## Einzelblatt pH
[6 empty] | pH-Messung vor der Entsäuerung | [8 empty] | pH-Messung nach der Entsäuerung | [8 empty] | pH-Messung 2016 | [8 empty] | pH-Messung 2020
[6 empty] | Oberflächen-pH |  |  |  |  | Kaltextrakt-pH |  |  |  | Oberflächen-pH |  |  |  |  | Kaltextrakt-pH |  |  |  | Oberflächen-pH |  |  |  |  | Kaltextrakt-pH |  |  |  | Oberflächen-pH |  |  |  |  | Kaltextrakt-pH
Archiv | Bestand | Aktennummer | Entsäuerungsjahr JJJJ | Entstehungszeit des Archivguts JJJJ | Entsäuerungsverfahren | Datum JJJJ-MM | Messwert-erheber | Blattzahl | Position | pH-Wert | Datum JJJJ-MM | Messwert-erheber | Blattzahl/Seitenzahl | pH-Wert | Datum JJJ-MM | Messwert-erheber | Blattzahl/Seitenzahl | Position | pH-Wert | Datum JJJ-MM | Messwert-erheber | Blattzahl/Seitenzahl | pH-Wert | Datum JJJ-MM | Messwert-erheber | Blattzahl/Seitenzahl | Position | pH-Wert | Datum JJJ-MM | Messwert-erheber | Blattzahl/ Seitenzahl | pH-Wert | Datum JJJ-MM | Messwert-erheber | Blattzahl/Seitenzahl | Position | pH-Wert | Datum JJJ-MM | Messwert-erheber | Blattzahl/ Seitenzahl | pH-Wert
Altena, StdA | D 10 | 145 | 2008 |  | BCP (Neschen, GSK) | 2008-03 | LWL | 1 | H3 | 4.35 |  |  |  |  | 2008-10 | LWL | 1 | H3 | 7.84
Altena, StdA | D 10 | 146 | 2008 |  | BCP (Neschen, GSK) | 2008-03 | LWL | letztes Blatt | K4 | 4.2 |  |  |  |  | 2008-10 | LWL | letztes Blatt | K4 | 8.14
Altena, StdA | D 10 | 146 | 2008 |  | BCP (Neschen, GSK) | 2008-03 | LWL | 1 | F7 | 4.45 |  |  |  |  | 2008-10 | LWL | 1 | F7 | 8.15
Altena, StdA | D 10 | 156 | 2008 |  | BCP (Neschen, GSK) | 2008-03 | LWL | 1 | H2 | 4.56 |  |  |  |  | 2008-10 | LWL | 1 | H2 | 8.85
Altena, StdA | D 10 | 158 | 2008 |  | BCP (Neschen, GSK) | 2008-03 | LWL | letztes Blatt | F4 | 4.39 |  |  |  |  | 2008-10 | LWL | letztes Blatt | F4 | 8.89
Altena, StdA | D 10 | 157 | 2008 |  | BCP (Neschen, GSK) | 2008-03 | LWL | letztes Blatt | D3 | 5.2 |  |  |  |  | 2008-10 | LWL | letztes Blatt | D3 | 9.25
Altena, StdA | D 10 | 156 | 2008 |  | BCP (Neschen, GSK) | 2008-03 | LWL | letztes Blatt | A7 | 4.52 |  |  |  |  | 2008-10 | LWL | letztes Blatt | A7 | 9.29
Altena, StdA | D 10 | 145 | 2008 |  | BCP (Neschen, GSK) | 2008-03 | LWL | letztes Blatt | B7 | 4.07 |  |  |  |  | 2008-10 | LWL | letztes Blatt | B7 | 9.31
Altena, StdA | D 10 | 158 | 2008 |  | BCP (Neschen, GSK) | 2008-03 | LWL | 2 | I3 | 5.55 |  |  |  |  | 2008-10 | LWL | 2 | I3 | 9.34
Altena, StdA | D 10 | 157 | 2008 |  | BCP (Neschen, GSK) | 2008-03 | LWL | 1 | C3 | 5 |  |  |  |  | 2008-10 | LWL | 1 | C3 | 9.68
Altena, StdA | D 10 | 127 | 2007 |  | BCP (Neschen, GSK) | 2007-03 | LWL | 1 | B7 | 5
Altena, StdA | D 10 | 127 | 2007 |  | BCP (Neschen, GSK) | 2007-03 | LWL | letztes Blatt | A2 | 4.37
Altena, StdA | D 10 | 128 | 2007 |  | BCP (Neschen, GSK) | 2007-03 | LWL | 2 | B8 | 3.77
Altena, StdA | D 10 | 128 | 2007 |  | BCP (Neschen, GSK) | 2007-03 | LWL | letztes Blatt | B8 | 5.19
Altena, StdA | D 10 | 228 | 2009 |  | BCP (Neschen, GSK) | 2009-04 | LWL | 5 | F7 | 2.85
Altena, StdA | D 10 | 229 | 2009 |  | BCP (Neschen, GSK) | 2009-04 | LWL | letztes Blatt | B2 | 2.7
Altena, StdA | D 10 | 230 | 2009 |  | BCP (Neschen, GSK) | 2009-04 | LWL | 9 | G5 | 3.59
Altena, StdA | D 10 | 293 | 2009 |  | BCP (Neschen, GSK) | 2009-04 | LWL | 3 | J4 | 4.37
Altena, StdA | D 10 | 298 | 2009 |  | BCP (Neschen, GSK) | 2009-04 | LWL | 1 | B5 | 3.33
Altena, StdA | D 10 | 1023 | 2010 |  | BCP (Neschen, GSK) | 2010-02 | LWL | 1 | E5 | 3.12
Altena, StdA | D 10 | 1024 | 2010 |  | BCP (Neschen, GSK) | 2010-03 | LWL | letztes Blatt | A8 | 4.61
Altena, StdA | D 10 | 1048 | 2010 |  | BCP (Neschen, GSK) | 2010-04 | LWL | 6 | A5 | 3.85
Altena, StdA | D 10 | 1048 | 2010 |  | BCP (Neschen, GSK) | 2010-05 | LWL | letztes Blatt | K4 | 4.22
Altena, StdA | D 10 | 1058 | 2010 |  | BCP (Neschen, GSK) | 2010-06 | LWL | 1 | A5 | 3.81
Bad Berleburg, StdA | Amt Berleburg | 043-00/2 | 2009 |  | BCP (Neschen, GSK) | 2009-04 | LWL | 1 | I6 | 3.47 |  |  |  |  | 2009-09 | LWL | 1 | I6 | 6.6 |  |  |  |  | 2016-06 | LWL | 2. Blatt nach Register A | ru | 7.8
Bad Berleburg, StdA | Amt Berleburg | 222-39/30-10 | 2013 |  | BCP (Neschen, GSK) | 2013-06 | LWL | 4 | J4 | 4.15 |  |  |  |  | 2013-11 | LWL | 4 | J4 | 7.58
Bad Berleburg, StdA | Amt Berleburg | 222-91/3-2 | 2013 |  | BCP (Neschen, GSK) | 2013-06 | LWL | 2 | J6 | 3.89 |  |  |  |  | 2013-11 | LWL | 2 | J6 | 7.89
Bad Berleburg, StdA | Amt Berleburg | 222-39/30 | 2013 |  | BCP (Neschen, GSK) | 2013-06 | LWL | 3 | D4 | 3.94 |  |  |  |  | 2013-11 | LWL | 3 | D4 | 7.9
Bad Berleburg, StdA | Amt Berleburg | 22-39/30-4 | 2013 |  | BCP (Neschen, GSK) | 2013-06 | LWL | 1 | K2 | 4.21 |  |  |  |  | 2013-11 | LWL | 1 | K2 | 8.04
Bad Berleburg, StdA | Amt Berleburg | 032-09/1-24 | 2008 |  | BCP (Neschen, GSK) | 2008-05 | LWL | 1 | mo | 5.82 |  |  |  |  | 2009-03 | LWL | 1 | mo | 8.18
Bad Berleburg, StdA | Amt Berleburg | 122-30 | 2010 |  | BCP (Neschen, GSK) | 2010-02 | LWL | 4 | K1 | 3.97 |  |  |  |  | 2010-07 | LWL | 4 | K1 | 8.44
Bad Berleburg, StdA | Amt Berleburg | 122-33/1 | 2010 |  | BCP (Neschen, GSK) | 2010-02 | LWL | 11 | F4/F5 | 4.23 |  |  |  |  | 2010-07 | LWL | 11 | F4/F5 | 8.5
Bad Berleburg, StdA | Amt Berleburg | 142/00 | 2011 |  | BCP (Neschen, GSK) | 2011-04 | LWL | 1 | C6 | 4.08 |  |  |  |  | 2011-08 | LWL | 1 | C6 | 8.76
Bad Berleburg, StdA | Amt Berleburg | 142/13 | 2011 |  | BCP (Neschen, GSK) | 2011-04 | LWL | 1 | F7 | 3.5 |  |  |  |  | 2011-08 | LWL | 1 | F7 | 8.76
Bad Berleburg, StdA | Amt Berleburg | 222-01/1 | 2012 |  | BCP (Neschen, GSK) | 2012-04 | LWL | 26 | mu | 4.45 |  |  |  |  | 2012-07 | LWL | 26 | mu | 8.76
Bad Berleburg, StdA | Amt Berleburg | 141/16 | 2011 |  | BCP (Neschen, GSK) | 2011-04 | LWL | 5 | D2 | 3.09 |  |  |  |  | 2011-08 | LWL | 5 | D2 | 8.79
Bad Berleburg, StdA | Amt Berleburg | 211-32/01 | 2012 |  | BCP (Neschen, GSK) | 2012-04 | LWL | 4 | lu | 4.32 |  |  |  |  | 2012-07 | LWL | 4 | lu | 8.82
Bad Berleburg, StdA | Amt Berleburg | 045-00 | 2009 |  | BCP (Neschen, GSK) | 2009-04 | LWL | 1 | E1 | 3.6 |  |  |  |  | 2009-09 | LWL | 1 | E1 | 8.84
Bad Berleburg, StdA | Amt Berleburg | 022-12-19 | 2008 |  | BCP (Neschen, GSK) | 2008-05 | LWL | 1 | lu | 4.44 |  |  |  |  | 2009-03 | LWL | 1 | lu | 8.92
Bad Berleburg, StdA | Amt Berleburg | 142/11/3 | 2011 |  | BCP (Neschen, GSK) | 2011-04 | LWL | 5 | D7 | 3.26 |  |  |  |  | 2011-08 | LWL | 5 | D7 | 8.98
Bad Berleburg, StdA | Amt Berleburg | 072-10 | 2010 |  | BCP (Neschen, GSK) | 2010-02 | LWL | letztes Blatt | K4/K5 | 4.82 |  |  |  |  | 2010-07 | LWL | letztes Blatt | K4/K5 | 9.07
Bad Berleburg, StdA | Amt Berleburg | 043-00/2 | 2009 |  | BCP (Neschen, GSK) | 2009-04 | LWL | 3 | H4 | 3.66 |  |  |  |  | 2009-09 | LWL | 3 | H4 | 9.09
Bad Berleburg, StdA | Amt Berleburg | 045-00 | 2009 |  | BCP (Neschen, GSK) | 2009-04 | LWL | 1. Blatt rosa | E6 | 3.98 |  |  |  |  | 2009-09 | LWL | 1. Blatt rosa | E6 | 9.11
Bad Berleburg, StdA | Amt Berleburg | 032-05/1-15 | 2008 |  | BCP (Neschen, GSK) | 2008-05 | LWL | 1 | lo | 4.48 |  |  |  |  | 2009-03 | LWL | 1 | lo | 9.13
Bad Berleburg, StdA | Amt Berleburg | 022-12-19 | 2008 |  | BCP (Neschen, GSK) | 2008-05 | LWL | letztes Blatt | rm | 4.13 |  |  |  |  | 2009-03 | LWL | letztes Blatt | rm | 9.14
Bad Berleburg, StdA | Amt Berleburg | 142/11/2 | 2011 |  | BCP (Neschen, GSK) | 2011-04 | LWL | 4 | C4 | 4.26 |  |  |  |  | 2011-08 | LWL | 4 | C4 | 9.19
Bad Berleburg, StdA | Amt Berleburg | 122-21 | 2010 |  | BCP (Neschen, GSK) | 2010-02 | LWL | vorletztes Blatt | A8 | 5.81 |  |  |  |  | 2010-07 | LWL | vorletztes Blatt | A8 | 9.26
Bad Berleburg, StdA | Amt Berleburg | 091-02 | 2010 |  | BCP (Neschen, GSK) | 2010-02 | LWL | 1 | A4 | 3.99 |  |  |  |  | 2010-07 | LWL | 1 | A4 | 9.32
Bad Berleburg, StdA | Amt Berleburg | 012-08 | 2008 |  | BCP (Neschen, GSK) | 2008-05 | LWL | roter Umschlag | I6 | 5.89 |  |  |  |  | 2009-03 | LWL | roter Umschlag | I6 | 9.34 |  |  |  |  | 2016-05 | LWL | 4. Blatt | mu | 9.5
Bad Berleburg, StdA | Amt Berleburg | 045-02/0 | 2009 |  | BCP (Neschen, GSK) | 2009-04 | LWL | 2 | mm | 3.92 |  |  |  |  | 2009-09 | LWL | 2 | mm | 9.37
Bad Berleburg, StdA | Amt Berleburg | 022-12-16 | 2008 |  | BCP (Neschen, GSK) | 2008-05 | LWL | 1 | lm | 4.16 |  |  |  |  | 2009-03 | LWL | 1 | lm | 9.54
Bad Berleburg, StdA | Amt Berleburg | 012-08 | 2008 |  | BCP (Neschen, GSK) | 2008-05 | LWL | Blatt vor Aktenunterteilung rot | F4 | 3.91 |  |  |  |  | 2009-03 | LWL | Blatt vor Aktenunterteilung rot | F4 | 9.58
Bad Berleburg, StdA | Amt Berleburg | 012-08 | 2008 |  | BCP (Neschen, GSK) | 2008-05 | LWL | 2 | E3 | 3.63 |  |  |  |  | 2009-03 | LWL | 2 | E3 | 9.68
Bad Berleburg, StdA | Amt Berleburg | 022-12-16 | 2008 |  | BCP (Neschen, GSK) | 2008-05 | LWL | letztes Blatt | mm | 5.09 |  |  |  |  | 2009-03 | LWL | letztes Blatt | mm | 9.84
Bad Berleburg, StdA | Amt Berleburg | 032-05/1-18 | 2008 |  | BCP (Neschen, GSK) | 2008-05 | LWL | letztes Blatt | ru | 6.33 |  |  |  |  | 2009-03 | LWL | letztes Blatt | ru | 10.37
Bad Berleburg, StdA | Amt Berleburg | 211-40/30 T. 2 | 2012 |  | BCP (Neschen, GSK) | 2012-04 | LWL | 374 | J4 | 3.61
Bad Berleburg, StdA | Amt Berleburg | 221/39/0 | 2012 |  | BCP (Neschen, GSK) | 2012-04 | LWL | 3 | B5 | 3
Bad Berleburg, StdA | Amt Berleburg | 221-06 | 2012 |  | BCP (Neschen, GSK) | 2012-04 | LWL | 5 | K1 | 4.23
Bad Berleburg, StdA | Amt Berleburg | 221-38/14/1 | 2012 |  | BCP (Neschen, GSK) | 2012-04 | LWL | 5 | G8 | 4.1
Bad Berleburg, StdA | Amt Berleburg | 222-10/22 | 2012 |  | BCP (Neschen, GSK) | 2012-04 | LWL | 5 | K6 | 3.66
Bad Lippspringe, StdA | C | 7 | 2010 |  | BCP (Neschen, GSK) | [9 empty] | 2010-07 | LWL | 2 | G4 | 7.94
Bad Lippspringe, StdA | C | 5 | 2010 |  | BCP (Neschen, GSK) | [9 empty] | 2010-07 | LWL | 1 | F8 | 8.43
Bad Lippspringe, StdA | C | 137 | 2012 |  | BCP (Neschen, GSK) | 2012-03 | LWL | letztes Blatt | F4 | 4.03 |  |  |  |  | 2013-02 | LWL | letztes Blatt | F4 | 8.65
Bad Lippspringe, StdA | C | 41 | 2010 |  | BCP (Neschen, GSK) | [9 empty] | 2010-07 | LWL | letztes Blatt | E4 | 8.84 |  |  |  |  | 2016-05 | LWL | rotes Büchlein, Mitte des Buches, rechtes Blatt | mm | 7.9
Bad Lippspringe, StdA | C | 43 | 2010 |  | BCP (Neschen, GSK) | [9 empty] | 2010-07 | LWL | 2 | B4 | 8.86
Bad Lippspringe, StdA | C | 131 | 2012 |  | BCP (Neschen, GSK) | 2012-03 | LWL | 1 | K6 | 4.63 |  |  |  |  | 2013-02 | LWL | 1 | K6 | 8.96
Bad Lippspringe, StdA | C | 85 | 2011 |  | BCP (Neschen, GSK) | 2011-03 | LWL | 7 | C3 | 3.54 |  |  |  |  | 2011-12 | LWL | 7 | C3 | 9.08
Bad Lippspringe, StdA | C | 3 | 2010 |  | BCP (Neschen, GSK) | [9 empty] | 2010-07 | LWL | letztes Blatt | C1 | 9.14 |  |  |  |  | 2016-05 | LWL | 1. Blatt | mu | 8
Bad Lippspringe, StdA | C | 129 | 2012 |  | BCP (Neschen, GSK) | 2012-03 | LWL | 1 | G1 | 4.16 |  |  |  |  | 2013-02 | LWL | 1 | G1 | 9.19
Bad Lippspringe, StdA | C | 105a | 2011 |  | BCP (Neschen, GSK) | 2011-03 | LWL | 2 | C6 | 3.9 |  |  |  |  | 2011-12 | LWL | 2 | C6 | 9.29
Bad Lippspringe, StdA | C | 82 | 2011 |  | BCP (Neschen, GSK) | 2011-03 | LWL | 9 | C8 | 3.77 |  |  |  |  | 2011-12 | LWL | 9 | C8 | 9.33
Bad Lippspringe, StdA | C | 133 | 2012 |  | BCP (Neschen, GSK) | 2012-03 | LWL | 1 | F6 | 5.04 |  |  |  |  | 2013-02 | LWL | 1 | F6 | 9.4
Bad Lippspringe, StdA | C | 104 | 2011 |  | BCP (Neschen, GSK) | 2011-03 | LWL | 6 | B7 | 3.57 |  |  |  |  | 2011-12 | LWL | 6 | B7 | 9.52
Bad Lippspringe, StdA | C | 104 | 2011 |  | BCP (Neschen, GSK) | 2011-03 | LWL | 2 | J3 | 2.97 |  |  |  |  | 2011-12 | LWL | 2 | J3 | 9.68
Bad Lippspringe, StdA | C | 137 | 2012 |  | BCP (Neschen, GSK) | 2012-03 | LWL | 1 | C4 | 3.23 |  |  |  |  | 2013-02 | LWL | 1 | C4 | 9.81
Bad Oeynhausen, StdA | EMK II | EMK II (AS 3) | 2009 |  | BCP (Neschen, GSK) | [9 empty] | 2009-07 | LWL | 1. Blatt 1. Packen | A8 | 5.77
Bad Oeynhausen, StdA | EMK I R-Z | EMK I | 2008 |  | BCP (Neschen, GSK) | 2008-04 | LWL | Stapel 1 Blatt 1, Ross | C6 | 4.7 |  |  |  |  | 2008-10 | LWL | Stapel 1 Blatt 1, Ross | C6 | 7.56
Bad Oeynhausen, StdA | EMK I R-Z | EMK I | 2008 |  | BCP (Neschen, GSK) | 2008-04 | LWL | Stapel 1 Blatt 10 Romberg | B2 | 4.07 |  |  |  |  | 2008-10 | LWL | Stapel 1 Blatt 10 Romberg | B2 | 7.6
Bad Oeynhausen, StdA | EMK I R-Z | EMK I | 2008 |  | BCP (Neschen, GSK) | 2008-04 | LWL | Stapel 1 Blatt 8 Schober, Ilse | B3 | 4.4 |  |  |  |  | 2008-10 | LWL | Stapel 1 Blatt 8 Schober, Ilse | B3 | 7.66
Bad Oeynhausen, StdA | EMK I R-Z | EMK I | 2008 |  | BCP (Neschen, GSK) | 2008-04 | LWL | Stapel 1, Blatt 1, Spier | B3 | 4.43 |  |  |  |  | 2008-10 | LWL | Stapel 1, Blatt 1, Spier | B3 | 7.7
Bad Oeynhausen, StdA | EMK I R-Z | EMK I | 2008 |  | BCP (Neschen, GSK) | 2008-04 | LWL | Stapel 1 letztes Blatt, Spengler Ralf | B2 | 4.32 |  |  |  |  | 2008-10 | LWL | Stapel 1 letztes Blatt, Spengler Ralf | B2 | 7.71
Bad Oeynhausen, StdA | EMK I R-Z | EMK I | 2008 |  | BCP (Neschen, GSK) | 2008-04 | LWL | Stapel 2 Blatt 5, Schneidereit | B3 | 4.3 |  |  |  |  | 2008-10 | LWL | Stapel 2 Blatt 5, Schneidereit | B3 | 7.89
Bad Oeynhausen, StdA | EMK I R-Z | EMK I | 2008 |  | BCP (Neschen, GSK) | 2008-04 | LWL | Stapel 2 Blatt 10, Sperlich, | rm | 3.82 |  |  |  |  | 2008-10 | LWL | Stapel 2 Blatt 10, Sperlich, | rm | 8.13
Bad Oeynhausen, StdA | EMK I R-Z | EMK I | 2008 |  | BCP (Neschen, GSK) | 2008-04 | LWL | Stapel 2 Blatt 3, Sperber, Otto | B2 | 4.74 |  |  |  |  | 2008-10 | LWL | Stapel 2 Blatt 3, Sperber, Otto | B2 | 8.18
Bad Oeynhausen, StdA | EMK I R-Z | EMK I | 2008 |  | BCP (Neschen, GSK) | 2008-04 | LWL | Stapel 1 Blatt 1 Scho, Irmgard | B3 | 5.34 |  |  |  |  | 2008-10 | LWL | Stapel 1 Blatt 1 Scho, | B3 | 8.19
Bad Oeynhausen, StdA | EMK II | EMK II (AS 5) | 2009 |  | BCP (Neschen, GSK) | [9 empty] | 2009-07 | LWL | 1. Blatt 2. Packen | F1 | 8.26 |  |  |  |  | 2016-05 | LWL | Dankeskarte (rechte Seite) bei Bypass 2 (ziemlich mittig im Band) | mm | 7.7
Bad Oeynhausen, StdA | EMK I R-Z | EMK I | 2008 |  | BCP (Neschen, GSK) | 2008-04 | LWL | Stapel 1 vorletztes Blatt Rost, Leni | B2 | 4.44 |  |  |  |  | 2008-10 | LWL | Stapel 1 Rust, Leni vorletztes Blatt | B2 | 8.31
Bad Oeynhausen, StdA | EMK Amt Rehme | EMK Amt Rehme (AS 19) | 2011 |  | BCP (Neschen, GSK) | 2011-08 | LWL | Stapel 1 Blatt 1 | E3 | 4.9 |  |  |  |  | 2011-12 | LWL | 1 | E3 | 8.36
Bad Oeynhausen, StdA | EMK II M-Z | EMK II (AS 6) | 2010 |  | BCP (Neschen, GSK) | 2010-06 | LWL | Stapel 2 Blatt 6 | D8 | 4.43 |  |  |  |  | 2010-12 | LWL | 6 | D8 | 8.59
Bad Oeynhausen, StdA | EMK II M-Z | EMK II (AS 6) | 2010 |  | BCP (Neschen, GSK) | 2010-06 | LWL | Stapel 1 Blatt 5 | F4/F5 | 5.84 |  |  |  |  | 2010-12 | LWL | 5 | F4/F5 | 8.63
Bad Oeynhausen, StdA | EMK Amt Rehme | EMK Amt Rehme (AS 32) | 2011 |  | BCP (Neschen, GSK) | 2011-08 | LWL | Stapel 2 Blatt 1 | D6 | 4.42 |  |  |  |  | 2011-12 | LWL | 1 | D6 | 8.64
Bad Oeynhausen, StdA | EMK II M-Z | EMK II (AS 3) | 2010 |  | BCP (Neschen, GSK) | 2010-06 | LWL | Stapel 1 Blatt 8 | F4 | 6.44 |  |  |  |  | 2010-12 | LWL | 8 | F4 | 8.7
Bad Oeynhausen, StdA | EMK II | EMK II (AS 3) | 2009 |  | BCP (Neschen, GSK) | [9 empty] | 2009-07 | LWL | 1. Blatt 2. Packen | A4 | 8.7
Bad Oeynhausen, StdA | EMK Amt Rehme | EMK Amt Rehme (AS 13) | 2011 |  | BCP (Neschen, GSK) | 2011-08 | LWL | Stapel 2 Blatt 1 | C6 | 4.43 |  |  |  |  | 2011-12 | LWL | 1 | C6 | 8.86
Bad Oeynhausen, StdA | EMK Amt Rehme | EMK Amt Rehme (AS 30) | 2011 |  | BCP (Neschen, GSK) | 2011-08 | LWL | Stapel 2 Blatt1 | E7 | 4.29 |  |  |  |  | 2011-12 | LWL | 1 | E7 | 8.89
Bad Oeynhausen, StdA | EMK Amt Rehme | EMK Amt Rehme (AS 22) | 2011 |  | BCP (Neschen, GSK) | 2011-08 | LWL | Stapel 2 Blatt 1 | F2 | 3.97 |  |  |  |  | 2011-12 | LWL | 1 | F2 | 8.93
Bad Oeynhausen, StdA | EMK II | EMK II (AS 5) | 2009 |  | BCP (Neschen, GSK) | [9 empty] | 2009-07 | LWL | 1. Blatt 1. Packen | K4 | 8.99
Bad Oeynhausen, StdA | EMK II | EMK II (AS3) | 2009 |  | BCP (Neschen, GSK) | [9 empty] | 2009-07 | LWL | 7. Blatt 1. Packen | C4 | 9.17
Bad Oeynhausen, StdA | EMK II M-Z | EMK II (AS 3) | 2010 |  | BCP (Neschen, GSK) | 2010-06 | LWL | Stapel 2 Blatt 1 | D2 | 6.44 |  |  |  |  | 2010-12 | LWL | 1 | D2 | 9.43
Bad Oeynhausen, StdA | EMK II M-Z | EMK II (AS 6) | 2010 |  | BCP (Neschen, GSK) | 2010-06 | LWL | Stapel 1 Blatt1 | B5 | 8.01 |  |  |  |  | 2010-12 | LWL | 1 | B5 | 9.63
Bad Oeynhausen, StdA | EMK I A-P | EMK I | 2007 |  | BCP (Neschen, GSK) | 2007-07 | LWL | Curylo, Franziszek | C4/C5 | 4.38
Bad Oeynhausen, StdA | EMK I A-P | EMK I | 2007 |  | BCP (Neschen, GSK) | 2007-07 | LWL | Daake, Martha | B2 | 4.64
Bad Oeynhausen, StdA | EMK I A-P | EMK I | 2007 |  | BCP (Neschen, GSK) | 2007-07 | LWL | Dabrowski, Jan | B6 | 4.5
Bad Oeynhausen, StdA | EMK I A-P | EMK I | 2007 |  | BCP (Neschen, GSK) | 2007-07 | LWL | Dehn, Wolfgang | F2 | 4.48
Bad Oeynhausen, StdA | EMK I A-P | EMK I | 2007 |  | BCP (Neschen, GSK) | 2007-07 | LWL | Gabbert Friedrich Adolf | B2 | 4.73 | [13 empty] | 2016-07 | LWL | 23 (Brief v. 28.2.1979) | mu | 8.1
Bad Oeynhausen, StdA | EMK I A-P | EMK I | 2007 |  | BCP (Neschen, GSK) | 2007-07 | LWL | Fy, Chen Me | A1 | 4.55
Bad Oeynhausen, StdA | EMK I A-P | EMK I | 2007 |  | BCP (Neschen, GSK) | 2007-07 | LWL | Gehringer, Hermann | A4/A5 | 4.67
Bad Oeynhausen, StdA | EMK I A-P | EMK I | 2007 |  | BCP (Neschen, GSK) | 2007-07 | LWL | Aalbers, Bärbel | E4 | 5.81
Bad Oeynhausen, StdA | EMK I A-P | EMK I | 2007 |  | BCP (Neschen, GSK) | 2007-07 | LWL | Aas, Johannes | C5 | 4.75
Bad Oeynhausen, StdA | EMK I A-P | EMK I | 2007 |  | BCP (Neschen, GSK) | 2007-07 | LWL | Abe, Wilhelm | B2 | 4.55
Bielefeld, LKA | 5.1 | 392-1 | 2009 |  | BCP (Neschen, GSK) | 2009-05 | LWL | rotes Heftchenletztes Blatt | A1 | 4.13 |  |  |  |  | 2009-10 | LWL | rotes Heftchen letztes Blatt | A1 | 6.43
Bielefeld, LKA | 5.1 | 392-1 | 2009 |  | BCP (Neschen, GSK) | 2009-05 | LWL | 1. Blatt zwischen zwei grünen Blättern | K8 | 2.57 |  |  |  |  | 2009-10 | LWL | 1. Blatt zwischen zwei grünen Blättern | K8 | 6.96 |  |  |  |  | 2016-06 | LWL | 1. Blatt | lm | 8.8
Bielefeld, LKA | 5.1 | 358 | 2009 |  | BCP (Neschen, GSK) | 2009-05 | LWL | 1 | A4 | 3.21 |  |  |  |  | 2009-10 | LWL | 1 | A4 | 7.57
Bielefeld, LKA | 5.1 | 358 | 2009 |  | BCP (Neschen, GSK) | 2009-05 | LWL | letztes Blatt | K1 | 3.06 |  |  |  |  | 2009-10 | LWL | letztes Blatt | K1 | 7.75
Bielefeld, LKA | 5.1 | 834F7 | 2012 |  | BCP (Neschen, GSK) | 2012-01 | LWL | 5 | D4 | 3.63 |  |  |  |  | 2012-01 | LWL | 5 | D4 | 8.22
Bielefeld, LKA | 5.1 | 515/1 | 2010 |  | BCP (Neschen, GSK) | 2009-11 | LWL | 1 | K4/K5 | 3.91 |  |  |  |  | 2010-04 | LWL | 1 | K4/K5 | 8.3
Bielefeld, LKA | 5.1 | 699 | 2011 |  | BCP (Neschen, GSK) | [9 empty] | 2011-05 | LWL | 19 | A4/A5 | 8.53 |  |  |  |  | 2016-05 | LWL | vorletztes Blatt | mu | 5.6
Bielefeld, LKA | 5.1 | 392-2 | 2009 |  | BCP (Neschen, GSK) | 2009-05 | LWL | 1 | F8 | 4.29 |  |  |  |  | 2009-10 | LWL | 1 | F8 | 8.59
Bielefeld, LKA | 5.1 | 835F2 | 2012 |  | BCP (Neschen, GSK) | 2012-01 | LWL | 2 | B1 | 4.1 |  |  |  |  | 2012-01 | LWL | 2 | B1 | 8.78
Bielefeld, LKA | 5.1 | 467/2 | 2010 |  | BCP (Neschen, GSK) | 2009-11 | LWL | letztes Blatt | K1 | 3.98 |  |  |  |  | 2010-04 | LWL | letztes Blatt | K1 | 9.02
Bielefeld, LKA | 5.1 | 836F1 | 2012 |  | BCP (Neschen, GSK) | 2012-01 | LWL | 1 | K1 | 5.27 |  |  |  |  | 2012-01 | LWL | 1 | K1 | 9.05
Bielefeld, LKA | 5.1 | 466 /1 | 2010 |  | BCP (Neschen, GSK) | 2009-11 | LWL | 1. Blatt nach blauem Blatt | A1 | 3.29 |  |  |  |  | 2010-04 | LWL | 1. Blatt nach blauem Blatt | A1 | 9.2
Bielefeld, LKA | 5.1 | 697 F1 | 2011 |  | BCP (Neschen, GSK) | [9 empty] | 2011-05 | LWL | 45 | C5 | 9.26
Bielefeld, LKA | 5.1 | 516/2 | 2010 |  | BCP (Neschen, GSK) | 2009-11 | LWL | 1. Blatt nach blauem Blatt | G5 | 3.94 |  |  |  |  | 2010-04 | LWL | 1. Blatt nach blauem Blatt | G5 | 9.3
Bielefeld, LKA | 5.1 | 516/1 | 2010 |  | BCP (Neschen, GSK) | 2009-11 | LWL | letztes Blatt | A8 | 3.76 |  |  |  |  | 2010-04 | LWL | letztes Blatt | A8 | 9.34
Bielefeld, LKA | 5.1 | 697 F1 | 2011 |  | BCP (Neschen, GSK) | [9 empty] | 2011-05 | LWL | 130 | F4/F5 | 9.35
Bielefeld, LKA | 5.1 | 931 | 2012 |  | BCP (Neschen, GSK) | 2012-01 | LWL | 1 | K7 | 4.24 |  |  |  |  | 2012-01 | LWL | 1 | K7 | n.g.
Bielefeld, LKA | 5.1 | 932 | 2012 |  | BCP (Neschen, GSK) | 2012-01 | LWL | 1 | E5 | 4.51 |  |  |  |  | 2012-01 | LWL | 1 | E5 | n.g.
Bielefeld, StdA | Hauptamt | 33 | 2007 |  | BCP (Neschen, GSK) | 2007-08 | LWL | 1 | C7 | 3.84 |  |  |  |  | 2008-04 | LWL | 1 | C7 | 8.17
Bielefeld, StdA | Hauptamt | 35 | 2007 |  | BCP (Neschen, GSK) | 2007-08 | LWL | letztes Blatt | I3 | 4.79 |  |  |  |  | 2008-04 | LWL | letztes Blatt | I3 | 8.57
Bielefeld, StdA | 101.1 | 40 | 2009 |  | BCP (Neschen, GSK) | 2009-10 | LWL | letztes Blatt | G4/G5 | 4.83 |  |  |  |  | 2009-10 | LWL | letztes Blatt | G4/G5 | 8.67
Bielefeld, StdA | Hauptamt | 31 | 2007 |  | BCP (Neschen, GSK) | 2007-08 | LWL | 1 | B4 | 4.27 |  |  |  |  | 2008-04 | LWL | 1 | B4 | 8.73
Bielefeld, StdA | 101.1 | 683 | 2009 |  | BCP (Neschen, GSK) | 2009-10 | LWL | 1 | A4/A5 | 3.69 |  |  |  |  | 2009-10 | LWL | 1 | A4/A5 | 8.74
Bielefeld, StdA | 101.1 | 39 | 2009 |  | BCP (Neschen, GSK) | 2009-10 | LWL | 1 | G1 | 3.67 |  |  |  |  | 2009-10 | LWL | 1 | G1 | 8.91
Bielefeld, StdA | Hauptamt | 32 | 2007 |  | BCP (Neschen, GSK) | 2007-08 | LWL | 1. Folio Blatt | J1 | 4.39 |  |  |  |  | 2008-04 | LWL | 1. Folio Blatt | J1 | 9.09
Bielefeld, StdA | 101.1 | 37 | 2009 |  | BCP (Neschen, GSK) | 2009-10 | LWL | 2 | D4 | 3.07 |  |  |  |  | 2009-10 | LWL | 2 | D4 | 9.24
Bielefeld, StdA | Hauptamt | 33 | 2007 |  | BCP (Neschen, GSK) | 2007-08 | LWL | letztes Blatt | C7 | 4.72 |  |  |  |  | 2008-04 | LWL | letztes Blatt | C7 | 9.34
Bielefeld, StdA | Hauptamt | 34a | 2007 |  | BCP (Neschen, GSK) | 2007-08 | LWL | 1 | C2 | 4.87 |  |  |  |  | 2008-04 | LWL | 1 | C2 | 9.45
Bielefeld, StdA | Hauptamt | 31 | 2007 |  | BCP (Neschen, GSK) | 2007-08 | LWL | letztes Blatt | I4 | 4.29 |  |  |  |  | 2008-04 | LWL | letztes Blatt | I4 | 9.52
Bielefeld, StdA | Hauptamt | 35 | 2007 |  | BCP (Neschen, GSK) | 2007-08 | LWL | 1 | B4 | 4.77 |  |  |  |  | 2008-04 | LWL | 1 | B4 | 9.6
Bielefeld, StdA | Hauptamt | 34a | 2007 |  | BCP (Neschen, GSK) | 2007-08 | LWL | letztes Blatt | G4/G5 | 3.91 |  |  |  |  | 2008-04 | LWL | letztes Blatt | G4/G5 | 9.74
Bielefeld, StdA | Hauptamt | 32 | 2007 |  | BCP (Neschen, GSK) | 2007-08 | LWL | letztes Blatt | G4/G5 | 4.71 |  |  |  |  | 2008-04 | LWL | letztes Blatt | G4/G5 | 9.88
Bielefeld, StdA | 101.1 | 682 | 2009 |  | BCP (Neschen, GSK) | 2009-10 | LWL | 1 | K4/K5 | 5.14 |  |  |  |  | 2009-10 | LWL | 1 | K4/K5 | 10.14
Bochum, AfsB | NL Imbusch | Mappe 34 / 579 | 2016 |  | BCP (Neschen, GSK) | 2016-05 | LWL | 1 | D7 | 3.8 |  |  |  |  | 2016-09 | LWL | 1 | D7 | 8.64
Bochum, AfsB | NL Imbusch | 1 | 2016 | 1905 | BCP (Neschen, GSK) | 2016-07 | LWL | 1 nach Register 4 | H6 | 4.41 |  |  |  |  | 2016-10 | LWL | 1 nach Register 4 | H6 | 8.9
Bochum, AfsB | NL Imbusch | 36 | 2016 |  | BCP (Neschen, GSK) | 2016-07 | LWL | 2. Blatt nach Register 605 | B3 | 4.1 |  |  |  |  | 2016-10 | LWL | 2. Blatt nach Reg. 605 | B3 | 9.05
Bochum, AfsB | NL Imbusch | 29 | 2016 |  | BCP (Neschen, GSK) | 2016-07 | LWL | 1 nach Register 507 | B6 | 4.09 |  |  |  |  | 2016-10 | LWL | 1 nach Reg. 507 | B6 | 9.09 |  |  |  |  | 2016-06 | LWL | letztes Blatt | mu | 8.8
Bochum, AfsB | NL Imbusch | 1 | 2016 | 1905 | BCP (Neschen, GSK) | 2016-07 | LWL | 1 nach Register 4 | D2 | 4.4 |  |  |  |  | 2016-10 | LWL | 1 nach Register 4 | D2 | 9.14
Bochum, AfsB | NL Imbusch | Mappe 34 / 579 | 2016 |  | BCP (Neschen, GSK) | 2016-05 | LWL | 1 | B3 | 5.52 |  |  |  |  | 2016-09 | LWL | 1 | B3 | 9.14 |  |  |  |  | 2016-04 | LWL | 3 | lo | 8.9
Bochum, AfsB | NL Imbusch | 6 | 2016 |  | BCP (Neschen, GSK) | 2016-07 | LWL | 3 nach Register 88 | I7 | 4.57 |  |  |  |  | 2016-10 | LWL | 3 nach Register 88 | I7 | 9.16
Bochum, AfsB | NL Imbusch | Mappe 34 / 584 | 2016 |  | BCP (Neschen, GSK) | 2016-05 | LWL | 1 | F3 | 4.04 |  |  |  |  | 2016-09 | LWL | 1 | F3 | 9.2
Bochum, AfsB | NL Imbusch | 29 | 2016 |  | BCP (Neschen, GSK) | 2016-07 | LWL | 1 nach Register 507 | I1 | 3.38 |  |  |  |  | 2016-10 | LWL | 1 nach Reg. 507 | I1 | 9.25
Bochum, AfsB | NL Imbusch | 6 | 2016 |  | BCP (Neschen, GSK) | 2016-07 | LWL | 3 nach Register 88 | D2 | 4.38 |  |  |  |  | 2016-10 | LWL | 3 nach Register 88 | D2 | 9.27
Bochum, AfsB | NL Imbusch | 25 | 2016 | 1941 | BCP (Neschen, GSK) | 2016-07 | LWL | 3 nach Register 394 | F7 | 4.43 |  |  |  |  | 2016-10 | LWL | 3 nach Reg. 394 | F7 | 9.28
Bochum, AfsB | NL Imbusch | 36 | 2016 |  | BCP (Neschen, GSK) | 2016-07 | LWL | 2. Blatt nach Register 605 | H7 | 4.32 |  |  |  |  | 2016-10 | LWL | 2. Blatt nach Reg. 605 | H7 | 9.33
Bochum, AfsB | NL Imbusch | 41 | 2016 | 1924 | BCP (Neschen, GSK) | 2016-07 | LWL | 1 nach Register 670 | H1 | 4.03 |  |  |  |  | 2016-10 | LWL | 1 nach Reg. 670 | H1 | 9.33
Bochum, AfsB | NL Imbusch | 25 | 2016 | 1941 | BCP (Neschen, GSK) | 2016-07 | LWL | 3 nach Register 394 | C3 | 4.27 |  |  |  |  | 2016-10 | LWL | 3 nach Reg. 394 | C3 | 9.42
Bochum, AfsB | NL Imbusch | 41 | 2016 | 1924 | BCP (Neschen, GSK) | 2016-07 | LWL | 1 nach Register 670 | A1 | 4.52 |  |  |  |  | 2016-10 | LWL | 1 nach Reg. 670 | A1 | 9.59
Bochum, AfsB | NL Imbusch | 65 | 2016 | 1932 | BCP (Neschen, GSK) | 2016-07 | LWL | 6 nach Register 795 | K7 | 4.27 |  |  |  |  | 2016-10 | LWL | 6 nach Reg. 795 | K7 | 9.61
Bochum, AfsB | NL Imbusch | 72 | 2016 | 1928 | BCP (Neschen, GSK) | 2016-07 | LWL | 2 | J1 | 4.14 |  |  |  |  | 2016-10 | LWL | 2 | J1 | 9.61
Bochum, AfsB | NL Imbusch | Mappe 34 / 584 | 2016 |  | BCP (Neschen, GSK) | 2016-05 | LWL | 1 | D5 | 3.94 |  |  |  |  | 2016-09 | LWL | 1 | D5 | 9.61
Bochum, AfsB | NL Imbusch | 65 | 2016 | 1932 | BCP (Neschen, GSK) | 2016-07 | LWL | 6 nach Register 795 | B2 | 4.48 |  |  |  |  | 2016-10 | LWL | 6 nach Reg. 795 | B2 | 9.67
Bochum, AfsB | NL Imbusch | Mappe 75 Zeitungsausschnitte 1929 - 1931 | 2016 |  | BCP (Neschen, GSK) | 2016-05 | LWL | 1. Zeitung, 1. Blatt (S. 5, Nr. 44 nach Kopien) | H7 | 4.47 |  |  |  |  | 2016-09 | LWL | 1. Zeitung, 1. Blatt (S. 5, Nr. 44 nach Kopien) | H7 | 9.72
Bochum, AfsB | NL Imbusch | 72 | 2016 | 1928 | BCP (Neschen, GSK) | 2016-07 | LWL | 2 | B2 | 3.91 |  |  |  |  | 2016-10 | LWL | 2 | B2 | 9.73
Bochum, AfsB | NL Imbusch | Mappe 75 Zeitungsausschnitte 1929-1931 | 2016 |  | BCP (Neschen, GSK) | 2016-05 | LWL | 1. Zeitung, 1. Blatt (S. 5, Nr. 44 nach Kopien) | A2 | 3.96 |  |  |  |  | 2016-09 | LWL | 1. Zeitung, 1. Blatt (S. 5, Nr. 44 nach Kopien) | A2 | 9.8
Bochum, StdA | OB R | 54 | 2018 | 1921 | BCP (Neschen, GSK) | 2018-02 | LWL | 9 | K7 | 3.1 |  |  |  |  | 2018-08 | LWL | 9 | K7 | 3.89
Bochum, StdA | BO-00 | 1072 Bd. 2 | 2014 |  | BCP (Neschen, GSK) | 2014-02 | LWL | 6 | F2 | 3.9 |  |  |  |  | 2014-07 | LWL | 6 | F2 | 7.21
Bochum, StdA | BO-00 | 1047 Bd. 1 | 2014 |  | BCP (Neschen, GSK) | 2014-02 | LWL | 4 | B4 | 3.88 |  |  |  |  | 2014-07 | LWL | 4 | B4 | 7.36
Bochum, StdA | BO-00 | 1072 Bd. 2 | 2014 |  | BCP (Neschen, GSK) | 2014-02 | LWL | 6 | B5 | 3.84 |  |  |  |  | 2014-07 | LWL | 6 | B5 | 7.4
Bochum, StdA | BO-00 | 1095 | 2014 |  | BCP (Neschen, GSK) | 2014-02 | LWL | 4 | J2 | 4.18 |  |  |  |  | 2014-07 | LWL | 4 | J2 | 7.43
Bochum, StdA | BO-00 | 1095 | 2014 |  | BCP (Neschen, GSK) | 2014-02 | LWL | 4 | C2 | 4.19 |  |  |  |  | 2014-07 | LWL | 4 | C2 | 7.54
Bochum, StdA | BO-00 | 1047 Bd. 1 | 2014 |  | BCP (Neschen, GSK) | 2014-02 | LWL | 4 | J2 | 3.8 |  |  |  |  | 2014-07 | LWL | 4 | J2 | 7.64
Bochum, StdA | BO-00 | 1070 Bd. 1 | 2014 |  | BCP (Neschen, GSK) | 2014-02 | LWL | 4 | H4 | 3.72 |  |  |  |  | 2014-07 | LWL | 4 | H4 | 7.78
Bochum, StdA | BO-00 | 1070 Bd. 1 | 2014 |  | BCP (Neschen, GSK) | 2014-02 | LWL | 4 | B2 | 3.77 |  |  |  |  | 2014-07 | LWL | 4 | B2 | 7.82
Bochum, StdA | BO-00 | 1970-02-18 | 2012 |  | BCP (Neschen, GSK) | 2012-07 | LWL | 3 | K5 | 3.3 |  |  |  |  | 2012-11 | LWL | 3 | K5 | 7.86
Bochum, StdA | BO-00 | 1117 Bd. 5 | 2015 |  | BCP (Neschen, GSK) | 2015-03 | LWL | 9 | J7 | 4 |  |  |  |  | 2015-06 | LWL | 9 | J7 | 7.87
Bochum, StdA | BO-00 | 1117 Bd. 2 | 2015 |  | BCP (Neschen, GSK) | 2015-03 | LWL | 5 | I2 | 3.88 |  |  |  |  | 2015-06 | LWL | 5 | I2 | 7.92
Bochum, StdA | BO-00 | 1117 Bd. 2 | 2015 |  | BCP (Neschen, GSK) | 2015-03 | LWL | 5 | B7 | 3.92 |  |  |  |  | 2015-06 | LWL | 5 | B7 | 8.05
Bochum, StdA | BO-00 | 1004 Bd. 1 | 2013 |  | BCP (Neschen, GSK) | 2013-03 | LWL | 3 | K8 | 3.79 |  |  |  |  | 2013-06 | LWL | 3 | K8 | 8.07
Bochum, StdA | BO-00 | 1117 Bd. 5 | 2015 |  | BCP (Neschen, GSK) | 2015-03 | LWL | 9 | B3 | 4.19 |  |  |  |  | 2015-06 | LWL | 9 | B3 | 8.09
Bochum, StdA | BO-00 | 1046 Bd. 1 | 2014 |  | BCP (Neschen, GSK) | 2014-02 | LWL | 5 | B7 | 3.98 |  |  |  |  | 2014-07 | LWL | 5 | B7 | 8.15
Bochum, StdA | BO-00 | 1006 | 2013 |  | BCP (Neschen, GSK) | 2013-03 | LWL | 3 | K7 | 3.88 |  |  |  |  | 2013-06 | LWL | 3 | K7 | 8.16
Bochum, StdA | BO-00 | 1117 Bd. 1 | 2015 |  | BCP (Neschen, GSK) | 2015-03 | LWL | 10 | J5 | 4.62 |  |  |  |  | 2015-06 | LWL | 10 | J5 | 8.18
Bochum, StdA | BO-00 | 1117 Bd. 3 | 2015 |  | BCP (Neschen, GSK) | 2015-03 | LWL | 9 | J4 | 3.89 |  |  |  |  | 2015-06 | LWL | 9 | J4 | 8.2
Bochum, StdA | BO-00 | 405 Bd. 1 | 2008 |  | BCP (Neschen, GSK) | 2008-07 | LWL | 59 | F1 | 4.4 |  |  |  |  | 2008-12 | LWL | 59 | F1 | 8.2
Bochum, StdA | BO-00 | 426 Bd. 3 | 2008 |  | BCP (Neschen, GSK) | 2008-07 | LWL | 2 | H1 | 4 |  |  |  |  | 2008-12 | LWL | 2 | H1 | 8.2
Bochum, StdA | BO-00 | 461 Bd. 2 | 2008 |  | BCP (Neschen, GSK) | 2008-07 | LWL | 125 | J7 | 4.8 |  |  |  |  | 2008-12 | LWL | 125 | J7 | 8.2
Bochum, StdA | BO-00 | 1046 Bd. 1 | 2014 |  | BCP (Neschen, GSK) | 2014-02 | LWL | 5 | J7 | 4.07 |  |  |  |  | 2014-07 | LWL | 5 | J7 | 8.23
Bochum, StdA | OB R | 54 | 2018 | 1921 | BCP (Neschen, GSK) | 2018-02 | LWL | 9 | E3 | 3.22 |  |  |  |  | 2018-08 | LWL | 9 | E3 | 8.28
Bochum, StdA | BO-00 | 1117 Bd. 1 | 2015 |  | BCP (Neschen, GSK) | 2015-03 | LWL | 10 | B2 | 4.77 |  |  |  |  | 2015-06 | LWL | 10 | B2 | 8.29
Bochum, StdA | BO-00 | 28. Feb. 1968/1 | 2012 |  | BCP (Neschen, GSK) | 2012-07 | LWL | 3 | B7 | 3.51 |  |  |  |  | 2012-11 | LWL | 3 | B7 | 8.3
Bochum, StdA | BO-00 | 411 Bd. 1 | 2008 |  | BCP (Neschen, GSK) | 2008-07 | LWL | 115 | E6 | 4.8 |  |  |  |  | 2008-12 | LWL | 115 | E6 | 8.3
Bochum, StdA | BO-00 | 1158 Bd. 1 | 2017 | 1982 | BCP (Neschen, GSK) | 2017-02 | LWL | 36 | A6 | 4.3 |  |  |  |  | 2017-06 | LWL | 36 | A6 | 8.32 |  |  |  |  | 2016-05 | LWL | 1. Pferdepostkarte von 2 (im obersten Paket des unteren Stapels) | mu | 8.2
Bochum, StdA | BO-00 | 1034 Bd. 1 | 2013 |  | BCP (Neschen, GSK) | 2013-03 | LWL | 3 | A8 | 3.52 |  |  |  |  | 2013-06 | LWL | 3 | A8 | 8.34
Bochum, StdA | BO-00 | 1117 Bd. 3 | 2015 |  | BCP (Neschen, GSK) | 2015-03 | LWL | 9 | B6 | 3.91 |  |  |  |  | 2015-06 | LWL | 9 | B6 | 8.34
Bochum, StdA | BO-00 | 1968-01-31 | 2012 |  | BCP (Neschen, GSK) | 2012-07 | LWL | 3 | K2 | 3.8 |  |  |  |  | 2012-11 | LWL | 3 | K2 | 8.38 |  |  |  |  | 2016-05 | LWL | 2. Brief | mm | 6.9
Bochum, StdA | BO-00 | 387 | 2013 |  | BCP (Neschen, GSK) | 2013-03 | LWL | 2 | B7 | 3.41 |  |  |  |  | 2013-06 | LWL | 2 | B7 | 8.39
Bochum, StdA | BO-00 | 137/2 | 2013 |  | BCP (Neschen, GSK) | 2013-03 | LWL | 2 | K1 | 3.62 |  |  |  |  | 2013-06 | LWL | 2 | K1 | 8.44
Bochum, StdA | BO-00 | 28. Juni 1967/1 | 2012 |  | BCP (Neschen, GSK) | 2012-07 | LWL | 3 | K4/K5 | 3.4 |  |  |  |  | 2012-11 | LWL | 3 | K4/K5 | 8.46
Bochum, StdA | BO-00 | 1117 Bd. 4 | 2015 |  | BCP (Neschen, GSK) | 2015-03 | LWL | 6 | lo | 4.54 |  |  |  |  | 2015-06 | LWL | 6 | lo | 8.55
Bochum, StdA | BO-00 | 1117 Bd. 4 | 2015 |  | BCP (Neschen, GSK) | 2015-03 | LWL | 6 | ru | 4.43 |  |  |  |  | 2015-06 | LWL | 6 | ru | 8.56
Bochum, StdA | BO-00 | 432 Bd.1 | 2008 |  | BCP (Neschen, GSK) | 2008-07 | LWL | 95 | J7 | 7.5 |  |  |  |  | 2008-12 | LWL | 95 | J7 | 8.6
Bochum, StdA | BO-00 | 1158 Bd.1 | 2017 | 1982 | BCP (Neschen, GSK) | 2017-02 | LWL | 36 | H7 | 4.35 |  |  |  |  | 2017-06 | LWL | 36 | H7 | 8.76
Bochum, StdA | BO-00 | 447 Bd. 3 | 2008 |  | BCP (Neschen, GSK) | 2008-07 | LWL | 217 | J6 | 5.2 |  |  |  |  | 2008-12 | LWL | 217 | J6 | 8.8
Bochum, StdA | BO-00 | 24. Mai 1967/1 | 2012 |  | BCP (Neschen, GSK) | 2012-07 | LWL | 3 | J1 | 3.76 |  |  |  |  | 2012-11 | LWL | 3 | J1 | 8.97
Bochum, StdA | BO-00 | 1130/1 | 2016 |  | BCP (Neschen, GSK) | 2016-06 | LWL | 15 | B2 | 4.23 |  |  |  |  | 2016-09 | LWL | 15 | B2 | 9.13
Bochum, StdA | OB Gy | 5 | 2018 | 1933 | BCP (Neschen, GSK) | 2018-02 | LWL | 11 | I6 | 3.82 |  |  |  |  | 2018-08 | LWL | 11 | I6 | 9.13
Bochum, StdA | BO-00 | 1171 Bd. 1 | 2017 | 1983 | BCP (Neschen, GSK) | 2017-02 | LWL | 58 | B4 | 4.38 |  |  |  |  | 2017-06 | LWL | 58 | B4 | 9.14
Bochum, StdA | BO-00 | 1154 Bd. 2 | 2017 | 1982 | BCP (Neschen, GSK) | 2017-02 | LWL | 240 | K3 | 4.38 |  |  |  |  | 2017-06 | LWL | 240 | K3 | 9.17 |  |  |  |  | 2016-05 | LWL | letztes Blatt | rm | 8.4
Bochum, StdA | BO-00 | 1141 | 2016 |  | BCP (Neschen, GSK) | 2016-06 | LWL | 12 | B6 | 4.7 |  |  |  |  | 2016-09 | LWL | 12 | B6 | 9.22
Bochum, StdA | BO-00 | 1130/1 | 2016 |  | BCP (Neschen, GSK) | 2016-06 | LWL | 15 | J7 | 4.41 |  |  |  |  | 2016-09 | LWL | 15 | J7 | 9.22
Bochum, StdA | BO-00 | 1141 | 2016 |  | BCP (Neschen, GSK) | 2016-06 | LWL | 12 | J7 | 4.73 |  |  |  |  | 2016-09 | LWL | 12 | J7 | 9.24
Bochum, StdA | BO-00 | 1143/3 | 2016 |  | BCP (Neschen, GSK) | 2016-06 | LWL | 479 | J2 | 4.19 |  |  |  |  | 2016-09 | LWL | 479 | J2 | 9.24
Bochum, StdA | BO-00 | 1129/3 | 2016 |  | BCP (Neschen, GSK) | 2016-06 | LWL | 413 | J2 | 4.11 |  |  |  |  | 2016-09 | LWL | 413 | J2 | 9.33
Bochum, StdA | BO-00 | 1154 Bd. 2 | 2017 | 1982 | BCP (Neschen, GSK) | 2017-02 | LWL | 240 | C4 | 4.43 |  |  |  |  | 2017-06 | LWL | 240 | C4 | 9.38 |  |  |  |  | 2016-05 | LWL | grüne Karte | mu | 8.7
Bochum, StdA | OB R | 33 | 2018 | 1926 | BCP (Neschen, GSK) | 2018-02 | LWL | 8 (S.4) | F7 | 3.92 |  |  |  |  | 2018-08 | LWL | 8 (S.4) | F7 | 9.45
Bochum, StdA | OB R | 33 | 2018 | 1926 | BCP (Neschen, GSK) | 2018-02 | LWL | 8 (S.4) | L3 | 3.82 |  |  |  |  | 2018-08 | LWL | 8 (S.4) | L3 | 9.5
Bochum, StdA | OB Gy | 5 | 2018 | 1933 | BCP (Neschen, GSK) | 2018-02 | LWL | 11 | B2 | 4.02 |  |  |  |  | 2018-08 | LWL | 11 | B2 | 9.51
Bochum, StdA | BO-00 | 1129/3 | 2016 |  | BCP (Neschen, GSK) | 2016-06 | LWL | 413 | B2 | 4.18 |  |  |  |  | 2016-09 | LWL | 413 | B2 | 9.52
Bochum, StdA | BO-00 | 1143/3 | 2016 |  | BCP (Neschen, GSK) | 2016-06 | LWL | 479 | C3 | 4.21 |  |  |  |  | 2016-09 | LWL | 479 | C3 | 9.77
Bochum, StdA | BO-00 | 1171 Bd. 1 | 2017 | 1983 | BCP (Neschen, GSK) | 2017-02 | LWL | 58 | K6 | 4.47 |  |  |  |  | 2017-06 | LWL | 58 | K6 | 9.91
Bochum, StdA | BO-00 | 1141 | 2016 |  | BCP (Neschen, GSK) | 2016-06 | LWL | 4 | B7 | 7.34 |  |  |  |  | 2016-09 | LWL | 4 | B | 10.01
Bochum, StdA | BO-00 | 1141 | 2016 |  | BCP (Neschen, GSK) | 2016-06 | LWL | 4 | J7 | 7.15 |  |  |  |  | 2016-09 | LWL | 4 | J | 10.06
Bochum, StdA | BO-00 | 1149 Bd. 1 | 2017 | 1982 | BCP (Neschen, GSK) | 2017-02 | LWL | 20 | K5 | 7.05 |  |  |  |  | 2017-06 | LWL | 20 | K5 | 10.06
Bochum, StdA | BO-00 | 1149 Bd. 1 | 2017 | 1982 | BCP (Neschen, GSK) | 2017-02 | LWL | 20 | F7 | 6.92 |  |  |  |  | 2017-06 | LWL | 20 | F7 | 10.2
Bochum, StdA | BO-00 | 1168 Bd.2 | 2017 | 1983 | BCP (Neschen, GSK) | 2017-02 | LWL | 255 | K2 | 7.06 |  |  |  |  | 2017-06 | LWL | 255 | K2 | 10.28
Bochum, StdA | BO-00 | 1168 Bd.2 | 2017 | 1983 | BCP (Neschen, GSK) | 2017-02 | LWL | 255 | C7 | 6.97 |  |  |  |  | 2017-06 | LWL | 255 | C7 | 10.34
Bochum, StdA | BO-00/RAT | 02.06.77 (1) | 2009 |  | BCP (Neschen, GSK) | 2009-03 | LWL | 40 | E2 | 3.88
Bochum, StdA | BO-00/RAT | 08.09.77 (1) | 2009 |  | BCP (Neschen, GSK) | 2009-03 | LWL | 29 | J2 | 3.88
Bochum, StdA | BO-00/RAT | 13.10.77 (1) | 2009 |  | BCP (Neschen, GSK) | 2009-03 | LWL | 29 | J2 | 3.64
Bochum, StdA | BO-00/RAT | 15.10.77 (1) | 2009 |  | BCP (Neschen, GSK) | 2009-03 | LWL | 13. letztes Blatt | J4 | 3.95
Bochum, StdA | BO-00/RAT | 17.11.77 (5) | 2009 |  | BCP (Neschen, GSK) | 2009-03 | LWL | 525 | J2 | 3.72
Bochum, StdA | BO-00/RAT | 24.03.77 (1) | 2009 |  | BCP (Neschen, GSK) | 2009-03 | LWL | 16 | J2/K2 | 3.88
Bochum, StdA | BO-00/RAT | 28.04.77 (2) | 2009 |  | BCP (Neschen, GSK) | 2009-03 | LWL | 244 | B2 | 3.67
Bochum, StdA | BO-00/RAT | 30.06.77 (1) | 2009 |  | BCP (Neschen, GSK) | 2009-03 | LWL | 142 | J1 | 3.52
Bochum, StdA | OB | 9a | 2019 | 1947 | BCP (Neschen, GSK) | 2019-07 | LWL | 7 | C5 | 3.14 |  |  |  |  | 2020-03 | LWL | 7 | C5 | 9.11
Bochum, StdA | OB | 9a | 2019 | 1947 | BCP (Neschen, GSK) | 2019-07 | LWL | 7 | J3 | 3.15 |  |  |  |  | 2020-03 | LWL | 7 | J3 | 9.64
Bochum, StdA | OB | 26 | 2019 | 1956 | BCP (Neschen, GSK) | 2019-07 | LWL | 14 | A7 | 3.46 |  |  |  |  | 2020-03 | LWL | 14 | A7 | 9.23
Bochum, StdA | OB | 26 | 2019 | 1956 | BCP (Neschen, GSK) | 2019-07 | LWL | 14 | I7 | 3.34 |  |  |  |  | 2020-03 | LWL | 14 | I7 | 9.27
Bochum, StdA | OB R | 57 | 2019 | 1927 | BCP (Neschen, GSK) | 2019-07 | LWL | 10 | G4 | 4.15 |  |  |  |  | 2020-03 | LWL | 10 | G4 | 10.06
Bochum, StdA | OB R | 57 | 2019 | 1927 | BCP (Neschen, GSK) | 2019-07 | LWL | 10 | K7 | 3,,98 |  |  |  |  | 2020-03 | LWL | 10 | K7 | 9.97
Bochum, StdA | OB R | 86/1-3 | 2019 | 1932 | BCP (Neschen, GSK) | 2019-07 | LWL | 3 | B2 | 4.08 |  |  |  |  | 2020-03 | LWL | 3 | B2 | 9.4
Bochum, StdA | OB R | 86/1-3 | 2019 | 1932 | BCP (Neschen, GSK) | 2019-07 | LWL | 3 | F7 | 4.18 |  |  |  |  | 2020-03 | LWL | 3 | F7 | 8.27
Bochum, StdA | OB | 31 | 2020 | 1961 | memocon | 2020-08 | LWL | 8 | A3 | 3.1 |  |  |  |  | 2021-03 | LWL | 8 | A3 | 10.22
Bochum, StdA | OB | 31 | 2020 | 1961 | memocon | 2020-08 | LWL | 8 | K5 | 3.14 |  |  |  |  | 2021-03 | LWL | 8 | K5 | 10.18
Bochum, StdA | OB | 53 | 2020 | 1963 | memocon | 2020-08 | LWL | 4 | C1 | 4.03 |  |  |  |  | 2021-03 | LWL | 4 | C1 | 9.19
Bochum, StdA | OB | 53 | 2020 | 1963 | memocon | 2020-08 | LWL | 4 | D7 | 4.04 |  |  |  |  | 2021-03 | LWL | 4 | D7 | 9.13
Bochum, StdA | OB | 86 | 2020 | 1953 | memocon | 2020-08 | LWL | 10 | D6 | 4.06 |  |  |  |  | 2021-03 | LWL | 10 | D6 | 9.31
Bochum, StdA | OB | 86 | 2020 | 1953 | memocon | 2020-08 | LWL | 10 | J3 | 4.09 |  |  |  |  | 2021-03 | LWL | 10 | J3 | 10.19
Borken, StdA | C | 64 | 2012 |  | BCP (Neschen, GSK) | 2012-07 | LWL | 2 | F7 | 5.46 |  |  |  |  | 2012-12 | LWL | 2 | F7 | 8.29
Borken, StdA | C | 114 | 2012 |  | BCP (Neschen, GSK) | 2012-07 | LWL | 4 | A7 | 3.46 |  |  |  |  | 2012-12 | LWL | 4 | A7 | 8.48
Borken, StdA | C | 77 | 2012 |  | BCP (Neschen, GSK) | 2012-07 | LWL | 6 | F4 | 3.8 |  |  |  |  | 2012-12 | LWL | 6 | F4 | 8.57
Borken, StdA | C | 49 | 2012 |  | BCP (Neschen, GSK) | 2012-07 | LWL | 3 | J4/J5 | 3.19 |  |  |  |  | 2012-12 | LWL | 3 | J4/J5 | 9.98 |  |  |  |  | 2016-06 | LWL | 1 | mu | 6
Brakel, StdA | F | 47 III | 2007 |  | BCP (Neschen, GSK) | 2007-06 | LWL | 1. Blatt 47 j | J7 | 5.36 |  |  |  |  | 2008-01 | LWL | 1. Blatt 47 j | J7 | 9.3
Brakel, StdA | F | 47 III | 2007 |  | BCP (Neschen, GSK) | 2007-06 | LWL | 2. lettes Blatt 47 j | E2 | 4.9 |  |  |  |  | 2008-01 | LWL | 2. lettes Blatt 47 j | E2 | 9.53
Brakel, StdA | F | 47 I | 2007 |  | BCP (Neschen, GSK) | 2007-06 | LWL | letztes Blatt | D7 | 4.36 |  |  |  |  | 2008-01 | LWL | letztes Blatt | D7 | 9.56
Brakel, StdA | F | 47 II | 2007 |  | BCP (Neschen, GSK) | 2007-06 | LWL | 1. Blatt 47 f | J8 | 5.31 |  |  |  |  | 2008-01 | LWL | 1. Blatt 47 f | J8 | 9.57
Brakel, StdA | F | 47 II | 2007 |  | BCP (Neschen, GSK) | 2007-06 | LWL | 1. Blatt 47 e | A4 | 4.45 |  |  |  |  | 2008-01 | LWL | 1. Blatt 47 e | A4 | 9.72
Brakel, StdA | F | 48 | 2007 |  | BCP (Neschen, GSK) | 2007-06 | LWL | letztes Blatt | B3 | 5.23 |  |  |  |  | 2008-01 | LWL | letztes Blatt | B3 | 9.75
Brakel, StdA | F | 48 | 2007 |  | BCP (Neschen, GSK) | 2007-06 | LWL | 1 | J7 | 4.85 |  |  |  |  | 2008-01 | LWL | 1 | J7 | 9.77
Brakel, StdA | F | 47 II | 2007 |  | BCP (Neschen, GSK) | 2007-06 | LWL | letztes Blatt | D7 | 4.63 |  |  |  |  | 2008-01 | LWL | letztes Blatt | D7 | 9.85
Brakel, StdA | F | 47 I | 2007 |  | BCP (Neschen, GSK) | 2007-06 | LWL | 1 | D7 | 4.89 |  |  |  |  | 2008-01 | LWL | 1 | D7 | 9.91
Brakel, StdA | F | 47 III | 2007 |  | BCP (Neschen, GSK) | 2007-06 | LWL | 1. Blatt 47 i | B3 | 5.2 |  |  |  |  | 2008-01 | LWL | 1. Blatt 47 i | B3 | 9.96
Detmold, Fürstl. Archiv,AdelsA | Militärkabinett | 7168 | 2008 |  | BCP (Neschen, GSK) | 2008-02 | LWL | VD | D4 | 5.84 |  |  |  |  | 2008-05 | LWL | VD | D4 | 8.65
Detmold, Fürstl. Archiv,AdelsA | Militärkabinett | 7136 | 2008 |  | BCP (Neschen, GSK) | 2008-02 | LWL | 1. Briefumschlag | B1 | 4.33 |  |  |  |  | 2008-05 | LWL | 1. Briefumschlag | B1 | 8.74
Detmold, Fürstl. Archiv,AdelsA | Militärkabinett | 7169 | 2008 |  | BCP (Neschen, GSK) | 2008-02 | LWL | vorletztes Blatt | ro | 4.79 |  |  |  |  | 2008-05 | LWL | vorletztes Blatt | ro | 8.91
Detmold, Fürstl. Archiv,AdelsA | Militärkabinett | 7136 | 2008 |  | BCP (Neschen, GSK) | 2008-02 | LWL | letzter Briefumschlag | B4/B5 | 4.77 |  |  |  |  | 2008-05 | LWL | letzter Briefumschlag | B4/B5 | 9.02
Detmold, Fürstl. Archiv,AdelsA | Militärkabinett | 7169 | 2008 |  | BCP (Neschen, GSK) | 2008-02 | LWL | 1 | rm | 4.69 |  |  |  |  | 2008-05 | LWL | 1 | rm | 9.08
Detmold, Fürstl. Archiv,AdelsA | Militärkabinett | 7169 | 2008 |  | BCP (Neschen, GSK) | 2008-02 | LWL | letztes Blatt | ru | 4.78 |  |  |  |  | 2008-05 | LWL | letztes Blatt | ru | 9.13
Detmold, Fürstl. Archiv,AdelsA | Militärkabinett | 7168 | 2008 |  | BCP (Neschen, GSK) | 2008-02 | LWL | 2 | E3 | 4.7 |  |  |  |  | 2008-05 | LWL | 2 | E3 | 9.19
Detmold, Fürstl. Archiv,AdelsA | Militärkabinett | 4137 | 2008 |  | BCP (Neschen, GSK) | 2008-02 | LWL | 2 | B7 | 4.43 |  |  |  |  | 2008-05 | LWL | 2 | B7 | 9.4
Detmold, Fürstl. Archiv,AdelsA | Militärkabinett | 7168 | 2008 |  | BCP (Neschen, GSK) | 2008-02 | LWL | vorletztes Blatt | C2 | 4.77 |  |  |  |  | 2008-05 | LWL | vorletztes Blatt | C2 | 9.43
Detmold, Fürstl. Archiv,AdelsA | Militärkabinett | 4137 | 2008 |  | BCP (Neschen, GSK) | 2008-02 | LWL | vorletztes Blatt | C5 | 4.44 |  |  |  |  | 2008-05 | LWL | vorletztes Blatt | C5 | 9.59
Dortmund, StdA | 90 | 51 | 2007 |  | BCP (Neschen, GSK) | 2007-02 | LWL | letztes Blatt | J7 | 4.8 |  |  |  |  | 2007-04 | LWL | letztes Blatt | J7 | 9.51
Dortmund, StdA | 90 | 50 | 2007 |  | BCP (Neschen, GSK) | 2007-02 | LWL | letztes Blatt | F2 | 4.8 |  |  |  |  | 2007-04 | LWL | letztes Blatt | F2 | 9.73
Dortmund, StdA | 90 | 50 | 2007 |  | BCP (Neschen, GSK) | 2007-02 | LWL | 3 | B2 | 5.1 |  |  |  |  | 2007-04 | LWL | 3 | B2 | 9.84
Dortmund, StdA | 90 | 73 | 2007 |  | BCP (Neschen, GSK) | 2007-02 | LWL | 1 | I4 | 3.2 |  |  |  |  | 2007-04 | LWL | 1 | I4 | 9.96
Dortmund, StdA | 90 | 93 | 2007 |  | BCP (Neschen, GSK) | 2007-02 | LWL | 1 | G2 | 3.2 |  |  |  |  | 2007-04 | LWL | 1 | G2 | 9.97
Dortmund, StdA | 90 | 93 | 2007 |  | BCP (Neschen, GSK) | 2007-02 | LWL | letztes Blatt | H6 | 5 |  |  |  |  | 2007-04 | LWL | letztes Blatt | H6 | 9.97
Dortmund, StdA | 90 | 51 | 2007 |  | BCP (Neschen, GSK) | 2007-02 | LWL | 1 | J2 | 4.5 |  |  |  |  | 2007-04 | LWL | 1 | J2 | 10.04
Dortmund, StdA | 90 | 94 | 2007 |  | BCP (Neschen, GSK) | 2007-02 | LWL | letztes Blatt | J4 | 4 |  |  |  |  | 2007-04 | LWL | letztes Blatt | J4 | 10.05
Dortmund, StdA | 90 | 74 | 2007 |  | BCP (Neschen, GSK) | 2007-02 | LWL | 1 | B4/B5 | 4 |  |  |  |  | 2007-04 | LWL | 1 | B4/B5 | 10.11
Dortmund, StdA | 90 | 74 | 2007 |  | BCP (Neschen, GSK) | 2007-02 | LWL | letztes Blatt | A3 | 3.3 |  |  |  |  | 2007-04 | LWL | letztes Blatt | A3 | 10.21
Dortmund, StdA | 90 | 94 | 2007 |  | BCP (Neschen, GSK) | 2007-02 | LWL | 3 | B7 | 4.8 |  |  |  |  | 2007-04 | LWL | 3 | B7 | 10.21
Dortmund, StdA | 90 | 73 | 2007 |  | BCP (Neschen, GSK) | 2007-02 | LWL | letztes Blatt | B2 | 3.2 |  |  |  |  | 2007-04 | LWL | letztes Blatt | B2 | 10.39
Dortmund, WWA | F 65 | 335-338 | 2015 |  | BCP (Neschen, GSK) | 2015-07 | LWL | Blatt vor erstem Register | I3 | 2.73 |  |  |  |  | 2015-12 | LWL | Blatt vor erstem Register | I3 | 7
Dortmund, WWA | F 65 | 423-424 | 2015 |  | BCP (Neschen, GSK) | 2015-07 | LWL | 3 | H2 | 3.41 |  |  |  |  | 2015-12 | LWL | 3 | H2 | 7.5
Dortmund, WWA | F 65 | 423-424 | 2015 |  | BCP (Neschen, GSK) | 2015-07 | LWL | 2. Blatt nach erstem Register | B4 | 3.58 |  |  |  |  | 2015-12 | LWL | 2. Blatt nach erstem Register | B4/B5 | 7.5
Dortmund, WWA | F 65 | 39 | 2013 |  | BCP (Neschen, GSK) | 2013-09 | LWL | 4 | B6 | 4.21 |  |  |  |  | 2014-01 | LWL | 4 | B6 | 8
Dortmund, WWA | F 65 | 324-329 | 2015 |  | BCP (Neschen, GSK) | 2015-07 | LWL | 3. Blatt nach Ponta Mousson Register | E6 | 3.54 |  |  |  |  | 2015-12 | LWL | 3. Blatt nach Ponta Mousson Register | E6 | 8
Dortmund, WWA | F 65 | 376-378 | 2015 |  | BCP (Neschen, GSK) | 2015-07 | LWL | 3. Blatt nach letztem Register | D4/E4 | 3.67 |  |  |  |  | 2015-12 | LWL | 3. Blatt nach letztem Register | D4/E4 | 8
Dortmund, WWA | F 65 | 57 | 2013 |  | BCP (Neschen, GSK) | 2013-09 | LWL | 5 | H7 | 5.37 |  |  |  |  | 2014-01 | LWL | 5 | H7 | 8.31
Dortmund, WWA | F 65 | 275 | 2014 |  | BCP (Neschen, GSK) | 2014-06 | LWL | 7 | A7 | 4.85 |  |  |  |  | 2015-06 | LWL | 7 | A7 | 8.44
Dortmund, WWA | F 65 | 275 | 2014 |  | BCP (Neschen, GSK) | 2014-06 | LWL | 7 | G3 | 4.81 |  |  |  |  | 2015-06 | LWL | 7 | G3 | 8.51
Dortmund, WWA | F 65 | 37 | 2013 |  | BCP (Neschen, GSK) | 2013-09 | LWL | 1 | K2 | 3.91 |  |  |  |  | 2014-01 | LWL | 1 | K2
Dortmund, WWA | F 65 | 54 | 2013 |  | BCP (Neschen, GSK) | 2013-09 | LWL | III | K4 | 4.54 |  |  |  |  | 2014-01 | LWL | III | K4
Dortmund, WWA | F 65 | 56 | 2013 |  | BCP (Neschen, GSK) | 2013-09 | LWL | 3 | B4/B5 | 5.03 |  |  |  |  | 2014-01 | LWL | 3 | 110frü
Gescher, StdA | B | 1143 | 2011 |  | BCP (Neschen, GSK) | 2011-08 | LWL | 1 | A6 | 3.9 |  |  |  |  | 2012-01 | LWL | 1 | A6 | 4.7 | [5 empty] | LWL | Drucksache 1203 1. Blatt | mm | 8.51
Gescher, StdA | B | 1042 | 2011 |  | BCP (Neschen, GSK) | 2011-08 | LWL | 1 | C1/D1 | 3.99 |  |  |  |  | 2012-01 | LWL | 1 | C1/D1 | 4.79
Gescher, StdA | B | 1074 | 2011 |  | BCP (Neschen, GSK) | 2011-08 | LWL | 1 | D1 | 4.18 |  |  |  |  | 2012-01 | LWL | 1 | D1 | 5.09
Gescher, StdA | B | 1091 | 2011 |  | BCP (Neschen, GSK) | 2011-08 | LWL | 1 | B2 | 3.77 |  |  |  |  | 2012-01 | LWL | 1 | B2 | 5.09
Gescher, StdA | B | 335 | 2012 |  | BCP (Neschen, GSK) | [9 empty] | 2012-10 | LWL | 1 | C6 | 8
Gescher, StdA | B | 1151 | 2012 |  | BCP (Neschen, GSK) | [9 empty] | 2012-10 | LWL | 1 | E7 | 8.14
Gescher, StdA | B | 1135 | 2012 |  | BCP (Neschen, GSK) | [9 empty] | 2012-10 | LWL | 1 | K7 | 8.16
Gescher, StdA | B | 338 | 2011 |  | BCP (Neschen, GSK) | 2011-08 | LWL | 1 | B3 | 4.32 |  |  |  |  | 2012-01 | LWL | 1 | B3 | 8.29
Gescher, StdA | B | 1138 | 2012 |  | BCP (Neschen, GSK) | [9 empty] | 2012-10 | LWL | 1 | A8 | 8.29
Gescher, StdA | B | 1163 | 2012 |  | BCP (Neschen, GSK) | [9 empty] | 2012-10 | LWL | 1 | B7 | 8.34
Gescher, StdA | B | 281 | 2010 |  | BCP (Neschen, GSK) | 2010-06 | LWL | letztes Blatt | F1 | 5.37
Gescher, StdA | B | 282 | 2010 |  | BCP (Neschen, GSK) | 2010-06 | LWL | 2 | E5 | 4.24
Gescher, StdA | B | 296 | 2010 |  | BCP (Neschen, GSK) | 2010-06 | LWL | 2 | C8 | 3.39 | [13 empty] | 2016-07 | LWL | linke Seite über Zeile mit Nr. 791 | ro | 8.5
Gescher, StdA | B | 300 | 2010 |  | BCP (Neschen, GSK) | 2010-06 | LWL | 10 | A4 | 4.22 | [13 empty] | 2016-06 | LWL | 2. Blatt | mm | 8.8
Gescher, StdA | B | 302 | 2010 |  | BCP (Neschen, GSK) | 2010-06 | LWL | 1 | F4/F5 | 4.49
Gladbeck, StdA | I-C | 448 | 2011 |  | BCP (Neschen, GSK) | 2011-08 | LWL | 3 | K3 | 3.67 |  |  |  |  | 2011-11 | LWL | 3 | K3 | 6.57
Gladbeck, StdA | I-C | 417 T. 2 | 2012 |  | BCP (Neschen, GSK) | 2012-09 | LWL | 1 | C1 | 3.67 |  |  |  |  | 2013-03 | LWL | 1 | C1 | 7.95
Gladbeck, StdA | I-C | 597 | 2012 |  | BCP (Neschen, GSK) | 2012-09 | LWL | 1 | E8 | 3.42 |  |  |  |  | 2013-03 | LWL | 1 | E8 | 8.09
Gladbeck, StdA | I-C | 416 | 2012 |  | BCP (Neschen, GSK) | 2012-09 | LWL | 1 | J7 | 3.56 |  |  |  |  | 2013-03 | LWL | 1 | J7 | 8.32
Gladbeck, StdA | I-C | 596 | 2012 |  | BCP (Neschen, GSK) | 2012-09 | LWL | 5 | E5 | 4.3 |  |  |  |  | 2013-03 | LWL | 5 | E5 | 8.44
Gladbeck, StdA | I-C | 595 | 2012 |  | BCP (Neschen, GSK) | 2012-09 | LWL | 1 | K6 | 2.95 |  |  |  |  | 2013-03 | LWL | 1 | K6 | 8.61 |  |  |  |  | 2016-06 | LWL | 7 | mu | 8.8
Gladbeck, StdA | I-C | 530 | 2011 |  | BCP (Neschen, GSK) | 2011-08 | LWL | 3 | A4 | 3.71 |  |  |  |  | 2011-11 | LWL | 3 | A4 | 8.79
Gladbeck, StdA | I-C | 402 | 2011 |  | BCP (Neschen, GSK) | 2011-08 | LWL | 3 | D7 | 4.08 |  |  |  |  | 2011-11 | LWL | 3 | D7 | 9
Gladbeck, StdA | I-C | 406 | 2011 |  | BCP (Neschen, GSK) | 2011-08 | LWL | 3 | D7 | 3.89 |  |  |  |  | 2011-11 | LWL | 3 | D7 | 9.81
Gladbeck, StdA | I-C | 523 | 2011 |  | BCP (Neschen, GSK) | 2011-08 | LWL | 3 | B7 | 4.26 |  |  |  |  | 2011-11 | LWL | 3 | B7 | 9.81
Greven, StdA | B | 5133 | 2011 |  | BCP (Neschen, GSK) | [9 empty] | 2011-08 | LWL | 1 | B2 | 5.73
Greven, StdA | B | 5599 | 2013 |  | BCP (Neschen, GSK) | 2013-04 | LWL | rosa Blatt | B2 | 3.99 |  |  |  |  | 2013-08 | LWL | rosa Blatt | B2 | 7.71
Greven, StdA | B | 6075 | 2015 |  | BCP (Neschen, GSK) | 2015-03 | LWL | 5 | F5 | 4.26 |  |  |  |  | 2015-08 | LWL | 5 | F5 | 7.75
Greven, StdA | B | 5493 | 2013 |  | BCP (Neschen, GSK) | 2013-04 | LWL | 1 | D3 | 4.93 |  |  |  |  | 2013-08 | LWL | 1 | D3 | 7.86
Greven, StdA | B | 5747 | 2013 |  | BCP (Neschen, GSK) | 2013-04 | LWL | rosa Blatt | H3 | 4.02 |  |  |  |  | 2013-08 | LWL | rosa Blatt | H3 | 7.89
Greven, StdA | B | 5490 | 2013 |  | BCP (Neschen, GSK) | 2013-04 | LWL | 2 | J2 | 4.75 |  |  |  |  | 2013-08 | LWL | 2 | J2 | 8.04
Greven, StdA | B | 6075 | 2015 |  | BCP (Neschen, GSK) | 2015-03 | LWL | 5 | B1 | 4.35 |  |  |  |  | 2015-08 | LWL | 5 | B1 | 8.04
Greven, StdA | B | 5602 | 2013 |  | BCP (Neschen, GSK) | 2013-04 | LWL | 2 | H2 | 3.94 |  |  |  |  | 2013-08 | LWL | 2 | H2 | 8.12
Greven, StdA | B | 6010 | 2014 |  | BCP (Neschen, GSK) | 2015-02 | LWL | 9 | B3 | 4.12 |  |  |  |  | 2015-02 | LWL | 9 | B3 | 8.18
Greven, StdA | B | 5902 | 2014 |  | BCP (Neschen, GSK) | 2015-02 | LWL | 10 | D2 | 3.88 |  |  |  |  | 2015-02 | LWL | 10 | D2 | 8.19
Greven, StdA | B | 6018 | 2014 |  | BCP (Neschen, GSK) | 2015-02 | LWL | 7 | D1 | 3.94 |  |  |  |  | 2015-02 | LWL | 7 | D1 | 8.2
Greven, StdA | B | 5605 | 2013 |  | BCP (Neschen, GSK) | 2013-04 | LWL | 2 | K1 | 4.42 |  |  |  |  | 2013-08 | LWL | 2 | K1 | 8.22
Greven, StdA | B | 5902 | 2014 |  | BCP (Neschen, GSK) | 2015-02 | LWL | 10 | J6 | 3.92 |  |  |  |  | 2015-02 | LWL | 10 | J6 | 8.24
Greven, StdA | B | 6010 | 2014 |  | BCP (Neschen, GSK) | 2015-02 | LWL | 9 | J6 | 4.19 |  |  |  |  | 2015-02 | LWL | 9 | J6 | 8.27
Greven, StdA | B | 6018 | 2014 |  | BCP (Neschen, GSK) | 2015-02 | LWL | 7 | J3 | 3.98 |  |  |  |  | 2015-02 | LWL | 7 | J3 | 8.31
Greven, StdA | B | 6069 | 2015 |  | BCP (Neschen, GSK) | 2015-03 | LWL | 7 | J4 | 4.55 |  |  |  |  | 2015-08 | LWL | 7 | J4 | 8.36
Greven, StdA | B | 5919 | 2014 |  | BCP (Neschen, GSK) | 2015-02 | LWL | 6 | A4 | 4.26 |  |  |  |  | 2015-02 | LWL | 6 | A4 | 8.38
Greven, StdA | B | 5919 | 2014 |  | BCP (Neschen, GSK) | 2015-02 | LWL | 6 | F4 | 4.32 |  |  |  |  | 2015-02 | LWL | 6 | F4 | 8.4
Greven, StdA | B | 6078 | 2015 |  | BCP (Neschen, GSK) | 2015-03 | LWL | 3 | C3 | 4.43 |  |  |  |  | 2015-08 | LWL | 3 | C3 | 8.4
Greven, StdA | B | 5912 | 2014 |  | BCP (Neschen, GSK) | 2015-02 | LWL | 8 | J1 | 4.21 |  |  |  |  | 2015-02 | LWL | 8 | J1 | 8.42
Greven, StdA | B | 6069 | 2015 |  | BCP (Neschen, GSK) | 2015-03 | LWL | 7 | C7 | 4.58 |  |  |  |  | 2015-08 | LWL | 7 | C7 | 8.44
Greven, StdA | B | 2078 | 2015 |  | BCP (Neschen, GSK) | 2015-03 | LWL | 3 | K4 | 4.37 |  |  |  |  | 2015-08 | LWL | 3 | K4 | 8.45
Greven, StdA | B | 3985 | 2008 |  | BCP (Neschen, GSK) | 2008-08 | LWL | letztes Blatt | B7 | 3.6 |  |  |  |  | 2009-01 | LWL | letztes Blatt | B7 | 8.5
Greven, StdA | B | 3997 | 2009 |  | BCP (Neschen, GSK) | 2009-01 | LWL | 1. Dünndruckpapier | A7 | 4.43 |  |  |  |  | 2009-06 | LWL | 1. Dünndruckpapier | A7 | 8.5
Greven, StdA | B | 5912 | 2014 |  | BCP (Neschen, GSK) | 2015-02 | LWL | 8 | D3 | 4.16 |  |  |  |  | 2015-02 | LWL | 8 | D3 | 8.5
Greven, StdA | B | 5108 | 2012 |  | BCP (Neschen, GSK) | 2012-01 | LWL | 2 | B2 | 4.39 |  |  |  |  | 2012-03 | LWL | 2 | B2 | 8.52
Greven, StdA | B | 6072 | 2015 |  | BCP (Neschen, GSK) | 2015-03 | LWL | 17 | I2 | 4.42 |  |  |  |  | 2015-08 | LWL | 17 | I2 | 8.64
Greven, StdA | B | 3425 | 2007 |  | BCP (Neschen, GSK) | 2007-08 | LWL | 1 | E2 | 4.65 |  |  |  |  | 2007-12 | LWL | 1 | E2 | 8.69
Greven, StdA | B | 3423 | 2007 |  | BCP (Neschen, GSK) | 2007-08 | LWL | 1 | K7 | 5.46 |  |  |  |  | 2007-12 | LWL | 1 | K7 | 8.75
Greven, StdA | B | 3426 | 2007 |  | BCP (Neschen, GSK) | 2007-08 | LWL | 1 | H3 | 4.97 |  |  |  |  | 2007-12 | LWL | 1 | H3 | 8.93
Greven, StdA | B | 6072 | 2015 |  | BCP (Neschen, GSK) | 2015-03 | LWL | 17 | A4 | 4.54 |  |  |  |  | 2015-08 | LWL | 17 | A4 | 8.93
Greven, StdA | B | 4022 | 2009 |  | BCP (Neschen, GSK) | 2009-01 | LWL | vorletztes Blatt | B7 | 3.25 |  |  |  |  | 2009-06 | LWL | vorletztes Blatt | B7 | 8.98
Greven, StdA | B | 3987 | 2008 |  | BCP (Neschen, GSK) | 2008-08 | LWL | 12 | G1 | 4.11 |  |  |  |  | 2009-01 | LWL | 12 | G1 | 9
Greven, StdA | B | 4914 | 2011 |  | BCP (Neschen, GSK) | [9 empty] | 2011-08 | LWL | 1 | C6 | 9.08
Greven, StdA | B | 3426 | 2007 |  | BCP (Neschen, GSK) | 2007-08 | LWL | letztes Blatt | B6 | 4.43 |  |  |  |  | 2007-12 | LWL | letztes Blatt | B6 | 9.1
Greven, StdA | B | 3424 | 2007 |  | BCP (Neschen, GSK) | 2007-08 | LWL | letztes Blatt | G6 | 4.34 |  |  |  |  | 2007-12 | LWL | letztes Blatt | G6 | 9.12
Greven, StdA | B | 5070 | 2011 |  | BCP (Neschen, GSK) | [9 empty] | 2011-08 | LWL | 22 | J6 | 9.12
Greven, StdA | B | 6067 | 2015 |  | BCP (Neschen, GSK) | 2015-03 | LWL | 8 | K8 | 3.85 |  |  |  |  | 2015-08 | LWL | 8 | K8 | 9.16
Greven, StdA | B | 3427 | 2007 |  | BCP (Neschen, GSK) | 2007-08 | LWL | letztes Blatt | J6 | 4.06 |  |  |  |  | 2007-12 | LWL | letztes Blatt | J6 | 9.21
Greven, StdA | B | 5071 | 2011 |  | BCP (Neschen, GSK) | [9 empty] | 2011-08 | LWL | 50 | H1 | 9.22
Greven, StdA | B | 3425 | 2007 |  | BCP (Neschen, GSK) | 2007-08 | LWL | letztes Blatt | E4 | 3.87 |  |  |  |  | 2007-12 | LWL | letztes Blatt | E4 | 9.3
Greven, StdA | B | 5133 | 2012 |  | BCP (Neschen, GSK) | 2012-01 | LWL | 1 | D2 | 5.15 |  |  |  |  | 2012-03 | LWL | 1 | D2 | 9.36
Greven, StdA | B | 6067 | 2015 |  | BCP (Neschen, GSK) | 2015-03 | LWL | 8 | B3 | 4.01 |  |  |  |  | 2015-08 | LWL | 8 | B3 | 9.42
Greven, StdA | B | 3427 | 2007 |  | BCP (Neschen, GSK) | 2007-08 | LWL | 1 | G3 | 4.51 |  |  |  |  | 2007-12 | LWL | 1 | G3 | 9.44
Greven, StdA | B | 3120 | 2007 |  | BCP (Neschen, GSK) | 2007-03 | LWL | vorletztes Blatt | D2 | 3.5 |  |  |  |  | 2007-05 | LWL | vorletztes Blatt | D2 | 9.5
Greven, StdA | B | 3987 | 2008 |  | BCP (Neschen, GSK) | 2008-08 | LWL | 1 | C8 | 4.19 |  |  |  |  | 2009-01 | LWL | 1 | C8 | 9.51
Greven, StdA | B | 5134 | 2012 |  | BCP (Neschen, GSK) | 2012-01 | LWL | 1 | F4 | 4.59 |  |  |  |  | 2012-03 | LWL | 1 | F4 | 9.51
Greven, StdA | B | 5109 | 2012 |  | BCP (Neschen, GSK) | 2012-01 | LWL | 1 | G4 | 4.59 |  |  |  |  | 2012-03 | LWL | 1 | G4 | 9.53
Greven, StdA | B | 3997 | 2009 |  | BCP (Neschen, GSK) | 2009-01 | LWL | Heft S. 9 | F4 | 3.77 |  |  |  |  | 2009-06 | LWL | Heft S. 9 | F4 | 9.54
Greven, StdA | B | 3060 | 2007 |  | BCP (Neschen, GSK) | 2007-03 | LWL | 1 | B4 | 4.2 |  |  |  |  | 2007-05 | LWL | 1 | B4 | 9.55
Greven, StdA | B | 3125 | 2007 |  | BCP (Neschen, GSK) | 2007-03 | LWL | letztes Blatt | A1 | 3.1 |  |  |  |  | 2007-05 | LWL | letztes Blatt | A1 | 9.57
Greven, StdA | B | 3985 | 2008 |  | BCP (Neschen, GSK) | 2008-08 | LWL | 1 | H8 | 3.98 |  |  |  |  | 2009-01 | LWL | 1 | H8 | 9.6
Greven, StdA | B | 4022 | 2009 |  | BCP (Neschen, GSK) | 2009-01 | LWL | 2 | E6 | 4.75 |  |  |  |  | 2009-06 | LWL | 2 | E6 | 9.62
Greven, StdA | B | 3423 | 2007 |  | BCP (Neschen, GSK) | 2007-08 | LWL | letztes Blatt | B2 | 4.68 |  |  |  |  | 2007-12 | LWL | letztes Blatt | B2 | 9.71
Greven, StdA | B | 5022 | 2011 |  | BCP (Neschen, GSK) | [9 empty] | 2011-08 | LWL | 9 | D1 | 9.74
Greven, StdA | B | 3027 | 2007 |  | BCP (Neschen, GSK) | 2007-03 | LWL | letztes Blatt | A7 | 3 |  |  |  |  | 2007-05 | LWL | letztes Blatt | A7 | 9.75
Greven, StdA | B | 3125 | 2007 |  | BCP (Neschen, GSK) | 2007-03 | LWL | 5 | C3 | 4 |  |  |  |  | 2007-05 | LWL | 5 | C3 | 9.75
Greven, StdA | B | 5110 | 2012 |  | BCP (Neschen, GSK) | 2012-01 | LWL | letztes Blatt | K4 | 4.09 |  |  |  |  | 2012-03 | LWL | letztes Blatt | K | 9.85
Greven, StdA | B | 3424 | 2007 |  | BCP (Neschen, GSK) | 2007-08 | LWL | 1 | K4 | 4.25 |  |  |  |  | 2007-12 | LWL | 1 | K4 | 9.93
Greven, StdA | B | 3027 | 2007 |  | BCP (Neschen, GSK) | 2007-03 | LWL | vorletztes Blatt | F4 | 3.2 |  |  |  |  | 2007-05 | LWL | vorletztes Blatt | F4 | 9.97
Greven, StdA | B | 3060 | 2007 |  | BCP (Neschen, GSK) | 2007-03 | LWL | letztes Blatt | G8 | 3.9 |  |  |  |  | 2007-05 | LWL | letztes Blatt | G8 | 10.03
Greven, StdA | B | 3985 | 2008 |  | BCP (Neschen, GSK) | 2008-08 | LWL | 5 | B3 | 4 |  |  |  |  | 2009-01 | LWL | 5 | B3 | 10.05
Greven, StdA | B | 3027 | 2007 |  | BCP (Neschen, GSK) | 2007-03 | LWL | 1 | J7 | 3.6 |  |  |  |  | 2007-05 | LWL | 1 | J7 | 10.2
Greven, StdA | B | 3997 | 2009 |  | BCP (Neschen, GSK) | 2009-01 | LWL | letztes Blatt | I7 | 3.44 |  |  |  |  | 2009-06 | LWL | letztes Blatt | I7 | 10.31
Greven, StdA | B | 3120 | 2007 |  | BCP (Neschen, GSK) | 2007-03 | LWL | 2 | K7 | 4.1 |  |  |  |  | 2007-05 | LWL | 2 | K7 | n.g.
Greven, StdA | B | 4465 | 2010 |  | BCP (Neschen, GSK) | 2010-01 | LWL | 1 | A4 | 5
Greven, StdA | B | 4476 | 2010 |  | BCP (Neschen, GSK) | 2010-01 | LWL | letztes Blatt | C4 | 4.45
Greven, StdA | B | 4713 | 2010 |  | BCP (Neschen, GSK) | 2010-01 | LWL | 10 | F1 | 4.76
Greven, StdA | B | 4718 | 2010 |  | BCP (Neschen, GSK) | 2010-01 | LWL | 5 | G4 | 4.02 | [13 empty] | 2016-06 | LWL | 4. Blatt von hinten | mo | 8.7
Greven, StdA | B | 4725 | 2010 |  | BCP (Neschen, GSK) | 2010-01 | LWL | letztes Blatt | K8 | 4.2
Gütersloh, KrA | WD | 2414 Bd. 1 | 2011 |  | BCP (Neschen, GSK) | 2011-04 | LWL | 11 | B7 | 4.1
Gütersloh, KrA | WD | 2414 Bd. 19 | 2011 |  | BCP (Neschen, GSK) | 2011-04 | LWL | 1 | C6 | 3.9
Gütersloh, KrA | WD | 2414 Bd. 24 | 2011 |  | BCP (Neschen, GSK) | 2011-04 | LWL | 2 | H2 | 4.47
Gütersloh, KrA | WD | 2414 Bd.21 | 2011 |  | BCP (Neschen, GSK) | 2011-04 | LWL | 5 | C6 | 3.9
Gütersloh, KrA | WD | 2414 Bd.5 | 2011 |  | BCP (Neschen, GSK) | 2011-04 | LWL | 1 | K4 | 2.62
Gütersloh, KrA | WD HKA2 | 23 | 2012 |  | BCP (Neschen, GSK) | 2012-03 | LWL | 1 | B6 | 6.81
Gütersloh, KrA | WD HKA3 | 18 | 2012 |  | BCP (Neschen, GSK) | 2012-03 | LWL | 1 | B6 | 4.78
Gütersloh, KrA | WD HKA4 | 29 | 2012 |  | BCP (Neschen, GSK) | 2012-03 | LWL | 2 | B6 | 4.24
Gütersloh, KrA | WD HKA5 | 32 | 2012 |  | BCP (Neschen, GSK) | 2012-03 | LWL | 1 | K3 | 3.61
Gütersloh, KrA | WD HKA6 | 43 | 2012 |  | BCP (Neschen, GSK) | 2012-03 | LWL | 3 | B2 | 4.22
Gütersloh, StdA | D | 4051 | 2007 |  | BCP (Neschen, GSK) | 2007-02 | LWL | 4 | K3 | 5.1 |  |  |  |  | 2007-05 | LWL | 4 | K3 | 9.3
Gütersloh, StdA | D | 4051 | 2007 |  | BCP (Neschen, GSK) | 2007-02 | LWL | letztes Blatt | G3 | 5.5 |  |  |  |  | 2007-05 | LWL | letztes Blatt | G3 | 9.66
Gütersloh, StdA | D | 3736 | 2007 |  | BCP (Neschen, GSK) | 2007-02 | LWL | vorletztes Blatt | C6 | 6.5 |  |  |  |  | 2007-05 | LWL | vorletztes Blatt | C6 | 9.84
Gütersloh, StdA | D | 3594 | 2007 |  | BCP (Neschen, GSK) | 2007-02 | LWL | 3 | C7/C8 | 6.5 |  |  |  |  | 2007-05 | LWL | 3 | C7/C8 | 9.9
Gütersloh, StdA | D | 4149 | 2007 |  | BCP (Neschen, GSK) | 2007-02 | LWL | 1 | E8 | 4.8 |  |  |  |  | 2007-05 | LWL | 1 | E8 | 9.9
Gütersloh, StdA | D | 3735 | 2007 |  | BCP (Neschen, GSK) | 2007-02 | LWL | 19 | I4 | 4.7 |  |  |  |  | 2007-05 | LWL | 19 | I4 | 9.91
Gütersloh, StdA | D | 3594 | 2007 |  | BCP (Neschen, GSK) | 2007-02 | LWL | letztes Blatt | F2 | 4.7 |  |  |  |  | 2007-05 | LWL | letztes Blatt | F2 | 9.95
Gütersloh, StdA | D | 3735 | 2007 |  | BCP (Neschen, GSK) | 2007-02 | LWL | 21 | K7 | 4.5 |  |  |  |  | 2007-05 | LWL | 21 | K7 | 10
Gütersloh, StdA | D | 3735 | 2007 |  | BCP (Neschen, GSK) | 2007-02 | LWL | 14 | I6 | 4.9 |  |  |  |  | 2007-05 | LWL | 14 | I6 | 10.01
Gütersloh, StdA | D | 3736 | 2007 |  | BCP (Neschen, GSK) | 2007-02 | LWL | 1 | I8 | 4.7 |  |  |  |  | 2007-05 | LWL | 1 | I8 | 10.02 |  |  |  |  | 2016-05 | LWL | 2. | mo | 6.4
Hamm, StdA | 11 Hessen/F | 1014 | 2018 | 1930 | BCP (Neschen, GSK) | 2018-05 | LWL | 7 | D5/D6 | 3.7 |  |  |  |  | 2019-05 | LWL | 7 | D5/D6 | 7.97
Hamm, StdA | 11 Hessen/F | 998/2 | 2018 | 1937 | BCP (Neschen, GSK) | 2018-05 | LWL | 3 | D6 | 4.01 |  |  |  |  | 2019-05 | LWL | 3 | D6 | 8.08
Hamm, StdA | 11 Hessen/F | 1014 | 2018 | 1930 | BCP (Neschen, GSK) | 2018-05 | LWL | 7 | H7/H8 | 3.57 |  |  |  |  | 2019-05 | LWL | 7 | H7/H8 | 8.75
Hamm, StdA | 11 Hessen/F | 959/c | 2018 | 1930 | BCP (Neschen, GSK) | 2018-05 | LWL | 10 (30/F959c/495) | B4 | 4.3 |  |  |  |  | 2019-05 | LWL | 10 (30/F959c/495) | B4 | 8.81
Hamm, StdA | 11 Hessen/F | 959/c | 2018 | 1930 | BCP (Neschen, GSK) | 2018-05 | LWL | 10 (30/F959c/495) | I5 | 4.17 |  |  |  |  | 2019-05 | LWL | 10 (30/F959c/495) | I5 | 9.32
Hamm, StdA | 11 Hessen/F | 967/b | 2018 | 1939 | BCP (Neschen, GSK) | 2018-05 | LWL | 18 (30/F967b/307) | I7 | 4.26 |  |  |  |  | 2019-05 | LWL | 18 (30/F967b/307) | I7 | 9.4
Hamm, StdA | 11 Hessen/F | 998/2 | 2018 | 1937 | BCP (Neschen, GSK) | 2018-05 | LWL | 3 | J7 | 4.16 |  |  |  |  | 2019-05 | LWL | 3 | J7 | 9.49
Hamm, StdA | 11 Hessen/F | 967/b | 2018 | 1939 | BCP (Neschen, GSK) | 2018-05 | LWL | 18 (30/F967b/307) | A2 | 4.25 |  |  |  |  | 2019-05 | LWL | 18 (30/F967b/307) | A2 | 9.63
Hamm, StdA | 11 Hessen/F | 991 | 2018 | 1943 | BCP (Neschen, GSK) | 2018-05 | LWL | 4 | C7/C8 | 3.47 |  |  |  |  | 2019-05 | LWL | 4 | C7/C8 | 9.8
Hamm, StdA | 11 Hessen/F | 991 | 2018 | 1943 | BCP (Neschen, GSK) | 2018-05 | LWL | 4 | J3 | 3.37 |  |  |  |  | 2019-05 | LWL | 4 | J3 | 9.83
Hamm, StdA | 11 Hessen/F | 105c | 2009 |  | BCP (Neschen, GSK) | 2009-04 | LWL | 1 | K1 | 3.37 |  |  |  |  | 2009-09 | LWL | 1 | K1 | 6.76 |  |  |  |  | 2016-05 | LWL | 5. Blatt von hinten (aufgeklebtes Blatt) | mu | 9.3
Hamm, StdA | 11 Hessen/F | 714a | 2014 |  | BCP (Neschen, GSK) | 2014-04 | LWL | 3 | B4 | 3.82 |  |  |  |  | 2014-07 | LWL | 3 | B4 | 7.48
Hamm, StdA | 11 Hessen/F | 714a | 2014 |  | BCP (Neschen, GSK) | 2014-04 | LWL | 3 | J1 | 3.9 |  |  |  |  | 2014-07 | LWL | 3 | J1 | 7.57
Hamm, StdA | 11 Hessen/F | 433 | 2012 |  | BCP (Neschen, GSK) | 2012-02 | LWL | 7 | K7 | 3.25 |  |  |  |  | 2012-07 | LWL | 7 | K7 | 7.58
Hamm, StdA | 11 Hessen/F | 713b | 2014 |  | BCP (Neschen, GSK) | 2014-04 | LWL | 17 | J5 | 3.25 |  |  |  |  | 2014-07 | LWL | 17 | J5 | 7.59
Hamm, StdA | 11 Hessen/F | 901 | 2016 | 1939 | BCP (Neschen, GSK) | 2015-02 | LWL | 8 | J5 | 3.71 |  |  |  |  | 2016-08 | LWL | 8 | J5 | 7.67
Hamm, StdA | 11 Hessen/F | 713b | 2014 |  | BCP (Neschen, GSK) | 2014-04 | LWL | 17 | B3 | 3.19 |  |  |  |  | 2014-07 | LWL | 17 | B3 | 7.7
Hamm, StdA | 11 Hessen/F | 774a | 2014 |  | BCP (Neschen, GSK) | 2014-04 | LWL | 10 | B7 | 3.74 |  |  |  |  | 2014-07 | LWL | 10 | B7 | 7.74
Hamm, StdA | 11 Hessen/F | 569 | 2012 |  | BCP (Neschen, GSK) | 2012-02 | LWL | 1 | K4 | 4.23 |  |  |  |  | 2012-07 | LWL | 1 | K4 | 7.82
Hamm, StdA | 11 Hessen/F | 901 | 2016 | 1939 | BCP (Neschen, GSK) | 2015-02 | LWL | 8 | B4 | 3.92 |  |  |  |  | 2016-08 | LWL | 8 | B4 | 7.87
Hamm, StdA | 11 Hessen/F | 561/b | 2012 |  | BCP (Neschen, GSK) | 2012-02 | LWL | 1 | K7 | 4.42 |  |  |  |  | 2012-07 | LWL | 1 | K7 | 7.89
Hamm, StdA | 11 Hessen/F | 774a | 2014 |  | BCP (Neschen, GSK) | 2014-04 | LWL | 10 | K4 | 3.65 |  |  |  |  | 2014-07 | LWL | 10 | K4 | 7.9
Hamm, StdA | 11 Hessen/F | 598 | 2013 |  | BCP (Neschen, GSK) | 2013-03 | LWL | 1 | D7 | 4.37 |  |  |  |  | 2013-06 | LWL | 1 | D7 | 7.9
Hamm, StdA | 11 Hessen/F | 904 | 2016 | 1930 | BCP (Neschen, GSK) | 2015-02 | LWL | 3 | B6 | 4.52 |  |  |  |  | 2016-08 | LWL | 3 | B6 | 8
Hamm, StdA | 11 Hessen/F | 206a | 2009 |  | BCP (Neschen, GSK) | 2009-04 | LWL | 1 | K3 | 3.61 |  |  |  |  | 2009-09 | LWL | 1 | K3 | 8.02
Hamm, StdA | 11 Hessen/F | 583 | 2013 |  | BCP (Neschen, GSK) | 2013-03 | LWL | 4 | K7 | 3.96 |  |  |  |  | 2013-06 | LWL | 4 | K7 | 8.04
Hamm, StdA | 11 Hessen/F | 683b | 2013 |  | BCP (Neschen, GSK) | 2013-03 | LWL | 2 | F8 | 4.11 |  |  |  |  | 2013-06 | LWL | 2 | F8 | 8.09
Hamm, StdA | 11 Hessen/F | 684 | 2013 |  | BCP (Neschen, GSK) | 2013-03 | LWL | 2 | K6 | 4.04 |  |  |  |  | 2013-06 | LWL | 2 | K6 | 8.17
Hamm, StdA | 11 Hessen/F | 205 | 2009 |  | BCP (Neschen, GSK) | 2009-04 | LWL | letztes Blatt | A3 | 3.32 |  |  |  |  | 2009-09 | LWL | letztes Blatt | A3 | 8.18
Hamm, StdA | 11 Hessen/F | 206a | 2009 |  | BCP (Neschen, GSK) | 2009-04 | LWL | letztes Blatt | K2 | 2.58 |  |  |  |  | 2009-09 | LWL | letztes Blatt | K2 | 8.24
Hamm, StdA | 11 Hessen/F | 205 | 2009 |  | BCP (Neschen, GSK) | 2009-04 | LWL | 1 | J4 | 3.79 |  |  |  |  | 2009-09 | LWL | 1 | J4 | 8.29
Hamm, StdA | 11 Hessen/F | 331c | 2011 |  | BCP (Neschen, GSK) | [9 empty] | 2011-08 | LWL | 1 | J4 | 8.32
Hamm, StdA | 11 Hessen/F | 848 | 2016 | 1947 | BCP (Neschen, GSK) | 2015-02 | LWL | 8 | F5 | 3.3 |  |  |  |  | 2016-08 | LWL | 8 | F5 | 8.36
Hamm, StdA | 11 Hessen/F | 774b | 2014 |  | BCP (Neschen, GSK) | 2014-04 | LWL | 7 | F7 | 4.37 |  |  |  |  | 2014-07 | LWL | 7 | F7 | 8.38
Hamm, StdA | 11 Hessen/F | 567 | 2012 |  | BCP (Neschen, GSK) | 2012-02 | LWL | 2 | E6 | 3.96 |  |  |  |  | 2012-07 | LWL | 2 | E6 | 8.42
Hamm, StdA | 11 Hessen/F | 843 | 2016 |  | BCP (Neschen, GSK) | [9 empty] | 2016-01 | LWL | 41 | A8 | 8.44
Hamm, StdA | 11 Hessen/F | 843 | 2016 |  | BCP (Neschen, GSK) | [9 empty] | 2016-01 | LWL | 41 | E2 | 8.52
Hamm, StdA | 11 Hessen/F | 841 | 2015 |  | BCP (Neschen, GSK) | [9 empty] | 2016-01 | LWL | 39 | J2 | 8.59
Hamm, StdA | 11 Hessen/F | 841 | 2015 |  | BCP (Neschen, GSK) | [9 empty] | 2016-01 | LWL | 39 | C7 | 8.67
Hamm, StdA | 11 Hessen/F | 819 | 2015 |  | BCP (Neschen, GSK) | [9 empty] | 2016-01 | LWL | 7 | H1 | 8.76
Hamm, StdA | 11 Hessen/F | 331 d | 2011 |  | BCP (Neschen, GSK) | [9 empty] | 2011-08 | LWL | 1 | B4 | 8.76
Hamm, StdA | 11 Hessen/F | 848 | 2016 | 1947 | BCP (Neschen, GSK) | 2015-02 | LWL | 8 | A4 | 3.33 |  |  |  |  | 2016-08 | LWL | 8 | A4 | 8.77
Hamm, StdA | 11 Hessen/F | 774b | 2014 |  | BCP (Neschen, GSK) | 2014-04 | LWL | 7 | A2 | 4.3 |  |  |  |  | 2014-07 | LWL | 7 | A2 | 8.78
Hamm, StdA | 11 Hessen/F | 434 | 2012 |  | BCP (Neschen, GSK) | 2012-02 | LWL | 1 | F4 | 4.34 |  |  |  |  | 2012-07 | LWL | 1 | F4 | 8.78
Hamm, StdA | 11 Hessen/F | 845 | 2016 | 1949 | BCP (Neschen, GSK) | 2015-02 | LWL | 10 | B6 | 3.46 |  |  |  |  | 2016-08 | LWL | 10 | B6 | 8.8
Hamm, StdA | 11 Hessen/F | 819 | 2015 |  | BCP (Neschen, GSK) | [9 empty] | 2016-01 | LWL | 7 | C7 | 8.84
Hamm, StdA | 11 Hessen/F | 822 | 2015 |  | BCP (Neschen, GSK) | [9 empty] | 2016-01 | LWL | 5 | E6 | 8.9
Hamm, StdA | 11 Hessen/F | 845 | 2016 | 1949 | BCP (Neschen, GSK) | 2015-02 | LWL | 10 | J2 | 3.39 |  |  |  |  | 2016-08 | LWL | 10 | J2 | 8.94
Hamm, StdA | 11 Hessen/F | 822 | 2015 |  | BCP (Neschen, GSK) | [9 empty] | 2016-01 | LWL | 5 | B1 | 9.1
Hamm, StdA | 11 Hessen/F | 319b | 2011 |  | BCP (Neschen, GSK) | [9 empty] | 2011-08 | LWL | 1 | A3 | 9.14
Hamm, StdA | 11 Hessen/F | 820 | 2015 |  | BCP (Neschen, GSK) | [9 empty] | 2016-01 | LWL | 12 | I6 | 9.2
Hamm, StdA | 11 Hessen/F | 387c | 2011 |  | BCP (Neschen, GSK) | [9 empty] | 2011-08 | LWL | 1 | B4 | 9.21
Hamm, StdA | 11 Hessen/F | 850 | 2016 | 1948 | BCP (Neschen, GSK) | 2015-02 | LWL | 11 | A1 | 3.32 |  |  |  |  | 2016-08 | LWL | 11 | A1 | 9.24
Hamm, StdA | 11 Hessen/F | 387d | 2011 |  | BCP (Neschen, GSK) | [9 empty] | 2011-08 | LWL | 1 | J2 | 9.29
Hamm, StdA | 11 Hessen/F | 820 | 2015 |  | BCP (Neschen, GSK) | [9 empty] | 2016-01 | LWL | 12 | C2 | 9.33
Hamm, StdA | 11 Hessen/F | 850 | 2016 | 1948 | BCP (Neschen, GSK) | 2015-02 | LWL | 11 | J6 | 3.25 |  |  |  |  | 2016-08 | LWL | 11 | J6 | 9.46
Hamm, StdA | 11 Hessen/F | 904 | 2016 | 1930 | BCP (Neschen, GSK) | 2015-02 | LWL | 3 | J2 | 4.48 |  |  |  |  | 2016-08 | LWL | 3 | J2 | 9.96
Hamm, StdA | 11 Hessen/F | 785 | 2014 |  | BCP (Neschen, GSK) | 2014-04 | LWL | 10 | B4 | 3.92 |  |  |  |  | 2014-07 | LWL | 10 | B4 | n.g.
Hamm, StdA | 11 Hessen/F | 785 | 2014 |  | BCP (Neschen, GSK) | 2014-04 | LWL | 10 | J2 | 3.99 |  |  |  |  | 2014-07 | LWL | 10 | J2 | n.g.
Hamm, StdA | 11 Hessen/F | 2 | 2008 |  | BCP (Neschen, GSK) | 2008-05 | LWL | 3 | A2 | 4.2
Hamm, StdA | 11 Hessen/F | 2 | 2008 |  | BCP (Neschen, GSK) | 2008-05 | LWL | alte Foliierung 72 | F1 | 3.8
Hamm, StdA | 11 Hessen/F | 86 | 2008 |  | BCP (Neschen, GSK) | 2008-05 | LWL | 1 | C7 | 3.9
Hamm, StdA | 11 Hessen/F | 86 | 2008 |  | BCP (Neschen, GSK) | 2008-05 | LWL | letztes Blatt | B7 | 3.48
Hamm, StdA | 11 Hessen/F | 104 | 2008 |  | BCP (Neschen, GSK) | 2008-05 | LWL | vorletztes Blatt | B6 | 3.96
Hamm, StdA | 11 Hessen/F | 104 | 2008 |  | BCP (Neschen, GSK) | 2008-05 | LWL | 2 | F6 | 4.74
Hamm, StdA | 11 Hessen/F | 226 | 2010 |  | BCP (Neschen, GSK) | 2010-06 | LWL | 7 | G1 | 3.76
Hamm, StdA | 11 Hessen/F | 228 | 2010 |  | BCP (Neschen, GSK) | 2010-06 | LWL | 2 | A5 | 4.17
Hamm, StdA | 11 Hessen/F | 229 | 2010 |  | BCP (Neschen, GSK) | 2010-06 | LWL | 3 | D4 | 3.06
Hamm, StdA | 11 Hessen/F | 256 | 2010 |  | BCP (Neschen, GSK) | 2010-06 | LWL | 4 | G8 | 3.66
Hamm, StdA | 11 Hessen/F | 257 | 2010 |  | BCP (Neschen, GSK) | 2010-06 | LWL | letztes Blatt | F4 | 3.83
Hamm, StdA | 11 Hessen/F | 1029 | 2019 | 1934 | BCP (Neschen, GSK) | 2019-07 | LWL | 4 | F5 | 3.65 |  |  |  |  | 2020-03 | LWL | 4 | F5 | 9.32
Hamm, StdA | 11 Hessen/F | 1029 | 2019 | 1934 | BCP (Neschen, GSK) | 2019-07 | LWL | 4 | J2 | 3.6 |  |  |  |  | 2020-03 | LWL | 4 | J2 | 9.45
Hamm, StdA | 12 Amt Pelkum OA | 58 | 2019 | 1955 | BCP (Neschen, GSK) | 2019-07 | LWL | 14 | A3 | 4.2 |  |  |  |  | 2020-03 | LWL | 14 | A3 | 9.77
Hamm, StdA | 12 Amt Pelkum OA | 58 | 2019 | 1955 | BCP (Neschen, GSK) | 2019-07 | LWL | 14 | E4 | 4.23 |  |  |  |  | 2020-03 | LWL | 14 | E4 | 9.81
Hamm, StdA | 12 Amt Pelkum OA | 25 | 2019 | 1945 | BCP (Neschen, GSK) | 2019-07 | LWL | 13 | B2 | 3.37 |  |  |  |  | 2020-03 | LWL | 13 | B2 | 7.78
Hamm, StdA | 12 Amt Pelkum OA | 25 | 2019 | 1945 | BCP (Neschen, GSK) | 2019-07 | LWL | 13 | H7 | 3.34 |  |  |  |  | 2020-03 | LWL | 13 | H7 | 8.9
Hamm, StdA | Heessen Urkundenarchiv, A | 19 | 2021 | 1951 | memocon | 2021-06 | LWL | 6 | B7 | 4.19 |  |  |  |  | 2021-06 | LWL | 6 | B7 | 9.12
Hamm, StdA | Heessen Urkundenarchiv, A | 19 | 2021 | 1951 | memocon | 2021-06 | LWL | 6 | H3 | 4.36 |  |  |  |  | 2021-06 | LWL | 6 | H3 | 9.53
Hamm, StdA | Heessen Urkundenarchiv, B | 65 | 2021 | 1972 | memocon | 2021-06 | LWL | 15 | B3/C3 | 4.47 |  |  |  |  | 2021-06 | LWL | 15 | B3/C3 | 10.42
Hamm, StdA | Heessen Urkundenarchiv, B | 65 | 2021 | 1972 | memocon | 2021-06 | LWL | 15 | J7 | 4.64 |  |  |  |  | 2021-06 | LWL | 15 | J7 | 10.44
Hamm, StdA | Heessen Urkundenarchiv, C | 135 | 2021 | 1974 | memocon | 2021-06 | LWL | 3 | B5 | 4.58 |  |  |  |  | 2021-06 | LWL | 3 | B5 | 9.98
Hamm, StdA | Heessen Urkundenarchiv, C | 135 | 2021 | 1974 | memocon | 2021-06 | LWL | 3 | K4 | 4.6 |  |  |  |  | 2021-06 | LWL | 3 | K4 | 9.74
Harsewinkel, StdA | C | 384 Bd.1 | 2020 | 1930 | BCP (Neschen, GSK) | 2020-03 | LWL | 4 | A4 | 4.42 |  |  |  |  | 2021-02 | LWL | 4 | A4 | 9.88
Harsewinkel, StdA | C | 384 Bd.1 | 2020 | 1930 | BCP (Neschen, GSK) | 2020-03 | LWL | 4 | K5 | 4.21 |  |  |  |  | 2021-02 | LWL | 4 | K5 | 9.63
Harsewinkel, StdA | C | 403 Bd.2 | 2020 | 1940 | BCP (Neschen, GSK) | 2020-03 | LWL | 7 | C3 | 4.05 |  |  |  |  | 2021-02 | LWL | 7 | C3 | 9.94
Harsewinkel, StdA | C | 403 Bd.2 | 2020 | 1940 | BCP (Neschen, GSK) | 2020-03 | LWL | 7 | J7 | 4.14 |  |  |  |  | 2021-02 | LWL | 7 | J7 | 9.99
Harsewinkel, StdA | C | 414 | 2020 | 1931 | BCP (Neschen, GSK) | 2020-03 | LWL | 2 | B7 | 4.56 |  |  |  |  | 2021-02 | LWL | 2 | B7 | 9.68
Harsewinkel, StdA | C | 414 | 2020 | 1931 | BCP (Neschen, GSK) | 2020-03 | LWL | 2 | E2 | 4.56 |  |  |  |  | 2021-02 | LWL | 2 | E2 | 9.41
Harsewinkel, StdA | C | 239 Bd. 8 | 2014 |  | BCP (Neschen, GSK) | 2014-04 | LWL | 1935 | C7 | 3.41 |  |  |  |  | 2014-10 | LWL | 1935 | C7 | 6.2
Harsewinkel, StdA | C | 239 Bd. 8 | 2014 |  | BCP (Neschen, GSK) | 2014-04 | LWL | 1935 | J2 | 3.34 |  |  |  |  | 2014-10 | LWL | 1935 | J2 | 6.23
Harsewinkel, StdA | C | 277/15 | 2014 |  | BCP (Neschen, GSK) | 2014-04 | LWL | 15 | B4 | 3.4 |  |  |  |  | 2014-10 | LWL | 15 | B4 | 6.28
Harsewinkel, StdA | C | 277/15 | 2014 |  | BCP (Neschen, GSK) | 2014-04 | LWL | 15 | K6 | 3.37 |  |  |  |  | 2014-10 | LWL | 15 | K6 | 6.28
Harsewinkel, StdA | C | 239 Bd.11 | 2014 |  | BCP (Neschen, GSK) | 2014-04 | LWL | 2548 | A1 | 3.88 |  |  |  |  | 2014-10 | LWL | 2548 | A1 | 6.8
Harsewinkel, StdA | C | 239 Bd.11 | 2014 |  | BCP (Neschen, GSK) | 2014-04 | LWL | 2548 | F6 | 3.91 |  |  |  |  | 2014-10 | LWL | 2548 | F6 | 6.87
Harsewinkel, StdA | C | 277/16 | 2014 |  | BCP (Neschen, GSK) | 2014-04 | LWL | 12 | K3 | 4.06 |  |  |  |  | 2014-10 | LWL | 12 | K3 | 6.98
Harsewinkel, StdA | C | 277/16 | 2014 |  | BCP (Neschen, GSK) | 2014-04 | LWL | 12 | B4 | 4.1 |  |  |  |  | 2014-10 | LWL | 12 | B4 | 7.03
Harsewinkel, StdA | C | 278/1 | 2014 |  | BCP (Neschen, GSK) | 2014-04 | LWL | 9 | F5 | 3.21 |  |  |  |  | 2014-10 | LWL | 9 | F5 | 7.12
Harsewinkel, StdA | C | 278/1 | 2014 |  | BCP (Neschen, GSK) | 2014-04 | LWL | 9 | B3 | 3.19 |  |  |  |  | 2014-10 | LWL | 9 | B3/C3 | 7.21
Harsewinkel, StdA | C | 162 Bd. 8 | 2012 |  | BCP (Neschen, GSK) | 2012.02 | LWL | 1 | C7 | 3.59 |  |  |  |  | 2012-05 | LWL | 1 | C7 | 7.76
Harsewinkel, StdA | C | 88 Bd. 5 | 2010 |  | BCP (Neschen, GSK) | [9 empty] | 2010-07 | LWL | 1 | B3 | 8.04
Harsewinkel, StdA | C | 286 Bd. 2 | 2015 |  | BCP (Neschen, GSK) | 2015-03 | LWL | 8 | A3 | 3.57 |  |  |  |  | 2015-08 | LWL | 8 | A3 | 8.2
Harsewinkel, StdA | C | 341 / 1 | 2018 | 1945 | BCP (Neschen, GSK) | 2018-03 | LWL | 9 | G4/H4 | 3.88 |  |  |  |  | 2019-03 | LWL | 9 | G4/H4 | 8.22
Harsewinkel, StdA | C | 286 Bd. 4 | 2015 |  | BCP (Neschen, GSK) | 2015-03 | LWL | 11 | H1 | 4.4 |  |  |  |  | 2015-08 | LWL | 11 | H1 | 8.26
Harsewinkel, StdA | C | 286 Bd. 2 | 2015 |  | BCP (Neschen, GSK) | 2015-03 | LWL | 8 | J5 | 4.3 |  |  |  |  | 2015-08 | LWL | 8 | J5 | 8.27
Harsewinkel, StdA | C | 310 | 2018 | 1936 | BCP (Neschen, GSK) | 2018-03 | LWL | 8 | A5 | 4.1 |  |  |  |  | 2019-03 | LWL | 8 | A5 | 8.29
Harsewinkel, StdA | C | 297 | 2018 | 1937 | BCP (Neschen, GSK) | 2018-03 | LWL | 5 | E5 | 3.62 |  |  |  |  | 2019-03 | LWL | 5 | E5 | 8.3
Harsewinkel, StdA | C | 341 / 1 | 2018 | 1945 | BCP (Neschen, GSK) | 2018-03 | LWL | 9 | B7 | 4.12 |  |  |  |  | 2019-03 | LWL | 9 | B7 | 8.32
Harsewinkel, StdA | C | 286 Bd. 1 | 2015 |  | BCP (Neschen, GSK) | 2015-03 | LWL | 15 | K1 | 4.19 |  |  |  |  | 2015-08 | LWL | 15 | K1 | 8.33
Harsewinkel, StdA | C | 9 Bd. 1 | 2007 |  | BCP (Neschen, GSK) | 2007-04 | LWL | 3 | C7 | 4.45 |  |  |  |  | 2007-09 | LWL | 3 | C7 | 8.35
Harsewinkel, StdA | C | 334 / 3 | 2018 | 1957 | BCP (Neschen, GSK) | 2018-03 | LWL | 30 | D4 | 3.07 |  |  |  |  | 2019-03 | LWL | 30 | D4 | 8.37
Harsewinkel, StdA | C | 286 Bd. 4 | 2015 |  | BCP (Neschen, GSK) | 2015-03 | LWL | 11 | A6 | 4.47 |  |  |  |  | 2015-08 | LWL | 11 | A6 | 8.39
Harsewinkel, StdA | C | 286 Bd. 1 | 2015 |  | BCP (Neschen, GSK) | 2015-03 | LWL | 15 | B6 | 4.25 |  |  |  |  | 2015-08 | LWL | 15 | B6 | 8.41
Harsewinkel, StdA | C | 310 | 2018 | 1936 | BCP (Neschen, GSK) | 2018-03 | LWL | 8 | K2 | 4.08 |  |  |  |  | 2019-03 | LWL | 8 | K2 | 8.42
Harsewinkel, StdA | C | 334 / 3 | 2018 | 1957 | BCP (Neschen, GSK) | 2018-03 | LWL | 30 | J7/J8 | 3.35 |  |  |  |  | 2019-03 | LWL | 30 | J7/J8 | 8.44
Harsewinkel, StdA | C | 297 | 2018 | 1937 | BCP (Neschen, GSK) | 2018-03 | LWL | 5 | A7 | 3.93 |  |  |  |  | 2019-03 | LWL | 5 | A7 | 8.47
Harsewinkel, StdA | C | 74 Bd. 2 | 2009 |  | BCP (Neschen, GSK) | 2009-03 | LWL | letztes Blatt | C7 | 4.53 |  |  |  |  | 2009-08 | LWL | letztes Blatt | C7 | 8.51
Harsewinkel, StdA | C | 25 Bd. 2 | 2008 |  | BCP (Neschen, GSK) | 2008-05 | LWL | 1 | E5 | 4.03 |  |  |  |  | 2009-02 | LWL | 1 | E5 | 8.53
Harsewinkel, StdA | C | 321 | 2018 | 1934 | BCP (Neschen, GSK) | 2018-03 | LWL | 5 | I6 | 4.05 |  |  |  |  | 2019-03 | LWL | 5 | I6 | 8.62
Harsewinkel, StdA | C | 286 Bd. 3 | 2015 |  | BCP (Neschen, GSK) | 2015-03 | LWL | 6 | J4 | 4.99 |  |  |  |  | 2015-08 | LWL | 6 | J4 | 8.69
Harsewinkel, StdA | C | 65 Bd. 2 | 2009 |  | BCP (Neschen, GSK) | 2009-03 | LWL | letztes Blatt | E3 | 4.34 |  |  |  |  | 2009-08 | LWL | letztes Blatt | E3 | 8.69
Harsewinkel, StdA | C | 25 Bd. 2 | 2008 |  | BCP (Neschen, GSK) | 2008-05 | LWL | letztes Blatt | C8 | 4.37 |  |  |  |  | 2009-02 | LWL | letztes Blatt | C8 | 8.7
Harsewinkel, StdA | C | 108 Bd. 1 | 2010 |  | BCP (Neschen, GSK) | [9 empty] | 2010-07 | LWL | 1 | F1 | 8.72
Harsewinkel, StdA | C | 143 Bd. 4 | 2011 |  | BCP (Neschen, GSK) | 2011-03 | LWL | 8 | F6 | 4.06 |  |  |  |  | 2012-01 | LWL | 8 | F6 | 8.73
Harsewinkel, StdA | C | 65 Bd. 1 | 2009 |  | BCP (Neschen, GSK) | 2009-03 | LWL | 5 | B4 | 3.96 |  |  |  |  | 2009-08 | LWL | 5 | B4 | 8.76
Harsewinkel, StdA | C | 286 Bd. 3 | 2015 |  | BCP (Neschen, GSK) | 2015-03 | LWL | 6 | B1 | 5.11 |  |  |  |  | 2015-08 | LWL | 6 | B1 | 8.81
Harsewinkel, StdA | C | 70 | 2009 |  | BCP (Neschen, GSK) | 2009-03 | LWL | 1 | I4 | 4.54 |  |  |  |  | 2009-08 | LWL | 1 | I4 | 8.82
Harsewinkel, StdA | C | 321 | 2018 | 1934 | BCP (Neschen, GSK) | 2018-03 | LWL | 5 | C3 | 4.17 |  |  |  |  | 2019-03 | LWL | 5 | C3 | 8.88
Harsewinkel, StdA | C | 51/12 | 2008 |  | BCP (Neschen, GSK) | 2008-05 | LWL | 2 | C4 | 4.91 |  |  |  |  | 2009-02 | LWL | 2 | C4 | 8.89
Harsewinkel, StdA | C | 26 Bd. 2 | 2008 |  | BCP (Neschen, GSK) | 2008-05 | LWL | 1 | K4 | 4.66 |  |  |  |  | 2009-02 | LWL | 1 | K4 | 8.94
Harsewinkel, StdA | C | 88 Bd. 7 | 2010 |  | BCP (Neschen, GSK) | [9 empty] | 2010-07 | LWL | letztes Blatt | C8/D8 | 8.97
Harsewinkel, StdA | C | 51/12 | 2008 |  | BCP (Neschen, GSK) | 2008-05 | LWL | 3. letztes Blatt | F2 | 4.27 |  |  |  |  | 2009-02 | LWL | 3. letztes Blatt | F2 | 8.99
Harsewinkel, StdA | C | 19 Bd. 2 | 2008 |  | BCP (Neschen, GSK) | 2008-05 | LWL | 3. letztes Blatt | C2 | 4.29 |  |  |  |  | 2009-02 | LWL | 3. letztes Blatt | C2 | 9.01
Harsewinkel, StdA | C | 51/12 | 2008 |  | BCP (Neschen, GSK) | 2008-05 | LWL | 1. blaues Blatt | H6 | 4.7 |  |  |  |  | 2009-02 | LWL | 1. blaues Blatt | H6 | 9.02
Harsewinkel, StdA | C | 176 Bd.1 | 2012 |  | BCP (Neschen, GSK) | 2012.02 | LWL | 1 | J7 | 4.59 |  |  |  |  | 2012-05 | LWL | 1 | J7 | 9.06
Harsewinkel, StdA | C | 163 Bd. 2 | 2012 |  | BCP (Neschen, GSK) | 2012-02 | LWL | 1 | A7 | 4.19 |  |  |  |  | 2012-05 | LWL | 1 | A7 | 9.11
Harsewinkel, StdA | C | 19 Bd. 2 | 2008 |  | BCP (Neschen, GSK) | 2008-05 | LWL | 4 | A4 | 4.29 |  |  |  |  | 2009-02 | LWL | 4 | A4 | 9.14
Harsewinkel, StdA | C | 156 Bd. 2 | 2011 |  | BCP (Neschen, GSK) | 2011-03 | LWL | 6 | H7 | 3.99 |  |  |  |  | 2012-01 | LWL | 6 | H7 | 9.15
Harsewinkel, StdA | C | 499 | 2016 |  | BCP (Neschen, GSK) | 2016-05 | LWL | 3. letztes Blatt (58) | G5 | 5.04 |  |  |  |  | 2016-09 | LWL | 3. letztes Blatt (58) | G5 | 9.19
Harsewinkel, StdA | C | 499 | 2016 |  | BCP (Neschen, GSK) | 2016-05 | LWL | 3. letztes Blatt (58) | J2 | 4.98 |  |  |  |  | 2016-09 | LWL | 3. letztes Blatt (58) | J2 | 9.21
Harsewinkel, StdA | C | 143 Bd. 3 | 2011 |  | BCP (Neschen, GSK) | 2011-03 | LWL | 6 | C5 | 3.24 |  |  |  |  | 2012-01 | LWL | 6 | C5 | 9.21
Harsewinkel, StdA | C | 156 Bd. 1 | 2011 |  | BCP (Neschen, GSK) | 2011-03 | LWL | 2 | F6 | 4.33 |  |  |  |  | 2012-01 | LWL | 2 | F6 | 9.23
Harsewinkel, StdA | C | 19 Bd. 2 | 2008 |  | BCP (Neschen, GSK) | 2008-05 | LWL | letztes Blatt | C5 | 5.94 |  |  |  |  | 2009-02 | LWL | letztes Blatt | C5 | 9.23
Harsewinkel, StdA | C | 134 Bd. 6 | 2011 |  | BCP (Neschen, GSK) | 2011-03 | LWL | 5 | B6 | 4.71 |  |  |  |  | 2012-01 | LWL | 5 | B6 | 9.3
Harsewinkel, StdA | C | 26 Bd. 2 | 2008 |  | BCP (Neschen, GSK) | 2008-05 | LWL | letztes Blatt | F8 | 4.36 |  |  |  |  | 2009-02 | LWL | letztes Blatt | F8 | 9.32
Harsewinkel, StdA | C | 173 | 2012 |  | BCP (Neschen, GSK) | 2012-02 | LWL | 1 | C4 | 5.36 |  |  |  |  | 2012-05 | LWL | 1 | C4 | 9.34
Harsewinkel, StdA | C | 64 Bd. 13 | 2009 |  | BCP (Neschen, GSK) | 2009-03 | LWL | 1 | G4 | 4.34 |  |  |  |  | 2009-08 | LWL | 1 | G4 | 9.37
Harsewinkel, StdA | C | 193 Bd. 1 | 2012 |  | BCP (Neschen, GSK) | 2012-02 | LWL | 1 | K7 | 5.44 |  |  |  |  | 2012-05 | LWL | 1 | K7 | 9.53
Harsewinkel, StdA | C | 108 Bd. 4 | 2010 |  | BCP (Neschen, GSK) | [9 empty] | 2010-07 | LWL | letztes Blatt | K4 | 9.57
Harsewinkel, StdA | C | 88 Bd. 1 | 2010 |  | BCP (Neschen, GSK) | [9 empty] | 2010-07 | LWL | 1 | F4 | 9.65
Harsewinkel, StdA | C | 9 Bd.3 | 2007 |  | BCP (Neschen, GSK) | 2007-04 | LWL | letztes Blatt | D8 | 4.25 |  |  |  |  | 2007-09 | LWL | letztes Blatt | D8 | 9.79
Harsewinkel, StdA | C | 9 Bd.3 | 2007 |  | BCP (Neschen, GSK) | 2007-04 | LWL | 1 | J8 | 4.62 |  |  |  |  | 2007-09 | LWL | 1 | J8 | 9.91
Harsewinkel, StdA | C | 9 Bd. 1 | 2007 |  | BCP (Neschen, GSK) | 2007-04 | LWL | vorletztes Blatt | B7 | 4.4 |  |  |  |  | 2007-09 | LWL | vorletztes Blatt | B7 | 9.95
Harsewinkel, StdA | C | 221 | 2013 |  | BCP (Neschen, GSK) | 2013-09 | LWL | 2 | J7 | 8.91
Harsewinkel, StdA | C | 219 Bd. 5 | 2013 |  | BCP (Neschen, GSK) | 2013-09 | LWL | 633 | J1 | 9.03
Harsewinkel, StdA | C | 222 Bd.1 | 2013 |  | BCP (Neschen, GSK) | 2013-09 | LWL | 2 | E4 | 8.49
Harsewinkel, StdA | C | 238 Bd. 5 | 2013 |  | BCP (Neschen, GSK) | 2013-09 | LWL | 878 | D3 | 8.43
Harsewinkel, StdA | C | 239 Bd. 2 | 2013 |  | BCP (Neschen, GSK) | 2013-09 | LWL | 291 | I1 | 8.76
Harsewinkel, StdA | C | 345 | 2019 | 1931 | BCP (Neschen, GSK) | 2019-05 | LWL | 3 | B7 | 4.84 |  |  |  |  | 2019-12 | LWL | 3 | B7 | 9.7
Harsewinkel, StdA | C | 345 | 2019 | 1931 | BCP (Neschen, GSK) | 2019-05 | LWL | 3 | I4 | 4.42 |  |  |  |  | 2019-12 | LWL | 3 | I4 | 9.64
Harsewinkel, StdA | C | 358 Bd.7 | 2019 | 1952 | BCP (Neschen, GSK) | 2019-05 | LWL | 1 | A4/B4 | 5.09 |  |  |  |  | 2019-12 | LWL | 1 | A4/B4 | 9.48
Harsewinkel, StdA | C | 358 Bd.7 | 2019 | 1952 | BCP (Neschen, GSK) | 2019-05 | LWL | 1 | E7 | 5.26 |  |  |  |  | 2019-12 | LWL | 1 | E7 | 8.99
Harsewinkel, StdA | C | 383 Bd.5 | 2019 | 1954 | BCP (Neschen, GSK) | 2019-05 | LWL | 7 | C8 | 4.88 |  |  |  |  | 2019-12 | LWL | 7 | C8 | 9.41
Harsewinkel, StdA | C | 383 Bd.5 | 2019 | 1954 | BCP (Neschen, GSK) | 2019-05 | LWL | 7 | H3 | 4.84 |  |  |  |  | 2019-12 | LWL | 7 | H3 | 9.28
Harsewinkel, StdA | C | 418 | 2021 | 1954 | Memocon | 2021-02 | LWL | 4 | A4 | 4.32 |  |  |  |  | 2021-11 | LWL | 4 | A4 | 9.55
Harsewinkel, StdA | C | 418 | 2021 | 1954 | Memocon | 2021-02 | LWL | 4 | J4 | 4.33 |  |  |  |  | 2021-11 | LWL | 4 | J4 | 9.78
Harsewinkel, StdA | C | 430 | 2021 | 1933 | Memocon | 2021-02 | LWL | 6 | E8 | 3.93 |  |  |  |  | 2021-11 | LWL | 6 | E8 | 9.41
Harsewinkel, StdA | C | 430 | 2021 | 1933 | Memocon | 2021-02 | LWL | 6 | I3 | 3.98 |  |  |  |  | 2021-11 | LWL | 6 | I3 | 9.53
Harsewinkel, StdA | C | 444 | 2021 | 1936 | Memocon | 2021-02 | LWL | 7 | D2 | 3.76 |  |  |  |  | 2021-11 | LWL | 7 | D2 | 9.54
Harsewinkel, StdA | C | 444 | 2021 | 1936 | Memocon | 2021-02 | LWL | 7 | K7 | 4.15 |  |  |  |  | 2021-11 | LWL | 7 | K7 | 9.53
Harsewinkel, StdA | C | 445 d.1 | 2022 | 1934 | memocon | 2022-04 | LWL | 7 | A3 | 4.17 |  |  |  |  | 2023-05 | LWL | 7 | A3 | 8.55
Harsewinkel, StdA | C | 445 Bd.1 | 2022 | 1934 | memocon | 2022-04 | LWL | 7 | J7 | 4.29 |  |  |  |  | 2023-05 | LWL | 7 | J7 | 8.74
Harsewinkel, StdA | C | 466 Bd.4 | 2022 | 1949 | memocon | 2022-04 | LWL | 5 | B2/C2 | 6.95 |  |  |  |  | 2023-05 | LWL | 5 | B2/C2 | 10.03
Harsewinkel, StdA | C | 466 Bd.4 | 2022 | 1949 | memocon | 2022-04 | LWL | 5 | E7/E8 | 5.7 |  |  |  |  | 2023-05 | LWL | 5 | E7/E8 | 10.1
Harsewinkel, StdA | C | 483 Bd.7 | 2022 | 1951 | memocon | 2022-04 | LWL | 5 | B2 | 4.07 |  |  |  |  | 2023-05 | LWL | 5 | B2 | 9.43
Harsewinkel, StdA | C | 483 B.7 | 2022 | 1951 | memocon | 2022-04 | LWL | 5 | J7 | 4.24 |  |  |  |  | 2023-05 | LWL | 5 | J7 | 9.66
Harsewinkel, StdA | C | 486 Bd. 7 | 2023 | 1952 | memocon | 2023-04 | LWL | 4 | B7 | 3.73 |  |  |  |  | 2023-07 | LWL | 4 | B7 | 9.85
Harsewinkel, StdA | C | 486 Bd. 7 | 2023 | 1952 | memocon | 2023-04 | LWL | 4 | J4 | 4 |  |  |  |  | 2023-07 | LWL | 4 | J4 | 9.64
Harsewinkel, StdA | C | 511 | 2023 | 1962 | memocon | 2023-04 | LWL | 3. letztes Blatt | B5 | 4.25 |  |  |  |  | 2023-07 | LWL | 3. letztes Blatt | B5 | 9.08
Harsewinkel, StdA | C | 511 | 2023 | 1962 | memocon | 2023-04 | LWL | 3. letztes Blatt | I6 | 4.33 |  |  |  |  | 2023-07 | LWL | 3. letztes Blatt | I6 | 9.18
Herford, KrA | IV | 575 | 2019 | 1940 | BCP (Neschen, GSK) | 2019-07 | LWL | 6 | C5 | 3.59 |  |  |  |  | 2020-03 | LWL | 6 | C5 | 9.62
Herford, KrA | IV | 575 | 2019 | 1940 | BCP (Neschen, GSK) | 2019-07 | LWL | 6 | J7 | 3.64 |  |  |  |  | 2020-03 | LWL | 6 | J7 | 9.68
Herford, KrA | IV | 795 | 2019 | 1954 | BCP (Neschen, GSK) | 2019-07 | LWL | 12 | D3 | 4.23 |  |  |  |  | 2020-03 | LWL | 12 | D3 | 9.19
Herford, KrA | IV | 795 | 2019 | 1954 | BCP (Neschen, GSK) | 2019-07 | LWL | 12 | I8 | 4.25 |  |  |  |  | 2020-03 | LWL | 12 | I8 | 8.97
Herford, KrA | IV | 858 | 2019 | 1937 | BCP (Neschen, GSK) | 2019-07 | LWL | 3 | A8 | 3.74 |  |  |  |  | 2020-03 | LWL | 3 | A8 | 9.88
Herford, KrA | IV | 858 | 2019 | 1937 | BCP (Neschen, GSK) | 2019-07 | LWL | 3 | K2 | 3.37 |  |  |  |  | 2020-03 | LWL | 3 | K2 | 9.88
Herford, KrA | 20 | 492 | 2018 | 1967 | BCP (Neschen, GSK) | 2018-05 | LWL | 6 | C3 | 3.71 |  |  |  |  | 2019-02 | LWL | 6 | C3 | 7.84
Herford, KrA | 20 | 492 | 2018 | 1967 | BCP (Neschen, GSK) | 2018-05 | LWL | 6 | H7 | 3.84 |  |  |  |  | 2019-02 | LWL | 6 | H7 | 7.9
Herford, KrA | 20 | 531 | 2018 | 1962 | BCP (Neschen, GSK) | 2018-05 | LWL | 4 | F7/G8 | 4.28 |  |  |  |  | 2019-02 | LWL | 4 | F7/G8 | 8.07
Herford, KrA | 20 | 547 | 2018 | 1975 | BCP (Neschen, GSK) | 2018-05 | LWL | 11 | F7/F8 | 3.91 |  |  |  |  | 2019-02 | LWL | 11 | F7/F8 | 8.09
Herford, KrA | 20 | 504 | 2018 | 1951 | BCP (Neschen, GSK) | 2018-05 | LWL | 12 | D6/D7 | 3.73 |  |  |  |  | 2019-02 | LWL | 12 | D6/D7 | 8.1
Herford, KrA | 20 | 504 | 2018 | 1951 | BCP (Neschen, GSK) | 2018-05 | LWL | 12 | J2 | 3.72 |  |  |  |  | 2019-02 | LWL | 12 | J2 | 8.19
Herford, KrA | 20 | 531 | 2018 | 1962 | BCP (Neschen, GSK) | 2018-05 | LWL | 4 | A2 | 4.3 |  |  |  |  | 2019-02 | LWL | 4 | A2 | 8.2
Herford, KrA | 20 | 547 | 2018 | 1975 | BCP (Neschen, GSK) | 2018-05 | LWL | 11 | K1 | 4.05 |  |  |  |  | 2019-02 | LWL | 11 | K1 | 8.23
Herford, KrA | 20 | 730 | 2018 | 1959 | BCP (Neschen, GSK) | 2018-05 | LWL | 8 | C2 | 4.16 |  |  |  |  | 2019-02 | LWL | 8 | C2 | 8.23
Herford, KrA | 20 | 730 | 2018 | 1959 | BCP (Neschen, GSK) | 2018-05 | LWL | 8 | I5 | 4.04 |  |  |  |  | 2019-02 | LWL | 8 | I5 | 8.33
Herford, StdA | 20 | 325 T. 2 | 2015 |  | BCP (Neschen, GSK) | 2015-07 | LWL | 6 | K8 | 4.04 |  |  |  |  | 2015-10 | LWL | 6 | K8 | 6.22
Herford, StdA | 20 | 325 T. 1 | 2015 |  | BCP (Neschen, GSK) | 2015-07 | LWL | 1 | A8 | 3.38 |  |  |  |  | 2015-10 | LWL | 1 | A8 | 6.31
Herford, StdA | 20 | 331 | 2015 |  | BCP (Neschen, GSK) | 2015-07 | LWL | 1. Blatt nach Register Ziegelstr. 19 1946-1955 | F7 | 3.37 |  |  |  |  | 2015-10 | LWL | 1. Blatt nach Register Ziegelstr. 19 1946-1955 | F7 | 6.63
Herford, StdA | 20 | 319 | 2014 |  | BCP (Neschen, GSK) | 2014-04 | LWL | Wegnerstr. 5 8 | B3 | 3.52 |  |  |  |  | 2014-07 | LWL | Wegnerstr. 5 8 | B3 | 7.33
Herford, StdA | 20 | 341 | 2015 |  | BCP (Neschen, GSK) | 2015-07 | LWL | 12 | I3 | 3.52 |  |  |  |  | 2015-10 | LWL | 12 | I3 | 7.4
Herford, StdA | 20 | 319 | 2014 |  | BCP (Neschen, GSK) | 2014-04 | LWL | Wegnerstr. 5 8 | F7 | 3.5 |  |  |  |  | 2014-07 | LWL | Wegnerstr. 5 8 | F7 | 7.43
Herford, StdA | 20 | 76 | 2009 |  | BCP (Neschen, GSK) | [9 empty] | 2009-06 | LWL | 1 | A3 | 7.58
Herford, StdA | 20 | 276 | 2015 |  | BCP (Neschen, GSK) | 2015-07 | LWL | 53 | H3 | 2.98 |  |  |  |  | 2015-10 | LWL | 53 | H3 | 7.6
Herford, StdA | 20 | 300 | 2014 |  | BCP (Neschen, GSK) | 2014-04 | LWL | 7 | A5 | 3.51 |  |  |  |  | 2014-07 | LWL | 7 | A5 | 7.78
Herford, StdA | 20 | 318 | 2014 |  | BCP (Neschen, GSK) | 2014-04 | LWL | 3 | G3 | 3.62 |  |  |  |  | 2014-07 | LWL | 3 | G3 | 7.78
Herford, StdA | 20 | 300 | 2014 |  | BCP (Neschen, GSK) | 2014-04 | LWL | 7 | E4 | 3.43 |  |  |  |  | 2014-07 | LWL | 7 | E4 | 7.82
Herford, StdA | 20 | 291 | 2013 |  | BCP (Neschen, GSK) | [9 empty] | 2013-08 | LWL | 6 | J1 | 7.86
Herford, StdA | 20 | 318 | 2014 |  | BCP (Neschen, GSK) | 2014-04 | LWL | 3 | E6 | 3.43 |  |  |  |  | 2014-07 | LWL | 3 | E6 | 7.86
Herford, StdA | 20 | 319 | 2014 |  | BCP (Neschen, GSK) | 2014-04 | LWL | Wegnerstr. 5 5 | D4 | 4.1 |  |  |  |  | 2014-07 | LWL | Wegnerstr. 5 5 | D4 | 7.89
Herford, StdA | 20 | 275 | 2013 |  | BCP (Neschen, GSK) | [9 empty] | 2013-08 | LWL | 8 | B8 | 7.93
Herford, StdA | 20 | 319 | 2014 |  | BCP (Neschen, GSK) | 2014-04 | LWL | Wegnerstr. 5 5 | I4 | 4.21 |  |  |  |  | 2014-07 | LWL | Wegnerstr. 5 5 | I4 | 7.98
Herford, StdA | 20 | 195 | 2011 |  | BCP (Neschen, GSK) | 2011-05 | LWL | 1 | mo | 3.77 |  |  |  |  | 2011-11 | LWL | 1 | mo | 8.05
Herford, StdA | 20 | 260 | 2013 |  | BCP (Neschen, GSK) | [9 empty] | 2013-08 | LWL | 19 | H1 | 8.09
Herford, StdA | 20 | 414 | 2016 |  | BCP (Neschen, GSK) | 2016-06 | LWL | 5 | B6 | 3.84 |  |  |  |  | 2016-09 | LWL | 5 | B6 | 8.17
Herford, StdA | 20 | 202 | 2011 |  | BCP (Neschen, GSK) | 2011-05 | LWL | Hauskarte Nr. I | C8 | 4.32 |  |  |  |  | 2011-11 | LWL | Hauskarte Nr. I | C8 | 8.27
Herford, StdA | 20 | 75 T. 2 | 2009 |  | BCP (Neschen, GSK) | [9 empty] | 2009-06 | LWL | 1 | G3 | 8.3
Herford, StdA | 20 | K-Klein | 2007 |  | BCP (Neschen, GSK) | 2007-01 | LWL | 1110 | B1 | 3.9 |  |  |  |  | 2007-06 | LWL | 1110 | B1 | 8.3
Herford, StdA | 20 | L | 2007 |  | BCP (Neschen, GSK) | 2007-01 | LWL | letztes Karte | A1 | 4.8 |  |  |  |  | 2007-06 | LWL | letztes Karte | A1 | 8.3
Herford, StdA | 20 | L | 2007 |  | BCP (Neschen, GSK) | 2007-01 | LWL | 1 | F1 | 5.2 |  |  |  |  | 2007-06 | LWL | 1 | F1 | 8.3
Herford, StdA | 20 | 440 | 2017 | 1955 | BCP (Neschen, GSK) | 2017-03 | LWL | 5 | G2 | 3.9 |  |  |  |  | 2017-06 | LWL | 5 | G2 | 8.33
Herford, StdA | 20 | 76 | 2009 |  | BCP (Neschen, GSK) | [9 empty] | 2009-06 | LWL | letztes Blatt | K4 | 8.34
Herford, StdA | 20 | 75 T. 1 | 2009 |  | BCP (Neschen, GSK) | [9 empty] | 2009-06 | LWL | 1. gelbes Blatt | A4 | 8.35 |  |  |  |  | 2016-06 | LWL | 14 | lo | 5.58
Herford, StdA | 20 | 438 | 2017 | 1950 | BCP (Neschen, GSK) | 2017-03 | LWL | 1. Bl. Nach Zeitungsartikel | A3 | 4.23 |  |  |  |  | 2017-06 | LWL | 1. Bl. Nach Zeitungsart, | A3 | 8.35
Herford, StdA | 20 | 377 | 2016 |  | BCP (Neschen, GSK) | 2016-06 | LWL | 5 | C5 | 3.75 |  |  |  |  | 2016-09 | LWL | 5 | C5 | 8.46 |  |  |  |  | 2016-05 | LWL | letztes Blatt | lo | 8.7
Herford, StdA | 20 | 235 Bd. 1 | 2012 |  | BCP (Neschen, GSK) | 2012-04 | LWL | 1 | B3 | 3.6 |  |  |  |  | 2012-11 | LWL | 1 | B3 | 8.52
Herford, StdA | 20 | 282 | 2013 |  | BCP (Neschen, GSK) | [9 empty] | 2013-08 | LWL | 3 | A8 | 8.54
Herford, StdA | 20 | 436 | 2016 |  | BCP (Neschen, GSK) | 2016-06 | LWL | 3 | B2 | 3.79 |  |  |  |  | 2016-09 | LWL | 3 | B2 | 8.57
Herford, StdA | 20 | 489 | 2017 | 1951 | BCP (Neschen, GSK) | 2017-03 | LWL | 4 | A4 | 4.24 |  |  |  |  | 2017-06 | LWL | 4 | A4 | 8.69
Herford, StdA | 20 | 230 Bd. 1 | 2012 |  | BCP (Neschen, GSK) | 2012-04 | LWL | 1 | B1 | 3.7 |  |  |  |  | 2012-11 | LWL | 1 | B1 | 8.72
Herford, StdA | 20 | 489 | 2017 | 1915 | BCP (Neschen, GSK) | 2017-03 | LWL | 4 | K3 | 4.24 |  |  |  |  | 2017-06 | LWL | 4 | K3 | 8.75
Herford, StdA | 20 | 232 Bd. 2 | 2012 |  | BCP (Neschen, GSK) | 2012-04 | LWL | 1 | K7 | 3.78 |  |  |  |  | 2012-11 | LWL | 1 | K7 | 8.77
Herford, StdA | 20 | 377 | 2016 |  | BCP (Neschen, GSK) | 2016-06 | LWL | 5 | K4 | 3.87 |  |  |  |  | 2016-09 | LWL | 5 | K4 | 8.79
Herford, StdA | 20 | 176 | 2011 |  | BCP (Neschen, GSK) | 2011-05 | LWL | 1. DIN A 4 Blatt | J2 | 3.4 |  |  |  |  | 2011-11 | LWL | 1. DIN A 4 Blatt | J2 | 8.79
Herford, StdA | 20 | 256 Bd. 1 | 2012 |  | BCP (Neschen, GSK) | 2012-04 | LWL | 1 | G4 | 3.66 |  |  |  |  | 2012-11 | LWL | 1 | G4 | 8.79
Herford, StdA | 20 | 259 Bd. 2 | 2012 |  | BCP (Neschen, GSK) | 2012-04 | LWL | 1 | F4 | 3.67 |  |  |  |  | 2012-11 | LWL | 1 | F4 | 8.83
Herford, StdA | 20 | 76 | 2009 |  | BCP (Neschen, GSK) | [9 empty] | 2009-06 | LWL | letztes Blatt | F8 | 8.84
Herford, StdA | 20 | 438 | 2017 | 1950 | BCP (Neschen, GSK) | 2017-03 | LWL | 1. Bl. Nach Zeitungsartikel | C7 | 4.29 |  |  |  |  | 2017-06 | LWL | 1. Bl. Nach Zeitungsart, | C7 | 8.85
Herford, StdA | 20 | 300 | 2014 |  | BCP (Neschen, GSK) | 2014-04 | LWL | 2 | G1 | 3.58 |  |  |  |  | 2014-07 | LWL | 2 | G1 | 8.87
Herford, StdA | 20 | 475 | 2017 | 1951 | BCP (Neschen, GSK) | 2017-03 | LWL | 1 | I5 | 4.99 |  |  |  |  | 2017-06 | LWL | 1 | I5 | 8.93
Herford, StdA | 20 | 440 | 2017 | 1955 | BCP (Neschen, GSK) | 2017-03 | LWL | 5 | K2 | 3.96 |  |  |  |  | 2017-06 | LWL | 5 | K2 | 8.96
Herford, StdA | 20 | 433 | 2016 |  | BCP (Neschen, GSK) | 2016-06 | LWL | 7 | A1 | 4.33 |  |  |  |  | 2016-09 | LWL | 7 | A1 | 8.98
Herford, StdA | 20 | 300 | 2014 |  | BCP (Neschen, GSK) | 2014-04 | LWL | 2 | F7 | 3.79 |  |  |  |  | 2014-07 | LWL | 2 | F7 | 8.99
Herford, StdA | 20 | H-Hartmann | 2007 |  | BCP (Neschen, GSK) | 2007-01 | LWL | 2 | C1 | 3.6 |  |  |  |  | 2007-06 | LWL | 2 | C1 | 9
Herford, StdA | 20 |  | 2007 |  | BCP (Neschen, GSK) | 2007-01 | LWL | 12 | C1 | 3.5 |  |  |  |  | 2007-06 | LWL | 12 | C1 | 9
Herford, StdA | 20 | 380 | 2016 |  | BCP (Neschen, GSK) | 2016-06 | LWL | 7 | B7 | 4.01 |  |  |  |  | 2016-09 | LWL | 7 | B7 | 9.01
Herford, StdA | 20 | 414 | 2016 |  | BCP (Neschen, GSK) | 2016-06 | LWL | 5 | J6 | 3.89 |  |  |  |  | 2016-09 | LWL | 5 | J6 | 9.08
Herford, StdA | 20 | 202 | 2011 |  | BCP (Neschen, GSK) | 2011-05 | LWL | letztes Blatt | D3 | 4.56 |  |  |  |  | 2011-11 | LWL | letztes Blatt | D3 | 9.14
Herford, StdA | 20 | 380 | 2016 |  | BCP (Neschen, GSK) | 2016-06 | LWL | 7 | I7 | 4.15 |  |  |  |  | 2016-09 | LWL | 7 | I7 | 9.15
Herford, StdA | 20 | K-Klein | 2007 |  | BCP (Neschen, GSK) | 2007-01 | LWL | 1099 | C1 | 5 |  |  |  |  | 2007-06 | LWL | 1099 | C1 | 9.2
Herford, StdA | 20 | 436 | 2016 |  | BCP (Neschen, GSK) | 2016-06 | LWL | 3 | G7 | 4.14 |  |  |  |  | 2016-09 | LWL | 3 | G7 | 9.22
Herford, StdA | 20 | 475 | 2017 | 1951 | BCP (Neschen, GSK) | 2017-03 | LWL | 1 | A2 | 4.82 |  |  |  |  | 2017-06 | LWL | 1 | A2 | 9.22
Herford, StdA | 20 | 433 | 2016 |  | BCP (Neschen, GSK) | 2016-06 | LWL | 7 | F7 | 4.32 |  |  |  |  | 2016-09 | LWL | 7 | F7 | 9.23
Herford, StdA | 20 |  | 2007 |  | BCP (Neschen, GSK) | 2007-01 | LWL | 238 | C3 | 3.2 |  |  |  |  | 2007-06 | LWL | 238 | C3 | 9.3
Herford, StdA | 20 | 429 | 2016 |  | BCP (Neschen, GSK) | 2016-06 | LWL | 6 | J6 | 3.74 |  |  |  |  | 2016-09 | LWL | 6 | J6 | 9.36
Herford, StdA | 20 | 429 | 2016 |  | BCP (Neschen, GSK) | 2016-06 | LWL | 6 | A6 | 3.81 |  |  |  |  | 2016-09 | LWL | 6 | A6 | 9.38
Herford, StdA | 20 | T-Tro | 2007 |  | BCP (Neschen, GSK) | 2007-01 | LWL | 1 | F1 | 5.5 |  |  |  |  | 2007-06 | LWL | 1 | F1 | 9.41
Herford, StdA | 20 | 195 | 2011 |  | BCP (Neschen, GSK) | 2011-05 | LWL | 2 | C1 | 4.06 |  |  |  |  | 2011-11 | LWL | 2 | C1 | 9.45
Herford, StdA | 20 |  | 2007 |  | BCP (Neschen, GSK) | 2007-01 | LWL | 434 | C1 | 4.4 |  |  |  |  | 2007-06 | LWL | 434 | C1 | 9.5
Herford, StdA | 20 | T-Tro | 2007 |  | BCP (Neschen, GSK) | 2007-01 | LWL | letztes Blatt | D1 | 4.3 |  |  |  |  | 2007-06 | LWL | letztes Blatt | D1 | 9.57
Herford, StdA | 20 | 469 | 2017 | 1950 | BCP (Neschen, GSK) | 2017-03 | LWL | 3 | J2 | 3.79 |  |  |  |  | 2017-06 | LWL | 3 | J2 | 9.72
Herford, StdA | 20 | 469 | 2017 | 1950 | BCP (Neschen, GSK) | 2017-03 | LWL | 3 | C7 | 3.56 |  |  |  |  | 2017-06 | LWL | 3 | C7 | 9.74
Herford, StdA | 10-WA | 1 | 2021 | 1948 | memocon | 2021-09 | LWL | 3 | C3 | 4.7 |  |  |  |  | 2022-05 | LWL | 3 | C3 | 9.2
Herford, StdA | 10-WA | 1 | 2021 | 1948 | memocon | 2021-09 | LWL | 3 | I6 | 4.01 |  |  |  |  | 2022-05 | LWL | 3 | I6 | 8.78
Herford, StdA | 10-WA | 1 | 2021 | 1944 | memocon | 2021-09 | LWL | 4 | B2 | 3.41 |  |  |  |  | 2022-05 | LWL | 4 | B2 | 9.58
Herford, StdA | 10-WA | 1 | 2021 | 1944 | memocon | 2021-09 | LWL | 4 | G5 | 3.94 |  |  |  |  | 2022-05 | LWL | 4 | G5 | 9.47
Herford, StdA | 10-WA | 1 | 2021 | 1941 | memocon | 2021-09 | LWL | 4 | E7 | 3.18 |  |  |  |  | 2022-05 | LWL | 4 | E7 | 9.66
Herford, StdA | 10-WA | 1 | 2021 | 1941 | memocon | 2021-09 | LWL | 4 | J4 | 3.45 |  |  |  |  | 2022-05 | LWL | 4 | J4 | 9.81
Herford, StdA | 10-WA | 60/IIB Wiedervorlage mappe | 2023 | 1974 | memocon | 2022-06 | LWL | 3 | B5 | 3.85 |  |  |  |  | 2023-08 | LWL | 3 | B5
Herford, StdA | 10-WA | 60/IIB Wiedervorlage mappe | 2023 | 1974 | memocon | 2022-06 | LWL | 3 | H5 | 4.27 |  |  |  |  | 2023-08 | LWL | 3 | H5
Herford, StdA | 10-WA | 1 | 2023 | 1946 | memocon | 2022-06 | LWL | 6 | A1 | 4.38 |  |  |  |  | 2023-08 | LWL | 6 | A1 | 8.39
Herford, StdA | 10-WA | 1 | 2023 | 1946 | memocon | 2022-06 | LWL | 6 | E8 | 4.2 |  |  |  |  | 2023-08 | LWL | 6 | E8 | 8.18
Herford, StdA | 10-WA | 9 240/1 (o.r.) | 2023 | 1947 | memocon | 2022-06 | LWL | 1 | E1 | 4.24 |  |  |  |  | 2023-08 | LWL | 1 | E1 | 8.02
Herford, StdA | 10-WA | 9 240/1 (o.r.) | 2023 | 1947 | memocon | 2022-06 | LWL | 1 | E11 | 4.3 |  |  |  |  | 2023-08 | LWL | 1 | E11 | 7.95
Hilchenbach, StdA | Lohnsummensteuer | 3512 | 2018 | 1949 | BCP (Neschen, GSK) | 2018-07 | LWL | 7 | K6 | 4.43 |  |  |  |  | 2019-04 | LWL | 7 | K6 | 9.37
Hilchenbach, StdA | Lohnsummensteuer | 3490 | 2018 | 1954 | BCP (Neschen, GSK) | 2018-07 | LWL | 4 | G7/H7 | 4.03 |  |  |  |  | 2019-04 | LWL | 4 | G7/H7 | 9.39
Hilchenbach, StdA | Lohnsummensteuer | 3512 | 2018 | 1949 | BCP (Neschen, GSK) | 2018-07 | LWL | 7 | B3 | 4.48 |  |  |  |  | 2019-04 | LWL | 7 | B3 | 9.48
Hilchenbach, StdA | Lohnsummensteuer | 3490 | 2018 | 1954 | BCP (Neschen, GSK) | 2018-07 | LWL | 4 | B5 | 4.13 |  |  |  |  | 2019-04 | LWL | 4 | B5 | 9.56
Hilchenbach, StdA | 2 | 3502 | 2018 | 1965 | BCP (Neschen, GSK) | 2017-05 | LWL | 10 | A2 | 3.86 |  |  |  |  | 2019-04 | LWL | 10 | A2 | 9.66
Hilchenbach, StdA | 2 | 3502 | 2018 | 1965 | BCP (Neschen, GSK) | 2017-05 | LWL | 10 | F6 | 3.78 |  |  |  |  | 2019-04 | LWL | 10 | F6 | 9.71
Hilchenbach, StdA | 2 | 2092 | 2008 |  | BCP (Neschen, GSK) | [9 empty] | 2009-06 | LWL | letztes Blatt | F4/F5 | 3.43
Hilchenbach, StdA | 2 | 2210.3 | 2008 |  | BCP (Neschen, GSK) | [9 empty] | 2009-06 | LWL | letztes Blatt | F4/F5 | 4.14
Hilchenbach, StdA | 2 | 2092 | 2008 |  | BCP (Neschen, GSK) | [9 empty] | 2009-06 | LWL | 1 | G8 | 4.19
Hilchenbach, StdA | 2 | 2078.1 | 2008 |  | BCP (Neschen, GSK) | [9 empty] | 2009-06 | LWL | 1 | A8 | 4.21
Hilchenbach, StdA | 2 | 2211-2211.1 | 2008 |  | BCP (Neschen, GSK) | [9 empty] | 2009-06 | LWL | 1 | K1 | 5.84
Hilchenbach, StdA | 2 | 2941 | 2013 |  | BCP (Neschen, GSK) | 2013-05 | LWL | 4 | I4 | 4.88 |  |  |  |  | 2013-11 | LWL | 4 | I4 | 7.49
Hilchenbach, StdA | 2 | 3001.1 | 2014 |  | BCP (Neschen, GSK) | 2014-09 | LWL | 5 | A6 | 3.61 |  |  |  |  | 2015-04 | LWL | 5 | A6 | 7.84
Hilchenbach, StdA | 2 | 2408 | 2010 |  | BCP (Neschen, GSK) | [9 empty] | 2010-12 | LWL | 99 | C4/C5 | 7.85
Hilchenbach, StdA | 2 | 2936.2 | 2013 |  | BCP (Neschen, GSK) | 2013-03 | LWL | 6 | J2 | 4.53 |  |  |  |  | 2013-11 | LWL | 6 | J2 | 7.87
Hilchenbach, StdA | 2 | 3001.1 | 2014 |  | BCP (Neschen, GSK) | 2014-09 | LWL | 5 | J6 | 3.66 |  |  |  |  | 2015-04 | LWL | 5 | J6 | 7.87 |  |  |  |  | 2016-05 | LWL | 2. Blatt | ro | 8.1
Hilchenbach, StdA | 2 | 2855 | 2013 |  | BCP (Neschen, GSK) | 2013-03 | LWL | 5 | C3 | 3.76 |  |  |  |  | 2013-11 | LWL | 5 | C3 | 7.91
Hilchenbach, StdA | 2 | 2999 | 2014 |  | BCP (Neschen, GSK) | 2014-09 | LWL | 4 | A7 | 3.5 |  |  |  |  | 2015-04 | LWL | 4 | A7 | 7.99
Hilchenbach, StdA | 2 | 2970.1 | 2014 |  | BCP (Neschen, GSK) | 2014-09 | LWL | 3 | A7 | 3.82 |  |  |  |  | 2015-04 | LWL | 3 | A7 | 8
Hilchenbach, StdA | 2 | 2999 | 2014 |  | BCP (Neschen, GSK) | 2014-09 | LWL | 4 | J3 | 3.48 |  |  |  |  | 2015-04 | LWL | 4 | J3 | 8.03 |  |  |  |  | 2016-05 | LWL | Zeitung, vorletztes Blatt | mo | 7.2
Hilchenbach, StdA | 2 | 2970.1 | 2014 |  | BCP (Neschen, GSK) | 2014-09 | LWL | 3 | K7 | 3.89 |  |  |  |  | 2015-04 | LWL | 3 | K7 | 8.05 |  |  |  |  | 2016-06 | LWL | Fol. 15 | lm | 8.1
Hilchenbach, StdA | 2 | 2978.2 | 2014 |  | BCP (Neschen, GSK) | 2014-09 | LWL | 1. rosa Blatt | A1 | 4.05 |  |  |  |  | 2015-04 | LWL | 1. rosa Blatt | A1 | 8.09 |  |  |  |  | 2016-06 | LWL | 4 | mu | 7.8
Hilchenbach, StdA | 2 | 2408 | 2010 |  | BCP (Neschen, GSK) | [9 empty] | 2010-12 | LWL | 304 | H2 | 8.1
Hilchenbach, StdA | 2 | 3141 | 2015 |  | BCP (Neschen, GSK) | 2015-09 | LWL | 6 | J7 | 3.53 |  |  |  |  | 2016-01 | LWL | 6 | J7 | 8.1
Hilchenbach, StdA | 2 | 2978.2 | 2014 |  | BCP (Neschen, GSK) | 2014-09 | LWL | 1. rosa Blatt | H5 | 4.11 |  |  |  |  | 2015-04 | LWL | 1. rosa Blatt | H5 | 8.12
Hilchenbach, StdA | 2 | 3141.1 | 2015 |  | BCP (Neschen, GSK) | 2015-09 | LWL | 7 | B3 | 3.42 |  |  |  |  | 2016-01 | LWL | 7 | B3 | 8.12
Hilchenbach, StdA | 2 | 2947 | 2013 |  | BCP (Neschen, GSK) | 2013-03 | LWL | 3 | K4 | 3.98 |  |  |  |  | 2013-11 | LWL | 3 | K4 | 8.13
Hilchenbach, StdA | 2 | 2860 | 2013 |  | BCP (Neschen, GSK) | 2013-03 | LWL | 3 | G4 | 4.39 |  |  |  |  | 2013-11 | LWL | 3 | G4 | 8.15
Hilchenbach, StdA | 2 | 2976 | 2014 |  | BCP (Neschen, GSK) | 2014-09 | LWL | 5 | A2 | 4.22 |  |  |  |  | 2015-04 | LWL | 5 | A2 | 8.16
Hilchenbach, StdA | 2 | 2408 | 2010 |  | BCP (Neschen, GSK) | [9 empty] | 2010-12 | LWL | 2 | C4 | 8.23 |  |  |  |  | 2016-05 | LWL | 2 | rm | 8.5
Hilchenbach, StdA | 2 | 2976 | 2014 |  | BCP (Neschen, GSK) | 2014-09 | LWL | 5 | E8 | 4.15 |  |  |  |  | 2015-04 | LWL | 5 | E8 | 8.24
Hilchenbach, StdA | 2 | 3141.1 | 2015 |  | BCP (Neschen, GSK) | 2015-09 | LWL | 7 | J6 | 3.66 |  |  |  |  | 2016-01 | LWL | 7 | J6 | 8.27
Hilchenbach, StdA | 2 | 2245-2246 | 2009 |  | BCP (Neschen, GSK) | 2009-09 | LWL | 1 | A1 | 4.65 |  |  |  |  | 2010-01 | LWL | 1 | A1 | 8.37
Hilchenbach, StdA | 2 | 3141 | 2015 |  | BCP (Neschen, GSK) | 2015-09 | LWL | 6 | B6 | 3.6 |  |  |  |  | 2016-01 | LWL | 6 | B6 | 8.39
Hilchenbach, StdA | 2 | 2407 | 2010 |  | BCP (Neschen, GSK) | [9 empty] | 2010-12 | LWL | 23 | F6 | 8.4
Hilchenbach, StdA | 2 | 3143 | 2015 |  | BCP (Neschen, GSK) | 2015-09 | LWL | 6 | A8 | 4.09 |  |  |  |  | 2016-01 | LWL | 6 | A8 | 8.44
Hilchenbach, StdA | 2 | 2030 | 2008 |  | BCP (Neschen, GSK) | 2008-11 | LWL | Titelblatt Bonnerfahnenfabrik | B8 | 7.1 |  |  |  |  | 2009-09 | LWL | Titelblatt Bonnerfahnenfabrik | B8 | 8.45
Hilchenbach, StdA | 2 | 3136 | 2015 |  | BCP (Neschen, GSK) | 2015-09 | LWL | 6 | J5 | 3.19 |  |  |  |  | 2016-01 | LWL | 6 | J5 | 8.47
Hilchenbach, StdA | 2 | 2407 | 2010 |  | BCP (Neschen, GSK) | [9 empty] | 2010-12 | LWL | 42 | K4 | 8.49
Hilchenbach, StdA | 2 | 2262-2263 | 2009 |  | BCP (Neschen, GSK) | 2009-09 | LWL | letztes Blatt | K5 | 6.77 |  |  |  |  | 2010-01 | LWL | letztes Blatt | K5 | 8.58
Hilchenbach, StdA | 2 | 2027 | 2008 |  | BCP (Neschen, GSK) | 2008-11 | LWL | letztes Blatt | F4/F5 | 4 |  |  |  |  | 2009-09 | LWL | letztes Blatt | F4/F5 | 8.62
Hilchenbach, StdA | 2 | 3136 | 2015 |  | BCP (Neschen, GSK) | 2015-09 | LWL | 6 | B2 | 3.24 |  |  |  |  | 2016-01 | LWL | 6 | B2 | 8.64
Hilchenbach, StdA | 2 | 2641 | 2012 |  | BCP (Neschen, GSK) | 2012-05 | LWL | 1 | F8 | 4.32 |  |  |  |  | 2013-04 | LWL | 1 | F8 | 8.71
Hilchenbach, StdA | 2 | 2665 | 2012 |  | BCP (Neschen, GSK) | 2012-05 | LWL | 1 | H5 | 3.81 |  |  |  |  | 2013-04 | LWL | 1 | H5 | 8.86
Hilchenbach, StdA | 2 | 2316 T | 2009 |  | BCP (Neschen, GSK) | 2009-09 | LWL | 1 | A4 | 4.19 |  |  |  |  | 2010-01 | LWL | 1 | A4 | 8.88
Hilchenbach, StdA | 2 | 3215 | 2016 | 1927 | BCP (Neschen, GSK) | 2016-09 | LWL | 6 | A7 | 4.52 |  |  |  |  | 2017-03 | LWL | 6 | A7 | 8.91
Hilchenbach, StdA | 2 | 3139 | 2015 |  | BCP (Neschen, GSK) | 2015-09 | LWL | 7 | J3 | 4.27 |  |  |  |  | 2016-01 | LWL | 7 | J3 | 8.93
Hilchenbach, StdA | 2 | 2319 | 2009 |  | BCP (Neschen, GSK) | 2009-09 | LWL | 1 | K8 | 3.51 |  |  |  |  | 2010-01 | LWL | 1 | K8 | 8.94
Hilchenbach, StdA | 2 | 2757 | 2012 |  | BCP (Neschen, GSK) | 2012-05 | LWL | 1 | B7 | 3.87 |  |  |  |  | 2013-04 | LWL | 1 | B7 | 8.94
Hilchenbach, StdA | 2 | 2585 | 2011 |  | BCP (Neschen, GSK) | 2011-04 | LWL | 6 | B6 | 4.19 |  |  |  |  | 2012-01 | LWL | 6 | B6 | 8.99
Hilchenbach, StdA | 2 | 2784.1 | 2012 |  | BCP (Neschen, GSK) | 2012-05 | LWL | 2 | K4 | 3.99 |  |  |  |  | 2013-04 | LWL | 2 | K4 | 9.03
Hilchenbach, StdA | 2 | 332 | 2016 | 1947 | BCP (Neschen, GSK) | 2016-09 | LWL | 10 | K4 | 3.78 |  |  |  |  | 2017-03 | LWL | 10 | K4 | 9.03
Hilchenbach, StdA | 2 | 2442 | 2011 |  | BCP (Neschen, GSK) | 2011-04 | LWL | 4 | E5 | 3.01 |  |  |  |  | 2012-01 | LWL | 4 | E5 | 9.05
Hilchenbach, StdA | 2 | 2030 | 2008 |  | BCP (Neschen, GSK) | 2008-11 | LWL | 3. letztes Blatt | A8 | 7.59 |  |  |  |  | 2009-09 | LWL | 3. letzetes Blatt | A8 | 9.08
Hilchenbach, StdA | 2 | 2458 | 2011 |  | BCP (Neschen, GSK) | 2011-04 | LWL | 6 | C5 | 4.16 |  |  |  |  | 2012-01 | LWL | 6 | C5 | 9.09
Hilchenbach, StdA | 2 | 3332 | 2016 | 1947 | BCP (Neschen, GSK) | 2016-09 | LWL | 10 | C1 | 4.03 |  |  |  |  | 2017-03 | LWL | 10 | C1 | 9.09
Hilchenbach, StdA | 2 | 3139 | 2015 |  | BCP (Neschen, GSK) | 2015-09 | LWL | 7 | A4 | 4.18 |  |  |  |  | 2016-01 | LWL | 7 | A4 | 9.1
Hilchenbach, StdA | 2 | 2652 | 2012 |  | BCP (Neschen, GSK) | 2012-05 | LWL | 1 | K2 | 3.53 |  |  |  |  | 2013-04 | LWL | 1 | K2 | 9.19
Hilchenbach, StdA | 2 | 3387 | 2017 | 1937 | BCP (Neschen, GSK) | 2017-05 | LWL | 9 | G3/H3 | 3.58 |  |  |  |  | 2017-11 | LWL | 9 | G3/H3 | 9.31
Hilchenbach, StdA | 2 | 3215 | 2016 | 1927 | BCP (Neschen, GSK) | 2016-09 | LWL | 6 | E2 | 4.35 |  |  |  |  | 2017-03 | LWL | 6 | E2 | 9.33
Hilchenbach, StdA | 2 | 2317 | 2009 |  | BCP (Neschen, GSK) | 2009-09 | LWL | 1 | K1 | 5 |  |  |  |  | 2010-01 | LWL | 1 | K1 | 9.34
Hilchenbach, StdA | 2 | 2455 | 2011 |  | BCP (Neschen, GSK) | 2011-04 | LWL | 3 | C4/C5 | 4 |  |  |  |  | 2012-01 | LWL | 3 | C4/C5 | 9.39
Hilchenbach, StdA | 2 | 2010.1 | 2008 |  | BCP (Neschen, GSK) | 2008-11 | LWL | 1. Dünndruckblatt | I4 | 4.45 |  |  |  |  | 2009-09 | LWL | 1. Dünndruckblatt | I4 | 9.43
Hilchenbach, StdA | 2 | 3500 | 2018 | 1955 | BCP (Neschen, GSK) | 2017-05 | LWL | 10 | A6 | 3.19 |  |  |  |  | 2019-04 | LWL | 10 | A6 | 9.54
Hilchenbach, StdA | 2 | 2578 | 2011 |  | BCP (Neschen, GSK) | 2011-04 | LWL | 3 | F7 | 2.7 |  |  |  |  | 2012-01 | LWL | 3 | F7 | 9.56
Hilchenbach, StdA | 2 | 3326 | 2016 | 1932 | BCP (Neschen, GSK) | 2016-09 | LWL | 7 | H6 | 4.24 |  |  |  |  | 2017-03 | LWL | 7 | H6 | 9.71
Hilchenbach, StdA | 2 | 3386 | 2017 | 1932 | BCP (Neschen, GSK) | 2017-05 | LWL | 7 | J4 | 4.56 |  |  |  |  | 2017-11 | LWL | 7 | J4 | 9.74
Hilchenbach, StdA | 2 | 3387 | 2017 | 1937 | BCP (Neschen, GSK) | 2017-05 | LWL | 9 | B3 | 3.44 |  |  |  |  | 2017-11 | LWL | 9 | B3 | 9.74
Hilchenbach, StdA | 2 | 2011 | 2008 |  | BCP (Neschen, GSK) | 2008-11 | LWL | 3 | B4/B5 | 4.1 |  |  |  |  | 2009-09 | LWL | 3 | B4/B5 | 9.8
Hilchenbach, StdA | 2 | 2027 | 2008 |  | BCP (Neschen, GSK) | 2008-11 | LWL | 3 | D2 | 3.3 |  |  |  |  | 2009-09 | LWL | 3 | D2 | 9.82
Hilchenbach, StdA | 2 | 3500 | 2018 | 1955 | BCP (Neschen, GSK) | 2017-05 | LWL | 10 | J7 | 2.98 |  |  |  |  | 2019-04 | LWL | 10 | J7 | 9.87
Hilchenbach, StdA | 2 | 3326 | 2016 | 1932 | BCP (Neschen, GSK) | 2016-09 | LWL | 7 | B4 | 4.36 |  |  |  |  | 2017-03 | LWL | 7 | B4 | 9.91
Hilchenbach, StdA | 2 | 3386 | 2017 | 1932 | BCP (Neschen, GSK) | 2017-05 | LWL | 7 | A3 | 4.64 |  |  |  |  | 2017-11 | LWL | 7 | A3 | 9.93
Hilchenbach, StdA | 2 | 3393 | 2017 | Kopie 1939 | BCP (Neschen, GSK) | 2017-05 | LWL | 5 S.2 | K5 | 4.47 |  |  |  |  | 2017-11 | LWL | 5 S.2 | K5 | 9.99
Hilchenbach, StdA | 2 | 3393 | 2017 | Kopie 1939 | BCP (Neschen, GSK) | 2017-05 | LWL | 5 S.2 | C7 | 4.28 |  |  |  |  | 2017-11 | LWL | 5 S.2 | C7 | 10.03
Höxter, KrA | A 0 | 109 | 2017 | 1961 | BCP (Neschen, GSK) | 2017-03 | LWL | S. 9 | G2 | 3.54 |  |  |  |  | 2017-09 | LWL | S. 9 | G2 | 6.42
Höxter, KrA | A 0 | 109 | 2017 | 1961 | BCP (Neschen, GSK) | 2017-03 | LWL | S. 9 | K7 | 3.55 |  |  |  |  | 2017-09 | LWL | S. 9 | K7 | 7.34
Höxter, KrA | A 0 | 8 | 2017 | 1951 | BCP (Neschen, GSK) | 2017-03 | LWL | 16 | B7 | 4.73 |  |  |  |  | 2017-09 | LWL | 16 | B7 | 7.63
Höxter, KrA | A 0 | 75 | 2017 | 1970 | BCP (Neschen, GSK) | 2017-03 | LWL | 1. Blatt nach Prospekt | J6 | 6.07 |  |  |  |  | 2017-09 | LWL | 1. Blatt nach Prospekt | J6 | 7.78
Höxter, KrA | A 0 | 75 | 2017 | 1970 | BCP (Neschen, GSK) | 2017-03 | LWL | 1. Blatt nach Prospekt | D5 | 6.12 |  |  |  |  | 2017-09 | LWL | 1. Blatt nach Prospekt | D5 | 7.8
Höxter, KrA | A 0 | 39 | 2017 | 1969 | BCP (Neschen, GSK) | 2017-03 | LWL | 2 | C7 | 5.12 |  |  |  |  | 2017-09 | LWL | 2 | C7 | 7.83
Höxter, KrA | A 0 | 8 | 2017 | 1951 | BCP (Neschen, GSK) | 2017-03 | LWL | 16 | J7 | 4.69 |  |  |  |  | 2017-09 | LWL | 16 | J7 | 8.05
Höxter, KrA | A 0 | 105 | 2017 | 1958 | BCP (Neschen, GSK) | 2017-03 | LWL | 14 | E6 | 4.76 |  |  |  |  | 2017-09 | LWL | 14 | E6 | 8.08
Höxter, KrA | A 0 | 105 | 2017 | 1958 | BCP (Neschen, GSK) | 2017-03 | LWL | 14 | A2 | 5.4 |  |  |  |  | 2017-09 | LWL | 14 | A2 | 8.12
Höxter, KrA | A 0 | 88 | 2016 |  | BCP (Neschen, GSK) | 2016-04 | LWL | 3 | lu | 3.67 |  |  |  |  | 2016-09 | LWL | 3 | lu | 8.18
Höxter, KrA | A 0 | 88 | 2016 |  | BCP (Neschen, GSK) | 2016-04 | LWL | 3 | ru | 4.72 |  |  |  |  | 2016-09 | LWL | 3 | ru | 8.21
Höxter, KrA | A 0 | 39 | 2017 | 1969 | BCP (Neschen, GSK) | 2017-03 | LWL | 2 | K2 | 4.7 |  |  |  |  | 2017-09 | LWL | 2 | K2 | 8.31
Höxter, KrA | A 0 | 17 | 2016 |  | BCP (Neschen, GSK) | 2016-04 | LWL | 2 | C4 | 4.53 |  |  |  |  | 2016-09 | LWL | 2 | C4 | 8.87
Höxter, KrA | A 0 | 17 | 2016 |  | BCP (Neschen, GSK) | 2016-04 | LWL | 2 | G1 | 4.19 |  |  |  |  | 2016-09 | LWL | 2 | G1 | 8.97
Höxter, KrA | A 0 | 55 | 2016 |  | BCP (Neschen, GSK) | 2016-04 | LWL | 3 | lmo | 4.33 |  |  |  |  | 2016-09 | LWL | 3 | lmo | 9
Höxter, KrA | B 2 | 39 | 2018 | 1940 | BCP (Neschen, GSK) | 2018-03 | LWL | 3 | H7 | 3.1 |  |  |  |  | 2019-03 | LWL | 3 | H7 | 9.12
Höxter, KrA | A 0 | 17 | 2016 |  | BCP (Neschen, GSK) | 2016-04 | LWL | 5 | C1 | 4.13 |  |  |  |  | 2016-09 | LWL | 5 | C1 | 9.25
Höxter, KrA | A 0 | 17 | 2016 |  | BCP (Neschen, GSK) | 2016-04 | LWL | 5 | D7 | 4.12 |  |  |  |  | 2016-09 | LWL | 5 | D7 | 9.27
Höxter, KrA | A 0 | 55 | 2016 |  | BCP (Neschen, GSK) | 2016-04 | LWL | 3 | rmu | 4.4 |  |  |  |  | 2016-09 | LWL | 3 | rmu | 9.31
Höxter, KrA | B 2 | 54 | 2018 | 1950 | BCP (Neschen, GSK) | 2018-03 | LWL | 18 | K7 | 4.39 |  |  |  |  | 2019-03 | LWL | 18 | K7 | 9.37
Höxter, KrA | B 2 | 21 | 2018 | 1940 | BCP (Neschen, GSK) | 2018-03 | LWL | 11 | C7 | 3.63 |  |  |  |  | 2019-03 | LWL | 11 | C7 | 9.41
Höxter, KrA | A 0 | 57 | 2016 |  | BCP (Neschen, GSK) | 2016-04 | LWL | 2 | um | 4.74 |  |  |  |  | 2016-09 | LWL | 2 | um | 9.5
Höxter, KrA | A 0 | 57 | 2016 |  | BCP (Neschen, GSK) | 2016-04 | LWL | 2 | mm | 4.79 |  |  |  |  | 2016-09 | LWL | 2 | mm | 9.56
Höxter, KrA | B 2 | 4 | 2018 | 1846 | BCP (Neschen, GSK) | 2018-03 | LWL | 7 | J7 | 4 |  |  |  |  | 2019-03 | LWL | 7 | J7 | 9.57
Höxter, KrA | B 2 | 54 | 2018 | 1950 | BCP (Neschen, GSK) | 2018-03 | LWL | 18 | A5 | 4.4 |  |  |  |  | 2019-03 | LWL | 18 | A5 | 9.68
Höxter, KrA | B 2 | 39 | 2018 | 1940 | BCP (Neschen, GSK) | 2018-03 | LWL | 3 | C3 | 2.73 |  |  |  |  | 2019-03 | LWL | 3 | C3 | 9.7
Höxter, KrA | B 2 | 21 | 2018 | 1940 | BCP (Neschen, GSK) | 2018-03 | LWL | 11 | H2 | 3.3 |  |  |  |  | 2019-03 | LWL | 11 | H2 | 9.77
Höxter, KrA | B 2 | 4 | 2018 | 1846 | BCP (Neschen, GSK) | 2018-03 | LWL | 7 | B4 | 4.02 |  |  |  |  | 2019-03 | LWL | 7 | B4 | 9.78
Höxter, KrA | B 2 | 69 | 2018 | 1945 | BCP (Neschen, GSK) | 2018-03 | LWL | 23 | H3 | 3.55 |  |  |  |  | 2019-03 | LWL | 23 | H3 | 9.79
Höxter, KrA | B 2 | 69 | 2018 | 1945 | BCP (Neschen, GSK) | 2018-03 | LWL | 23 | F7 | 3.74 |  |  |  |  | 2019-03 | LWL | 23 | F7 | 9.86
Höxter, KrA | A 32 | 4 | 2019 | 1965 | BCP (Neschen, GSK) | 2019-07 | LWL | 5 | C6 | 5.22 |  |  |  |  | 2019-11 | LWL | 5 | C6 | 9.05 |  |  |  |  | 2016-06 | LWL | 3 | um | 7.81
Höxter, KrA | A 32 | 4 | 2019 | 1965 | BCP (Neschen, GSK) | 2019-07 | LWL | 5 | H2 | 5.35 |  |  |  |  | 2019-11 | LWL | 5 | H2 | 9.22
Höxter, KrA | A 32 | 44 | 2019 | 1939 | BCP (Neschen, GSK) | 2019-07 | LWL | 8 | B3 | 5.28 |  |  |  |  | 2019-11 | LWL | 8 | B3 | 9.51
Höxter, KrA | A 32 | 44 | 2019 | 1939 | BCP (Neschen, GSK) | 2019-07 | LWL | 8 | J6 | 5.05 |  |  |  |  | 2019-11 | LWL | 8 | J6 | 9.59
Höxter, KrA | A 32 | 84 | 2019 | 1974 | BCP (Neschen, GSK) | 2019-07 | LWL | 12 | G3 | 4.58 |  |  |  |  | 2019-11 | LWL | 12 | G3 | 9.43
Höxter, KrA | A 32 | 84 | 2019 | 1974 | BCP (Neschen, GSK) | 2019-07 | LWL | 12 | K7 | 4.66 |  |  |  |  | 2019-11 | LWL | 12 | K7 | 9.04
Höxter, KrA | A 0 | 117 | 2021 | 1950 | memocon | 2021-06 | LWL | 1 | C4/C5 | 3.56 |  |  |  |  | 2022-04 | LWL | 1 | C4/C5 | 8.84
Höxter, KrA | A 0 | 117 | 2021 | 1950 | memocon | 2021-06 | LWL | 1 | J4 | 3.8 |  |  |  |  | 2022-04 | LWL | 1 | J4 | 9.7
Höxter, KrA | A 0 | 145 | 2021 | 1961 | memocon | 2021-06 | LWL | 8 | E8 | 4.09 |  |  |  |  | 2022-04 | LWL | 8 | E8 | 8.33
Höxter, KrA | A 0 | 145 | 2021 | 1961 | memocon | 2021-06 | LWL | 8 | H2 | 4.24 |  |  |  |  | 2022-04 | LWL | 8 | H2 | 9.24
Höxter, KrA | A 0 | 175 | 2021 | 1952 | memocon | 2021-06 | LWL | 6 | D7 | 4.13 |  |  |  |  | 2022-04 | LWL | 6 | D7 | 9.63
Höxter, KrA | A 0 | 175 | 2021 | 1952 | memocon | 2021-06 | LWL | 6 | H3 | 4.37 |  |  |  |  | 2022-04 | LWL | 6 | H3 | 8.85
Höxter, KrA | B 2 | 70 | 2020 | 1949 | memocon | 2020-08 | LWL | 4 | D8 | 4.18 |  |  |  |  | 2021-04 | LWL | 4 | D8 | 8.09
Höxter, KrA | B 2 | 70 | 2020 | 1949 | memocon | 2020-08 | LWL | 4 | K4 | 4.53 |  |  |  |  | 2021-04 | LWL | 4 | K4 | 8.79
Höxter, KrA | B 2 | 113 | 2020 | 1945 | memocon | 2020-08 | LWL | 8 | B2 | 4.14 |  |  |  |  | 2021-04 | LWL | 8 | B2 | 9.95
Höxter, KrA | B 2 | 113 | 2020 | 1945 | memocon | 2020-08 | LWL | 8 | J7 | 4.38 |  |  |  |  | 2021-04 | LWL | 8 | J7 | 10.11
Höxter, KrA | B 2 | 151 | 2020 | 1948 | memocon | 2020-08 | LWL | 18 | B8 | 4.87 |  |  |  |  | 2021-04 | LWL | 18 | B8 | 10.31
Höxter, KrA | B 2 | 151 | 2020 | 1948 | memocon | 2020-08 | LWL | 18 | K2 | 4.66 |  |  |  |  | 2021-04 | LWL | 18 | K2 | 10.39
Höxter, KrA | A 0 | 181 | 2022 | 1937 | memocon | 2022-05 | LWL | 1 | B3 | 3.74 |  |  |  |  | 2023-06 | LWL | 1 | B3 | 9.92
Höxter, KrA | A 0 | 181 | 2022 | 1937 | memocon | 2022-05 | LWL | 1 | J7 | 3.76 |  |  |  |  | 2023-06 | LWL | 1 | J7 | 10.12
Höxter, KrA | A 0 | 195 | 2022 | 1953 | memocon | 2022-05 | LWL | 3 | C5 | 4.26 |  |  |  |  | 2023-06 | LWL | 3 | C5 | 9.86
Höxter, KrA | A 0 | 195 | 2022 | 1953 | memocon | 2022-05 | LWL | 3 | I5 | 4.25 |  |  |  |  | 2023-06 | LWL | 3 | I5 | 9.81
Höxter, KrA | A 0 | 211 | 2022 | 1961 | memocon | 2022-05 | LWL | 2 | A7 | 4.45 |  |  |  |  | 2023-06 | LWL | 2 | A7 | 10.07
Höxter, KrA | A 0 | 211 | 2022 | 1961 | memocon | 2022-05 | LWL | 2 | J2 | 4.29 |  |  |  |  | 2023-06 | LWL | 2 | J2 | 9.84
Höxter, KrA | A 0 | 214 | 2023 | 1963 | memocon | 2023-06 | LWL | 4 | C3 | 4.58 |  |  |  |  | 2023-09 | LWL | 4 | C3 | 8.63
Höxter, KrA | A 0 | 214 | 2023 | 1963 | memocon | 2023-06 | LWL | 4 | J4 | 4.48 |  |  |  |  | 2023-09 | LWL | 4 | J4 | 9.24
Höxter, KrA | A 0 | 226 | 2023 | 1967 | memocon | 2023-06 | LWL | 1 | C6 | 3.15 |  |  |  |  | 2023-09 | LWL | 1 | C6 | 10.38
Höxter, KrA | A 0 | 226 | 2023 | 1967 | memocon | 2023-06 | LWL | 1 | I6 | 3.14 |  |  |  |  | 2023-09 | LWL | 1 | I6 | 9.8
Höxter, KrA | A 0 | 239 | 2023 | 1950 | memocon | 2023-06 | LWL | 3. letztes Blatt (Rückseite) | D6 | 4.2 |  |  |  |  | 2023-09 | LWL | drittletztes Blatt (Rückseite) | D6 | 9.6
Höxter, KrA | A 0 | 239 | 2023 | 1950 | memocon | 2023-06 | LWL | 3. letztes Blatt (Rückseite) | K4 | 4.26 |  |  |  |  | 2023-09 | LWL | drittletztes Baltt (Rückseite) | K4 | 8.71
Höxter, StdA | C IV | 3.27 | 2009 |  | BCP (Neschen, GSK) | [9 empty] | 2009-11 | LWL | letztes Blatt | F4/F5 | 4.83
Höxter, StdA | C IV | 3.3 | 2009 |  | BCP (Neschen, GSK) | [9 empty] | 2009-11 | LWL | 1 | E1 | 4.88
Höxter, StdA | C I | 3.3 | 2008 |  | BCP (Neschen, GSK) | 2008-04 | LWL | 3. Doppelblatt innen | F4/F5 | 4.36 |  |  |  |  | 2008-12 | LWL | 3. Doppelblatt innen | F4/F5 | 4.9
Höxter, StdA | C IV | 3,25b | 2009 |  | BCP (Neschen, GSK) | [9 empty] | 2009-11 | LWL | 1 | F5 | 5.36
Höxter, StdA | C | 6 | 2010 |  | BCP (Neschen, GSK) | 2010-06 | LWL | 10 | A4/A5 | 4.33 |  |  |  |  | 2010-11 | LWL | 10 | A4/A5 | 6.66
Höxter, StdA | C | 19 | 2010 |  | BCP (Neschen, GSK) | 2010-06 | LWL | 1 | J4/J5 | 4.33 |  |  |  |  | 2010-11 | LWL | 1 | J4/J5 | 7.09
Höxter, StdA | C VI | 2.1 | 2008 |  | BCP (Neschen, GSK) | 2008-04 | LWL | 1 | F4 | 4.35 |  |  |  |  | 2008-12 | LWL | 1 | F4 | 7.62 |  |  |  |  | 2016-05 | LWL | 1. Blatt nach dem Umschlag | mm | 8
Höxter, StdA | C | 21 | 2010 |  | BCP (Neschen, GSK) | 2010-06 | LWL | 8 | D5 | 3.94 |  |  |  |  | 2010-11 | LWL | 8 | D5 | 8.11
Höxter, StdA | C VI | 3.2 | 2008 |  | BCP (Neschen, GSK) | 2008-04 | LWL | 8. Mai 41 oben rechts mit Bleistift XSII | C4 | 4.52 |  |  |  |  | 2008-12 | LWL | 8. Mai 41 oben rechts mit Bleistift XSII | C4 | 8.44
Höxter, StdA | C I | 3.5 | 2008 |  | BCP (Neschen, GSK) | 2008-04 | LWL | letztes Blatt | D7 | 3.96 |  |  |  |  | 2008-12 | LWL | letztes Blatt | D7 | 8.57
Höxter, StdA | C VI | 11.2 | 2008 |  | BCP (Neschen, GSK) | 2008-04 | LWL | blaues Blatt | B7 | 5.25 |  |  |  |  | 2008-12 | LWL | blaues Blatt | B7 | 8.59
Höxter, StdA | C VI | 11.1 | 2008 |  | BCP (Neschen, GSK) | 2008-04 | LWL | 2 | D3 | 4.48 |  |  |  |  | 2008-12 | LWL | 2 | D3 | 8.66
Höxter, StdA | C | 9 | 2010 |  | BCP (Neschen, GSK) | 2010-06 | LWL | 4 | E8 | 3.1 |  |  |  |  | 2010-11 | LWL | 4 | E8 | 8.74
Höxter, StdA | C I | 3.5 | 2008 |  | BCP (Neschen, GSK) | 2008-04 | LWL | 1. beiges Blatt | J7 | 4.54 |  |  |  |  | 2008-12 | LWL | 1. beiges Blatt | J7 | 8.79
Höxter, StdA | C | 8 | 2010 |  | BCP (Neschen, GSK) | 2010-06 | LWL | 1 | G2 | 4.07 |  |  |  |  | 2010-11 | LWL | 1 | G2 | 8.83
Höxter, StdA | C I | 3.3 | 2008 |  | BCP (Neschen, GSK) | 2008-04 | LWL | letztes Blatt | A4 | 4.8 |  |  |  |  | 2008-12 | LWL | letztes Blatt | A4 | 8.83
Höxter, StdA | C VI | 11.1 | 2008 |  | BCP (Neschen, GSK) | 2008-04 | LWL | letztes Blatt | G6 | 4.35 |  |  |  |  | 2008-12 | LWL | letztes Blatt | G6 | 8.86
Höxter, StdA | C VI | 2.1 | 2008 |  | BCP (Neschen, GSK) | 2008-04 | LWL | letztes Blatt | J3 | 4.88 |  |  |  |  | 2008-12 | LWL | letztes Blatt | J3 | 9
Höxter, StdA | C II | 9.6 | 2009 |  | BCP (Neschen, GSK) | [9 empty] | 2009-11 | LWL | letztes Blatt | E8 | 9.25
Höxter, StdA | C II | 9.2 | 2009 |  | BCP (Neschen, GSK) | [9 empty] | 2009-11 | LWL | 1 | A4 | 9.35
Ibbenbüren, StdA | D | 1971 | 2013 |  | BCP (Neschen, GSK) | 2013-04 | LWL | 4 | K7 | 3.87 |  |  |  |  | 2013-12 | LWL | 4 | K7 | 7.94
Ibbenbüren, StdA | D | 1969 | 2013 |  | BCP (Neschen, GSK) | 2013-04 | LWL | 3 | J7 | 3.91 |  |  |  |  | 2013-12 | LWL | 3 | J7 | 8.09
Ibbenbüren, StdA | D | 1966 | 2013 |  | BCP (Neschen, GSK) | 2013-04 | LWL | 3 | K7 | 4.57 |  |  |  |  | 2013-12 | LWL | 3 | K7 | 8.11
Ibbenbüren, StdA | D | 1939 | 2013 |  | BCP (Neschen, GSK) | 2013-04 | LWL | 2 | K5 | 4.14 |  |  |  |  | 2013-12 | LWL | 2 | K5 | 8.15
Ibbenbüren, StdA | D | 1943 | 2013 |  | BCP (Neschen, GSK) | 2013-04 | LWL | 2 | J8 | 4.15 |  |  |  |  | 2013-12 | LWL | 2 | J8 | 8.21
Ibbenbüren, StdA | D | 235 | 2009 |  | BCP (Neschen, GSK) | [9 empty] | 2009-09 | LWL | 5 | A4 | 8.33
Ibbenbüren, StdA | D | 189 | 2009 |  | BCP (Neschen, GSK) | [9 empty] | 2009-09 | LWL | 1 | J4 | 8.36
Ibbenbüren, StdA | D | 2 | 2009 |  | BCP (Neschen, GSK) | [9 empty] | 2009-09 | LWL | letztes Blatt | F4 | 8.44
Ibbenbüren, StdA | D | 239 | 2009 |  | BCP (Neschen, GSK) | [9 empty] | 2009-09 | LWL | 1 | F8 | 8.49
Ibbenbüren, StdA | D | 200 | 2009 |  | BCP (Neschen, GSK) | [9 empty] | 2009-09 | LWL | 1 | C8 | 8.5
Ibbenbüren, StdA | D | 1845 | 2012 |  | BCP (Neschen, GSK) | 2012-05 | LWL | 1 | A8 | 3.22 |  |  |  |  | 2012-12 | LWL | 1 | A8 | 8.82
Ibbenbüren, StdA | D | 2485 | 2012 |  | BCP (Neschen, GSK) | 2012-05 | LWL | 1 | J3 | 3.4 |  |  |  |  | 2012-08 | LWL | 1 | J3 | 9
Ibbenbüren, StdA | D | 1896 | 2012 |  | BCP (Neschen, GSK) | 2012-05 | LWL | 1. Blatt nach Register B | J8 | 3.12 |  |  |  |  | 2012-08 | LWL | 1. Blatt nach Register B | J8 | n.g.
Ibbenbüren, StdA | D | 1905 | 2012 |  | BCP (Neschen, GSK) | 2012-05 | LWL | 1 | K8 | 4.05 |  |  |  |  | 2012-08 | LWL | 1 | K8 | n.g.
Ibbenbüren, StdA | D | 2109 | 2012 |  | BCP (Neschen, GSK) | 2012-05 | LWL | 2 | J4 | 3.93 |  |  |  |  | 2012-08 | LWL | 2 | J4 | n.g. |  |  |  |  | 2016-07 | LWL | Rückseite von Urkunde | mu | 9.6
Ibbenbüren, StdA | D | 48 | 2008 |  | BCP (Neschen, GSK) | 2008-08 | LWL | 1. grünes Blatt | D6 | 4.22
Ibbenbüren, StdA | D | 48 | 2008 |  | BCP (Neschen, GSK) | 2008-08 | LWL | darauffolgendes braunes Blatt | F6 | 3.95
Ibbenbüren, StdA | D | 48 | 2008 |  | BCP (Neschen, GSK) | 2008-08 | LWL | letztes Blatt | E6 | 6.55
Ibbenbüren, StdA | D | 50 | 2008 |  | BCP (Neschen, GSK) | 2008-08 | LWL | 2 | B3 | 4.85
Ibbenbüren, StdA | D | 50 | 2008 |  | BCP (Neschen, GSK) | 2008-08 | LWL | letztes Blatt | D4 | 3.88
Ibbenbüren, StdA | D | 50 | 2008 |  | BCP (Neschen, GSK) | 2008-08 | LWL | letztes grünes Blatt | J2 | 3.75
Iserlohn, StdA | Kartei | Go | 2012 |  | BCP (Neschen, GSK) | 2012-06 | LWL | 1. Blatt hinter Register Go | A1 | 3.78 |  |  |  |  | 2013-01 | LWL | 1. Blatt hinter Register Go | A1 | 8.73 |  |  |  |  | 2016-05 | LWL | 3 | lm | 7.7
Iserlohn, StdA | Kartei | La | 2012 |  | BCP (Neschen, GSK) | 2012-06 | LWL | 1. Blatt hinter Register La | F1 | 3.15 |  |  |  |  | 2013-01 | LWL | 1. Blatt hinter Register La | F1 | 8.81
Iserlohn, StdA | Kartei | Ci | 2012 |  | BCP (Neschen, GSK) | 2012-06 | LWL | 1. Blatt hinter Register Ci | F4 | 3.51 |  |  |  |  | 2013-01 | LWL | 1. Blatt hinter Register Ci | F4 | 8.9
Iserlohn, StdA | Kartei | A | 2012 |  | BCP (Neschen, GSK) | 2012-06 | LWL | 1. Blatt hinter Rigster A | F4 | 3.32 |  |  |  |  | 2013-01 | LWL | 1. Blatt hinter Rigster A | F4 | 9.01
Iserlohn, StdA | Kartei | He | 2012 |  | BCP (Neschen, GSK) | 2012-06 | LWL | 1. Blatt hinter Register He | F8 | 3.73 |  |  |  |  | 2013-01 | LWL | 1. Blatt hinter Register He | F8 | 9.06
Kleist, FamA | Kleist | 01.12.16.05-01.12.16.10 | 2009 |  | BCP (Neschen, GSK) | 2009-04 | LWL | 1 | K1 | 4.01 |  |  |  |  | 2009-09 | LWL | 1 | K1 | 7.56
Kleist, FamA | Kleist | 01.17.13.13-01.17.13.15 | 2009 |  | BCP (Neschen, GSK) | 2009-04 | LWL | 1 | A1 | 4.7 |  |  |  |  | 2009-09 | LWL | 1 | A1 | 7.57
Kleist, FamA | Kleist | 01.12.16.05-01.12.16.10 | 2009 |  | BCP (Neschen, GSK) | 2009-04 | LWL | letztes Blatt | G8 | 4.32 |  |  |  |  | 2009-09 | LWL | letztes Blatt | G8 | 8.27
Kleist, FamA | Kleist | 01.17.14.00-01.17.14.03 | 2009 |  | BCP (Neschen, GSK) | 2009-04 | LWL | letztes Blatt | C8 | 3.85 |  |  |  |  | 2009-09 | LWL | letztes Blatt | C8 | 8.41
Kleist, FamA | Kleist | 01.17.14.00-01.17.14.03 | 2009 |  | BCP (Neschen, GSK) | 2009-04 | LWL | 1 | A4 | 4.42 |  |  |  |  | 2009-09 | LWL | 1 | A4 | 8.51
Lage, StdA | B8 | 10 | 2018 | 1950 | BCP (Neschen, GSK) | 2018-04 | LWL | 16 | G4 | 3.3 |  |  |  |  | 2019-04 | LWL | 16 | G4 | 8.47
Lage, StdA | B8 | 10 | 2018 | 1950 | BCP (Neschen, GSK) | 2018-04 | LWL | 16 | B7 | 3.22 |  |  |  |  | 2019-04 | LWL | 16 | B7 | 8.56
Lage, StdA | B2 | 33 | 2018 | 1965 | BCP (Neschen, GSK) | 2018-04 | LWL | 7 | B4 | 2.68 |  |  |  |  | 2019-04 | LWL | 7 | B4 | 8.91
Lage, StdA | B2 | 33 | 2018 | 1965 | BCP (Neschen, GSK) | 2018-04 | LWL | 7 | H7 | 2.63 |  |  |  |  | 2019-04 | LWL | 7 | H7 | 8.99
Lage, StdA | B1 | 7 | 2018 | 1969 | BCP (Neschen, GSK) | 2018-04 | LWL | 3 | J2 | 2.4 |  |  |  |  | 2019-04 | LWL | 3 | J2 | 9.33
Lage, StdA | B2 | 055 | 2018 | 1969 | BCP (Neschen, GSK) | 2018-04 | LWL | 14 | K4 | 3.66 |  |  |  |  | 2019-04 | LWL | 14 | K4 | 9.66
Lage, StdA | B2 | 055 | 2018 | 1969 | BCP (Neschen, GSK) | 2018-04 | LWL | 14 | E7 | 4.62 |  |  |  |  | 2019-04 | LWL | 14 | E7 | 9.76
Lage, StdA | B1 | 7 | 2018 | 1969 | BCP (Neschen, GSK) | 2018-04 | LWL | 3 | C7 | 2.51 |  |  |  |  | 2019-04 | LWL | 3 | C7 | 9.83
Lage, StdA | B6 | 024 | 2018 | 1948 | BCP (Neschen, GSK) | 2018-04 | LWL | 2 | J6 | 3.3 |  |  |  |  | 2019-04 | LWL | 2 | J6 | 10.04
Lage, StdA | B6 | 024 | 2018 | 1948 | BCP (Neschen, GSK) | 2018-04 | LWL | 2 | D5 | 3.15 |  |  |  |  | 2019-04 | LWL | 2 | D5 | 10.09
Lage, StdA | A I | 575 | 2008 |  | BCP (Neschen, GSK) | 2008-05 | LWL | 1 | mr | 4.39 |  |  |  |  | 2009-03 | LWL | 1 | mr | 7.54
Lage, StdA | A I | 575 | 2008 |  | BCP (Neschen, GSK) | 2008-05 | LWL | vorletztes Blatt | mm | 3.72 |  |  |  |  | 2009-03 | LWL | vorletztes Blatt | mm | 7.78
Lage, StdA | A I | 7364 | 2017 | 1930 | BCP (Neschen, GSK) | 2017-03 | LWL | 4 | K4 | 4.47 |  |  |  |  | 2017-06 | LWL | 4 | K4 | 7.85
Lage, StdA | A I | 2085 | 2013 |  | BCP (Neschen, GSK) | [9 empty] | 2013-06 | LWL | 2 | A5 | 7.96
Lage, StdA | A I | 7077 | 2016 |  | BCP (Neschen, GSK) | 2016-06 | LWL | 4 | J6 | 4.61 |  |  |  |  | 2016-09 | LWL | 4 | J6 | 8.05
Lage, StdA | A 1 | 1095 | 2009 |  | BCP (Neschen, GSK) | 2009-04 | LWL | 1 | G4 | 4 |  |  |  |  | 2009-09 | LWL | 1 | G4 | 8.09
Lage, StdA | A I | 804 | 2012 |  | BCP (Neschen, GSK) | 2012-04 | LWL | 3 | J7 | 3.49 |  |  |  |  | 2012-08 | LWL | 3 | J7 | 8.1
Lage, StdA | A I | 582 | 2008 |  | BCP (Neschen, GSK) | 2008-05 | LWL | 7 | C2 | 4.73 |  |  |  |  | 2009-03 | LWL | 7 | C2 | 8.12
Lage, StdA | A I | 1050 | 2009 |  | BCP (Neschen, GSK) | 2009-04 | LWL | 3 | J7 | 4.31 |  |  |  |  | 2009-09 | LWL | 3 | J7 | 8.13
Lage, StdA | A I | 2257 | 2013 |  | BCP (Neschen, GSK) | [9 empty] | 2013-06 | LWL | 3 | E5 | 8.17
Lage, StdA | A I | 7506 | 2017 | 1905 | BCP (Neschen, GSK) | 2017-03 | LWL | letztes Blatt | H2 | 4.82 |  |  |  |  | 2017-06 | LWL | letztes Blatt | H2 | 8.2
Lage, StdA | A I | 2253 | 2013 |  | BCP (Neschen, GSK) | [9 empty] | 2013-06 | LWL | 4 | F5 | 8.29
Lage, StdA | A I | 190 | 2007 |  | BCP (Neschen, GSK) | 2007-08 | LWL | letztes Blatt | K4/K5 | 4.67 |  |  |  |  | 2008-01 | LWL | letztes Blatt | K4/K5 | 8.3 |  |  |  |  | 2016-05 | LWL | 3 | mo | 8.8
Lage, StdA | A I | 2089 | 2013 |  | BCP (Neschen, GSK) | [9 empty] | 2013-06 | LWL | 2 | H4 | 8.33
Lage, StdA | A I | 7121 | 2016 |  | BCP (Neschen, GSK) | 2016-06 | LWL | 6 | C2 | 4.9 |  |  |  |  | 2016-09 | LWL | 6 | C2 | 8.35
Lage, StdA | A I | 7291 | 2017 | 1843 | BCP (Neschen, GSK) | 2017-03 | LWL | 9 | B2 | 4.53 |  |  |  |  | 2017-06 | LWL | 9 | B2 | 8.35 |  |  |  |  | 2016-06 | LWL | Fol. 4 | rm | 8.3
Lage, StdA | A I | 7135 | 2016 |  | BCP (Neschen, GSK) | 2016-06 | LWL | 3 | B7 | 4.6 |  |  |  |  | 2016-09 | LWL | 3 | B7 | 8.4
Lage, StdA | A 1 | 1052 | 2009 |  | BCP (Neschen, GSK) | 2009-04 | LWL | 1 | I4 | 4.2 |  |  |  |  | 2009-09 | LWL | 1 | I4 | 8.41
Lage, StdA | A I | 1096 | 2009 |  | BCP (Neschen, GSK) | 2009-04 | LWL | 2 | B4 | 3.76 |  |  |  |  | 2009-09 | LWL | 2 | B4 | 8.41
Lage, StdA | A I | 1051 | 2009 |  | BCP (Neschen, GSK) | 2009-04 | LWL | letztes Blatt | H2 | 4.84 |  |  |  |  | 2009-09 | LWL | letztes Blatt | H2 | 8.46
Lage, StdA | A I | 2231 | 2013 |  | BCP (Neschen, GSK) | [9 empty] | 2013-06 | LWL | 4 | J3 | 8.46
Lage, StdA | A I | 7049 | 2016 |  | BCP (Neschen, GSK) | 2016-06 | LWL | 3 | A5 | 4.79 |  |  |  |  | 2016-09 | LWL | 3 | A5 | 8.48
Lage, StdA | A I | 417 | 2008 |  | BCP (Neschen, GSK) | 2008-05 | LWL | 4 | B3 | 4.66 |  |  |  |  | 2009-03 | LWL | 4 | B3 | 8.55
Lage, StdA | A I | 7049 | 2016 |  | BCP (Neschen, GSK) | 2016-06 | LWL | 3 | I6 | 4.92 |  |  |  |  | 2016-09 | LWL | 3 | I6 | 8.67
Lage, StdA | A I | 10 | 2007 |  | BCP (Neschen, GSK) | 2007-08 | LWL | 1 | F2 | 4.36 |  |  |  |  | 2008-01 | LWL | 1 | F2 | 8.7
Lage, StdA | A I | 7041 | 2016 |  | BCP (Neschen, GSK) | 2016-06 | LWL | 3 | I3 | 4.53 |  |  |  |  | 2016-09 | LWL | 3 | I3 | 8.71
Lage, StdA | A I | 417 | 2008 |  | BCP (Neschen, GSK) | 2008-05 | LWL | letztes beschriebenes Blatt | J7 | 5.2 |  |  |  |  | 2009-03 | LWL | letztes beschr. Blatt | J7 | 8.72
Lage, StdA | A I | 7 | 2007 |  | BCP (Neschen, GSK) | 2007-08 | LWL | 1 | J7 | 4.58 |  |  |  |  | 2008-01 | LWL | 1 | J7 | 8.74
Lage, StdA | A II | 470 | 2011 |  | BCP (Neschen, GSK) | 2011-03 | LWL | 2 | G7 | 3.76 |  |  |  |  | 2011-12 | LWL | 2 | G7 | 8.75
Lage, StdA | A I | 7364 | 2017 | 1930 | BCP (Neschen, GSK) | 2017-03 | LWL | 4 | C7 | 4.53 |  |  |  |  | 2017-06 | LWL | 4 | C7 | 8.75
Lage, StdA | A I | 5285 | 2014 |  | BCP (Neschen, GSK) | 2014-06 | LWL | 6 | I3 | 3.6 |  |  |  |  | 2015-03 | LWL | 6 | I3 | 8.76
Lage, StdA | A I | 5774 | 2014 |  | BCP (Neschen, GSK) | 2014-06 | LWL | 1 | C2 | 4.03 |  |  |  |  | 2015-03 | LWL | 1 | C2 | 8.77
Lage, StdA | A II | 465 | 2011 |  | BCP (Neschen, GSK) | 2011-03 | LWL | 4 | E4 | 3.57 |  |  |  |  | 2011-12 | LWL | 4 | E4 | 8.77
Lage, StdA | A I | 5774 | 2014 |  | BCP (Neschen, GSK) | 2014-06 | LWL | 1 | J3 | 4.09 |  |  |  |  | 2015-03 | LWL | 1 | J3 | 8.78
Lage, StdA | A I | 304 | 2007 |  | BCP (Neschen, GSK) | 2007-08 | LWL | 1 | J7 | 4.64 |  |  |  |  | 2008-01 | LWL | 1 | J7 | 8.81
Lage, StdA | A I | 5285 | 2014 |  | BCP (Neschen, GSK) | 2014-06 | LWL | 6 | C5 | 3.66 |  |  |  |  | 2015-03 | LWL | 6 | C5 | 8.84
Lage, StdA | A I | 7196 | 2017 | 1941 | BCP (Neschen, GSK) | 2017-03 | LWL | 8 | K2 | 5.15 |  |  |  |  | 2017-06 | LWL | 8 | K2 | 8.86
Lage, StdA | A I | 7041 | 2016 |  | BCP (Neschen, GSK) | 2016-06 | LWL | 3 | C6 | 4.83 |  |  |  |  | 2016-09 | LWL | 3 | C6 | 8.88
Lage, StdA | A I | 492 | 2012 |  | BCP (Neschen, GSK) | 2012-04 | LWL | 3 | J6 | 3.82 |  |  |  |  | 2012-08 | LWL | 3 | J6 | 8.91
Lage, StdA | A I | 5771 | 2014 |  | BCP (Neschen, GSK) | 2014-06 | LWL | 17 | J3 | 3.55 |  |  |  |  | 2015-03 | LWL | 17 | J3 | 8.92
Lage, StdA | A I | 5780 | 2014 |  | BCP (Neschen, GSK) | 2014-06 | LWL | 7 | D6 | 3.71 |  |  |  |  | 2015-03 | LWL | 7 | D6 | 8.92
Lage, StdA | A II | 323 | 2011 |  | BCP (Neschen, GSK) | 2011-03 | LWL | 9 | E4 | 4.12 |  |  |  |  | 2011-12 | LWL | 9 | E4 | 8.96
Lage, StdA | A II | 467 | 2011 |  | BCP (Neschen, GSK) | 2011-03 | LWL | 10 | J3 | 3.99 |  |  |  |  | 2011-12 | LWL | 10 | J3 | 8.98
Lage, StdA | A I | 5280 | 2014 |  | BCP (Neschen, GSK) | 2014-06 | LWL | 6 | K7 | 3.56 |  |  |  |  | 2015-03 | LWL | 6 | K7 | 8.99
Lage, StdA | A II | 328 | 2011 |  | BCP (Neschen, GSK) | 2011-03 | LWL | 4 | C4 | 4.06 |  |  |  |  | 2011-12 | LWL | 4 | C4 | 8.99
Lage, StdA | A I | 5280 | 2014 |  | BCP (Neschen, GSK) | 2014-06 | LWL | 6 | A8 | 3.47 |  |  |  |  | 2015-03 | LWL | 6 | A8 | 9
Lage, StdA | A I | 7121 | 2016 |  | BCP (Neschen, GSK) | 2016-06 | LWL | 6 | H6 | 5.11 |  |  |  |  | 2016-09 | LWL | 6 | H6 | 9.02
Lage, StdA | A I | 5780 | 2014 |  | BCP (Neschen, GSK) | 2014-06 | LWL | 7 | B2 | 3.69 |  |  |  |  | 2015-03 | LWL | 7 | B2 | 9.03
Lage, StdA | A I | 7135 | 2016 |  | BCP (Neschen, GSK) | 2016-06 | LWL | 3 | J4 | 6.38 |  |  |  |  | 2016-09 | LWL | 3 | J4 | 9.05
Lage, StdA | A I | 5771 | 2014 |  | BCP (Neschen, GSK) | 2014-06 | LWL | 17 | B5 | 3.59 |  |  |  |  | 2015-03 | LWL | 17 | B5 | 9.05
Lage, StdA | A I | 420 | 2008 |  | BCP (Neschen, GSK) | 2008-05 | LWL | vorletztes Blatt | E5 | 5.21 |  |  |  |  | 2009-03 | LWL | vorletztes Blatt | E5 | 9.06
Lage, StdA | A I | 6912 | 2016 |  | BCP (Neschen, GSK) | 2016-06 | LWL | 2 | J6 | 4.02 |  |  |  |  | 2016-09 | LWL | 2 | J6 | 9.08
Lage, StdA | A I | 7506 | 2017 | 1905 | BCP (Neschen, GSK) | 2017-03 | LWL | letztes Blatt | A6 | 5.04 |  |  |  |  | 2017-06 | LWL | letztes Blatt | A6 | 9.11
Lage, StdA | A I | 7077 | 2016 |  | BCP (Neschen, GSK) | 2016-06 | LWL | 4 | C6 | 4.14 |  |  |  |  | 2016-09 | LWL | 4 | C6 | 9.12
Lage, StdA | A I | 582 | 2008 |  | BCP (Neschen, GSK) | 2008-05 | LWL | 1 | F4 | 4.63 |  |  |  |  | 2009-03 | LWL | 1 | F4 | 9.16
Lage, StdA | A I | 709 | 2012 |  | BCP (Neschen, GSK) | 2012-04 | LWL | 2 | J7 | 4.24 |  |  |  |  | 2012-08 | LWL | 2 | J7 | 9.17
Lage, StdA | A I | 190 | 2007 |  | BCP (Neschen, GSK) | 2007-08 | LWL | 2 | F7 | 4.78 |  |  |  |  | 2008-01 | LWL | 2 | F7 | 9.22
Lage, StdA | A I | 7291 | 2017 | 1843 | BCP (Neschen, GSK) | 2017-03 | LWL | 9 | H2 | 4.54 |  |  |  |  | 2017-06 | LWL | 9 | H2 | 9.23
Lage, StdA | A I | 7196 | 2017 | 1941 | BCP (Neschen, GSK) | 2017-03 | LWL | 8 | A3 | 5 |  |  |  |  | 2017-06 | LWL | 8 | A3 | 9.28
Lage, StdA | A I | 10 | 2007 |  | BCP (Neschen, GSK) | 2007-08 | LWL | letztes Blatt | B7 | 4.66 |  |  |  |  | 2008-01 | LWL | letztes Blatt | B7 | 9.32
Lage, StdA | A I | 7230 | 2017 | 1939 | BCP (Neschen, GSK) | 2017-03 | LWL | 16 | K3 | 5.25 |  |  |  |  | 2017-06 | LWL | 16 | K3 | 9.45
Lage, StdA | A I | 7084 | 2016 |  | BCP (Neschen, GSK) | 2016-06 | LWL | 3 | J5 | 4.72 |  |  |  |  | 2016-09 | LWL | 3 | J5 | 9.46
Lage, StdA | A I | 326 | 2008 |  | BCP (Neschen, GSK) | 2008-05 | LWL | 2 | B4 | 3.66 |  |  |  |  | 2009-03 | LWL | 2 | B4 | 9.46
Lage, StdA | A I | 6912 | 2016 |  | BCP (Neschen, GSK) | 2016-06 | LWL | 2 | D3 | 3.97 |  |  |  |  | 2016-09 | LWL | 2 | D3 | 9.47
Lage, StdA | A I | 6917 | 2016 |  | BCP (Neschen, GSK) | 2016-06 | LWL | 5 | B7 | 4.65 |  |  |  |  | 2016-09 | LWL | 5 | B7 | 9.47
Lage, StdA | A I | 7230 | 2017 | 1939 | BCP (Neschen, GSK) | 2017-03 | LWL | 16 | I7 | 5.27 |  |  |  |  | 2017-06 | LWL | 16 | I7 | 9.48
Lage, StdA | A I | 6917 | 2016 |  | BCP (Neschen, GSK) | 2016-06 | LWL | 5 | E2 | 4.59 |  |  |  |  | 2016-09 | LWL | 5 | E2 | 9.52
Lage, StdA | A I | 7084 | 2016 |  | BCP (Neschen, GSK) | 2016-06 | LWL | 3 | B2 | 4.79 |  |  |  |  | 2016-09 | LWL | 3 | B2 | 9.53
Lage, StdA | A I | 326 | 2008 |  | BCP (Neschen, GSK) | 2008-05 | LWL | 1 | G4 | 3.71 |  |  |  |  | 2009-03 | LWL | 1 | G4 | 9.53
Lage, StdA | A I | 326 | 2008 |  | BCP (Neschen, GSK) | 2008-05 | LWL | 3 | A4 | 4.38 |  |  |  |  | 2009-03 | LWL | 3 | A4 | 9.63
Lage, StdA | A I | 304 | 2007 |  | BCP (Neschen, GSK) | 2007-08 | LWL | letztes Blatt | F7 | 5.78 |  |  |  |  | 2008-01 | LWL | letztes Blatt | F7 | 9.69
Lage, StdA | A I | 98 | 2007 |  | BCP (Neschen, GSK) | 2007-08 | LWL | letztes Blatt | F4 | 4.73 |  |  |  |  | 2008-01 | LWL | letztes Blatt | F4 | 9.74
Lage, StdA | A I | 7 | 2007 |  | BCP (Neschen, GSK) | 2007-08 | LWL | letztes Blatt | F4/F5 | 4.38 |  |  |  |  | 2008-01 | LWL | letztes Blatt | F4/F5 | 9.85
Lage, StdA | A I | 98 | 2007 |  | BCP (Neschen, GSK) | 2007-08 | LWL | 1 | F1 | 5.04 |  |  |  |  | 2008-01 | LWL | 1 | F1 | 9.86
Lage, StdA | A I | 552 | 2012 |  | BCP (Neschen, GSK) | 2012-04 | LWL | 4 | D4 | 3.92 |  |  |  |  | 2012-08 | LWL | 4 | D4 | 9.9
Lage, StdA | A I | 1035 | 2012 |  | BCP (Neschen, GSK) | 2012-04 | LWL | 4 | J4 | 3.8 |  |  |  |  | 2012-08 | LWL | 4 | J4 | n.g.
Lage, StdA | A II | 115 | 2010 |  | BCP (Neschen, GSK) | 2010-07 | LWL | letztes Blatt | B4 | 3.85
Lage, StdA | A II | 117 | 2010 |  | BCP (Neschen, GSK) | 2010-07 | LWL | 1 | G7 | 3.7
Lage, StdA | A II | 147 | 2010 |  | BCP (Neschen, GSK) | 2010-07 | LWL | 2 | F4 | 4.09
Lage, StdA | A II | 147 | 2010 |  | BCP (Neschen, GSK) | 2010-07 | LWL | 5 | F4 | 3.35
Lage, StdA | A II | 148 | 2010 |  | BCP (Neschen, GSK) | 2010-07 | LWL | 8 | G2 | 3.68
Lage, StdA | A I | 7788 | 2019 | 1940 | BCP (Neschen, GSK) | 2019-05 | LWL | 8 | B2 | 4.26 |  |  |  |  | 2020-01 | LWL | 8 | B2 | 9.91
Lage, StdA | A I | 7788 | 2019 | 1940 | BCP (Neschen, GSK) | 2019-05 | LWL | 8 | H7 | 4.17 |  |  |  |  | 2020-01 | LWL | 8 | H7 | 9.98
Lage, StdA | A II | 1108 | 2019 | 1960 | BCP (Neschen, GSK) | 2019-05 | LWL | 4 | E4 | 4.75 |  |  |  |  | 2020-01 | LWL | 4 | E4 | 6.98
Lage, StdA | A II | 1108 | 2019 | 1960 | BCP (Neschen, GSK) | 2019-05 | LWL | 4 | K2 | 4.66 |  |  |  |  | 2020-01 | LWL | 4 | K2 | 6.2
Lage, StdA | A II | 1177 | 2019 | 1924 | BCP (Neschen, GSK) | 2019-05 | LWL | 3 | B7 | 4.44 |  |  |  |  | 2020-01 | LWL | 3 | B7 | 9.31
Lage, StdA | A II | 1177 | 2019 | 1924 | BCP (Neschen, GSK) | 2019-05 | LWL | 3 | J3 | 4.2 |  |  |  |  | 2020-01 | LWL | 3 | J3 | 9.44
Lage, StdA | A II | 1674 | 2019 | 1948 | BCP (Neschen, GSK) | 2019-05 | LWL | 13 | C3 | 3.88 |  |  |  |  | 2020-01 | LWL | 13 | C3 | 9.4
Lage, StdA | A II | 1674 | 2019 | 1948 | BCP (Neschen, GSK) | 2019-05 | LWL | 13 | I5 | 3.72 |  |  |  |  | 2020-01 | LWL | 13 | I5 | 9.27 |  |  |  |  | 2016-06 | LWL | 10. Blatt von hinten | lm | 7.65
Lage, StdA | A II | 1765 | 2019 | 1956 | BCP (Neschen, GSK) | 2019-05 | LWL | 4 | E6 | 4.06 |  |  |  |  | 2020-01 | LWL | 4 | E6 | 9.63
Lage, StdA | A II | 1765 | 2019 | 1956 | BCP (Neschen, GSK) | 2019-05 | LWL | 4 | J2 | 3.92 |  |  |  |  | 2020-01 | LWL | 4 | J2 | 9.56
Lage, StdA | A II | 1788 | 2020 | 1960 | memocon | 2020-03 | LWL | 3 | B2 | 5.52 |  |  |  |  | 2021-02 | LWL | 3 | B2 | 8.2
Lage, StdA | A II | 1788 | 2020 | 1960 | memocon | 2020-03 | LWL | 3 | F5 | 5.09 |  |  |  |  | 2021-02 | LWL | 3 | F5 | 8.54
Lage, StdA | A II | 1846 | 2020 | 1963 | memocon | 2020-03 | LWL | 8 | D5 | 4.09 |  |  |  |  | 2021-02 | LWL | 8 | D5 | 9.03
Lage, StdA | A II | 1846 | 2020 | 1963 | memocon | 2020-03 | LWL | 8 | K5 | 4.3 |  |  |  |  | 2021-02 | LWL | 8 | K5 | 9.1
Lage, StdA | C I | 75 | 2020 | 1972 | memocon | 2020-03 | LWL | 14 | C7 | 5.44 |  |  |  |  | 2021-02 | LWL | 14 | C7 | 9.95
Lage, StdA | C I | 75 | 2020 | 1972 | memocon | 2020-03 | LWL | 14 | K7 | 5.42 |  |  |  |  | 2021-02 | LWL | 14 | K7 | 9.14
Lage, StdA | C I | 926 | 2020 | 1987 | memocon | 2020-03 | LWL | 5 | F2 | 4.99 |  |  |  |  | 2021-02 | LWL | 5 | F2 | 9.23
Lage, StdA | C I | 926 | 2020 | 1987 | memocon | 2020-03 | LWL | 5 | F7 | 5.02 |  |  |  |  | 2021-02 | LWL | 5 | F7 | 9.65
Lage, StdA | C I | 1031 | 2020 | 1986 | memocon | 2020-03 | LWL | 4 | G6 | 4.67 |  |  |  |  | 2021-02 | LWL | 4 | G6 | 9.36
Lage, StdA | C I | 1031 | 2020 | 1986 | memocon | 2020-03 | LWL | 4 | K2 | 4.85 |  |  |  |  | 2021-02 | LWL | 4 | K2 | 9.47
Lage, StdA | A II | 1193 | 2021 | 1955 | memocon | 2021-04 | LWL | 2 | D7 | 4.35 |  |  |  |  | 2022-01 | LWL | 2 | D7 | 9.73
Lage, StdA | A II | 1193 | 2021 | 1955 | memocon | 2021-04 | LWL | 2 | I2 | 4.05 |  |  |  |  | 2022-01 | LWL | 2 | I2 | 9.84
Lage, StdA | A II | 1337 | 2021 | 1954 | memocon | 2021-04 | LWL | 8 | A3 | 4.24 |  |  |  |  | 2022-01 | LWL | 8 | A3 | 9.09
Lage, StdA | A II | 1337 | 2021 | 1954 | memocon | 2021-04 | LWL | 8 | K7 | 4.09 |  |  |  |  | 2022-01 | LWL | 8 | K7 | 9.2
Lage, StdA | A II | 1456 | 2021 | 1962 | memocon | 2021-04 | LWL | 4 | B4 | 4.09 |  |  |  |  | 2022-01 | LWL | 4 | B4 | 9.73
Lage, StdA | A II | 1456 | 2021 | 1962 | memocon | 2021-04 | LWL | 4 | J8 | 4.4 |  |  |  |  | 2022-01 | LWL | 4 | J8 | 9.8
Lemgo, StdA | B | 5534 | 2010 |  | BCP (Neschen, GSK) | 2010-06 | LWL | 1 | G4/G5 | 3.44 |  |  |  |  | 2011-03 | LWL | 1 | G4/G5 | 7.62
Lemgo, StdA | B | 5627 | 2010 |  | BCP (Neschen, GSK) | 2010-06 | LWL | 1 | G2 | 4.26 |  |  |  |  | 2011-03 | LWL | 1 | G2 | 7.71
Lemgo, StdA | A | 4081 | 2008 |  | BCP (Neschen, GSK) | 2008-04 | LWL | letztes Blatt im letzten Umschlag | J5 | 5.1 |  |  |  |  | 2009-10 | LWL | letztes Blatt im letzten Umschlag | J5 | 8.41 |  |  |  |  | 2016-05 | LWL | 1. gelbes Blatt | mo | 8.9
Lemgo, StdA | A | 5750 | 2008 |  | BCP (Neschen, GSK) | 2008-04 | LWL | 7 | A7 | 4.57 |  |  |  |  | 2009-10 | LWL | 7 | A7 | 8.54
Lemgo, StdA | B | 5533 | 2010 |  | BCP (Neschen, GSK) | 2010-06 | LWL | 5 | G7 | 4.12 |  |  |  |  | 2011-03 | LWL | 5 | G7 | 8.62
Lemgo, StdA | B | 5628 | 2010 |  | BCP (Neschen, GSK) | 2010-06 | LWL | 3 | A4 | 4.27 |  |  |  |  | 2011-03 | LWL | 3 | A4 | 8.69
Lemgo, StdA | A | 2520 | 2007 |  | BCP (Neschen, GSK) | 2007-07 | LWL | vorletztes Blatt | C4 | 4.98 |  |  |  |  | 2008-02 | LWL | vorletztes Blatt | C4 | 8.92
Lemgo, StdA | A | 2234 | 2007 |  | BCP (Neschen, GSK) | 2007-07 | LWL | 2 | J4 | 4.91 |  |  |  |  | 2008-02 | LWL | 2 | J4 | 8.94
Lemgo, StdA | A | 2114 | 2007 |  | BCP (Neschen, GSK) | 2007-07 | LWL | vorletztes Blatt | D1 | 4.2 |  |  |  |  | 2008-02 | LWL | vorletztes Blatt | D1 | 9
Lemgo, StdA | A | 2520 | 2007 |  | BCP (Neschen, GSK) | 2007-07 | LWL | 1. blauer Aktenumschlag | J7 | 5.4 |  |  |  |  | 2008-02 | LWL | 1. blauer Aktenumschlag | J7 | 9
Lemgo, StdA | A | 4080 | 2008 |  | BCP (Neschen, GSK) | 2008-04 | LWL | 1 | I4 | 4.8 |  |  |  |  | 2009-10 | LWL | 1 | I4 | 9.06
Lemgo, StdA | A | 4080 | 2008 |  | BCP (Neschen, GSK) | 2008-04 | LWL | letztes Blatt | K7 | 4.42 |  |  |  |  | 2009-10 | LWL | letztes Blatt | K7 | 9.09
Lemgo, StdA | A | 2013 | 2007 |  | BCP (Neschen, GSK) | 2007-07 | LWL | vorletztes Blatt | E4 | 4.79 |  |  |  |  | 2008-02 | LWL | vorletztes Blatt | E4 | 9.1
Lemgo, StdA | B | 5629 | 2010 |  | BCP (Neschen, GSK) | 2010-06 | LWL | 7 | K4 | 4.23 |  |  |  |  | 2011-03 | LWL | 7 | K4 | 9.12
Lemgo, StdA | A | 2114 | 2007 |  | BCP (Neschen, GSK) | 2007-07 | LWL | 1 | D1 | 4.66 |  |  |  |  | 2008-02 | LWL | 1 | D1 | 9.18
Lemgo, StdA | A | 5751 | 2008 |  | BCP (Neschen, GSK) | 2008-04 | LWL | 3. Hadernblatt | I4/I5 | 4.16 |  |  |  |  | 2009-10 | LWL | 3. Hadern | I4/I5 | 9.18
Lemgo, StdA | A | 4081 | 2008 |  | BCP (Neschen, GSK) | 2008-04 | LWL | 1. rötlicher Umschlag | H6 | 5.27 |  |  |  |  | 2009-10 | LWL | 1. rötlicher Umschlag | H6 | 9.25
Lemgo, StdA | A | 5750 | 2008 |  | BCP (Neschen, GSK) | 2008-04 | LWL | letztes Blatt | A4 | 4.36 |  |  |  |  | 2009-10 | LWL | letztes Blatt | A4 | 9.31
Lemgo, StdA | A | 10110 | 2009 |  | BCP (Neschen, GSK) | 2009-03 | LWL | 2. lila AD | I2 | 3.63 |  |  |  |  | 2009-09 | LWL | 2. lila AD | I2 | 9.34
Lemgo, StdA | A | 10109 | 2009 |  | BCP (Neschen, GSK) | 2009-03 | LWL | letztes Blatt | E7 | 3.48 |  |  |  |  | 2009-09 | LWL | letztes Blatt | E7 | 9.36 |  |  |  |  | 2016-05 | LWL | Blatt nach Benutzerblatt | mm | 7.4
Lemgo, StdA | A | 2520 | 2007 |  | BCP (Neschen, GSK) | 2007-07 | LWL | 1 | J4 | 4.75 |  |  |  |  | 2008-02 | LWL | 1 | J4 | 9.38
Lemgo, StdA | A | 2234 | 2007 |  | BCP (Neschen, GSK) | 2007-07 | LWL | 1. blauer Aktenumschlag | C5 | 5.3 |  |  |  |  | 2008-02 | LWL | 1. blauer Aktenumschlag | C5 | 9.41 |  |  |  |  | 2016-05 | LWL | 3. Blatt | I2 | 7.5
Lemgo, StdA | A | 4081 | 2008 |  | BCP (Neschen, GSK) | 2008-04 | LWL | blaues Blatt | B4 | 4.29 |  |  |  |  | 2009-10 | LWL | blaues Blatt | B4 | 9.41
Lemgo, StdA | A | 5751 | 2008 |  | BCP (Neschen, GSK) | 2008-04 | LWL | blauer AD Mitte | I4 | 5.18 |  |  |  |  | 2009-10 | LWL | blauer AD Mitte | I4 | 9.44
Lemgo, StdA | A | 2013 | 2007 |  | BCP (Neschen, GSK) | 2007-07 | LWL | 1 | I5 | 5.66 |  |  |  |  | 2008-02 | LWL | 1 | I5 | 9.46 |  |  |  |  | 2016-05 | LWL | Blatt vor Bypass 8 | K4 | 8.2
Lemgo, StdA | A | 5750 | 2008 |  | BCP (Neschen, GSK) | 2008-04 | LWL | 2 | B4 | 4.55 |  |  |  |  | 2009-10 | LWL | 2 | B4 | 9.46
Lemgo, StdA | A | 2234 | 2007 |  | BCP (Neschen, GSK) | 2007-07 | LWL | letztes Blatt | J4 | 5.61 |  |  |  |  | 2008-02 | LWL | letztes Blatt | J4 | 9.59
Lemgo, StdA | A | 10110 | 2009 |  | BCP (Neschen, GSK) | 2009-03 | LWL | 1 | C1 | 4.19 |  |  |  |  | 2009-09 | LWL | 1 | C1 | 9.79
Lemgo, StdA | A | 10109 | 2009 |  | BCP (Neschen, GSK) | 2009-03 | LWL | lila Umschlag | C2 | 3.99 |  |  |  |  | 2009-09 | LWL | lila Umschlag | C2 | 9.93
Lemgo, StdA | A | 10109 | 2009 |  | BCP (Neschen, GSK) | 2009-03 | LWL | 3 | J3 | 4.01 |  |  |  |  | 2009-09 | LWL | 3 | J3 | 10.05
Lippe, KrA | C | 37 | 2019 | 1955 | BCP (Neschen, GSK) | 2019-05 | LWL | 4 | B5 | 3.52 |  |  |  |  | 2019-12 | LWL | 4 | B5 | 9.26
Lippe, KrA | C | 37 | 2019 | 1955 | BCP (Neschen, GSK) | 2019-05 | LWL | 4 | K3 | 3.84 |  |  |  |  | 2019-12 | LWL | 4 | K3 | 9.11
Lippe, KrA | C | 100 | 2019 | 1955 | BCP (Neschen, GSK) | 2019-05 | LWL | 11 | D4 | 4.47 |  |  |  |  | 2019-12 | LWL | 11 | D4 | 9.05
Lippe, KrA | C | 100 | 2019 | 1955 | BCP (Neschen, GSK) | 2019-05 | LWL | 11 | J6 | 4.58 |  |  |  |  | 2019-12 | LWL | 11 | J6 | 9.33
Lippe, KrA | C | 141 | 2019 | 1956 | BCP (Neschen, GSK) | 2019-05 | LWL | vorletztes Blatt | E7 | 4.24 |  |  |  |  | 2019-12 | LWL | vorletztes Blatt | E7 | 9.3
Lippe, KrA | C | 141 | 2019 | 1956 | BCP (Neschen, GSK) | 2019-05 | LWL | vorletztes Blatt | I2 | 4.13 |  |  |  |  | 2019-12 | LWL | vorletztes Blatt | I2 | 9.27
Lippe, KrA | C | 226 | 2019 | 1957 | BCP (Neschen, GSK) | 2019-05 | LWL | 7 | B8 | 4.04 |  |  |  |  | 2019-12 | LWL | 7 | B8 | 9.28
Lippe, KrA | C | 226 | 2019 | 1957 | BCP (Neschen, GSK) | 2019-05 | LWL | 7 | E5 | 3.85 |  |  |  |  | 2019-12 | LWL | 7 | E5 | 9.62
Lippe, KrA | C | 338 | 2019 | 1954 | BCP (Neschen, GSK) | 2019-05 | LWL | 1 | C7 | 4.28 |  |  |  |  | 2019-12 | LWL | 1 | C7 | 9.58
Lippe, KrA | C | 338 | 2019 | 1954 | BCP (Neschen, GSK) | 2019-05 | LWL | 1 | K4 | 4.05 |  |  |  |  | 2019-12 | LWL | 1 | K4 | 9.45
Lippe, KrA | K2 BEG | 611 | 2020 | 1955 | memocon | 2020-10 | LWL | 3 | A5 | 4.32 |  |  |  |  | 2021-03 | LWL | 3 | A5 | 9.99
Lippe, KrA | K2 BEG | 611 | 2020 | 1955 | memocon | 2020-10 | LWL | 3 | K4 | 4.04 |  |  |  |  | 2021-03 | LWL | 3 | K4 | 9.67
Lippe, KrA | K2 BEG | 909 | 2020 | 1961 | memocon | 2020-10 | LWL | 5 | F2 | 3.63 |  |  |  |  | 2021-03 | LWL | 5 | F2 | 10.18
Lippe, KrA | K2 BEG | 909 | 2020 | 1961 | memocon | 2020-10 | LWL | 5 | F7 | 3.63 |  |  |  |  | 2021-03 | LWL | 5 | F7 | 9.95
Lippe, KrA | K2 BEG | 1240 | 2020 | 1949 | memocon | 2020-10 | LWL | 8 | B2 | 4 |  |  |  |  | 2021-03 | LWL | 8 | B2 | 9.64
Lippe, KrA | K2 BEG | 1240 | 2020 | 1949 | memocon | 2020-10 | LWL | 8 | E7 | 4.12 |  |  |  |  | 2021-03 | LWL | 8 | E7 | 10.07
Lippe, KrA | K2 BEG | 1522 | 2020 | 1955 | memocon | 2020-10 | LWL | 11 | C7 | 4.36 |  |  |  |  | 2021-03 | LWL | 11 | C7 | 9.73
Lippe, KrA | K2 BEG | 1522 | 2020 | 1955 | memocon | 2020-10 | LWL | 11 | J2 | 4.37 |  |  |  |  | 2021-03 | LWL | 11 | J2 | 9.31
Lippe, KrA | K2 BEG | 1784 | 2020 | 1964 | memocon | 2020-10 | LWL | 6 ("10") | B3 | 3.6 |  |  |  |  | 2021-03 | LWL | 6 ("10") | B3 | 10.19
Lippe, KrA | K2 BEG | 1784 | 2020 | 1964 | memocon | 2020-10 | LWL | 6 ("10") | G5 | 3.77 |  |  |  |  | 2021-03 | LWL | 6 ("10") | G5 | 10.14
Lippe, KrA | K1 Blomberg | 3 | 2021 | 1932 | memocon | 2021-05 | LWL | 11 | D5 | 4.51 |  |  |  |  | 2022-05 | LWL | 11 | D5 | 10.03
Lippe, KrA | K1 Blomberg | 3 | 2021 | 1932 | memocon | 2021-05 | LWL | 11 | J5 | 4.65 |  |  |  |  | 2022-05 | LWL | 11 | J5 | 10.12
Lippe, KrA | K1 Blomberg | 24 | 2021 | 1935 | memocon | 2021-05 | LWL | 7 | B6 | 4.34 |  |  |  |  | 2022-05 | LWL | 7 | B6 | 9.47
Lippe, KrA | K1 Blomberg | 24 | 2021 | 1935 | memocon | 2021-05 | LWL | 7 | I3 | 4.23 |  |  |  |  | 2022-05 | LWL | 7 | I3 | 9.57
Lippe, KrA | K1 Blomberg | 36 | 2021 | 1934 | memocon | 2021-05 | LWL | 6 | C7 | 4.58 |  |  |  |  | 2022-05 | LWL | 6 | C7 | 10.12
Lippe, KrA | K1 Blomberg | 36 | 2021 | 1934 | memocon | 2021-05 | LWL | 6 | K8 | 4.47 |  |  |  |  | 2022-05 | LWL | 6 | K8 | 10.19
Lippstadt, StdA | St.R. EWK (Kartei) | D | 2018 |  | BCP (Neschen, GSK) | 2018-03 | LWL | 5 | D1 | 3.89 |  |  |  |  | 2019-04 | LWL | 5 | D1 | 9.05
Lippstadt, StdA | St.R. EWK (Kartei) | D | 2018 |  | BCP (Neschen, GSK) | 2018-03 | LWL | 5 | A5 | 4.15 |  |  |  |  | 2019-04 | LWL | 5 | A5 | 9.15
Lippstadt, StdA | St.R. EWK (Kartei) | Cappel | 2018 |  | BCP (Neschen, GSK) | 2018-03 | LWL | 3 | C1 | 3.99 |  |  |  |  | 2019-04 | LWL | 3 | C1 | 9.24
Lippstadt, StdA | St.R. EWK (Kartei) | Cappel | 2018 |  | BCP (Neschen, GSK) | 2018-03 | LWL | 3 | D4 | 4.05 |  |  |  |  | 2019-04 | LWL | 3 | D4 | 9.34
Lippstadt, StdA | St. R. Gb | 39 | 2010 |  | BCP (Neschen, GSK) | 2010-06 | LWL | 1 | C4 | 3.71 |  |  |  |  | 2011-05 | LWL | 1 | C4 | 5.33
Lippstadt, StdA | St. R. Gb | 36 | 2010 |  | BCP (Neschen, GSK) | 2010-06 | LWL | vorletztes Blatt | F4 | 3.89 |  |  |  |  | 2011-05 | LWL | vorletztes Blatt | F4 | 7.04
Lippstadt, StdA | G | 443 | 2010 |  | BCP (Neschen, GSK) | 2010-06 | LWL | 1 | D6 | 3.75 |  |  |  |  | 2011-04 | LWL | 1 | D6 | 7.41 |  |  |  |  | 2016-05 | LWL | (alte Foliierung) 6 | lo | 8.5
Lippstadt, StdA | St. R. Gb | 51 | 2010 |  | BCP (Neschen, GSK) | 2010-06 | LWL | 2 | C8 | 3.68 |  |  |  |  | 2011-05 | LWL | 2 | C8 | 7.42
Lippstadt, StdA | G | 66 | 2008 |  | BCP (Neschen, GSK) | 2008-07 | LWL | vorletztes Blatt | I6 | 4.27 |  |  |  |  | 2009-01 | LWL | vorletztes Blatt | I6 | 7.61
Lippstadt, StdA | G | 404 | 2009 |  | BCP (Neschen, GSK) | 2009-01 | LWL | roter AD | G5 | 4.2 |  |  |  |  | 2009-06 | LWL | roter AD | G5 | 7.7
Lippstadt, StdA | St. R. Gb | 50 | 2010 |  | BCP (Neschen, GSK) | 2010-06 | LWL | letztes Blatt | K4 | 6.84 |  |  |  |  | 2011-05 | LWL | letztes Blatt | K4 | 7.73
Lippstadt, StdA | EWK 1904/48 |  | 2007 |  | BCP (Neschen, GSK) | 2007-08 | LWL | 1. Blatt Anna Fröhlian | D3 | 4.3 |  |  |  |  | 2007-11 | LWL | 1. Blatt Anna Fröhlian | D3 | 7.76
Lippstadt, StdA | G | 528 | 2010 |  | BCP (Neschen, GSK) | 2010-06 | LWL | 3 | B3 | 3.73 |  |  |  |  | 2011-04 | LWL | 3 | B3 | 8.21
Lippstadt, StdA | G | 119 | 2008 |  | BCP (Neschen, GSK) | 2008-07 | LWL | 3. letztes Blatt | D6 | 3.93 |  |  |  |  | 2009-01 | LWL | 3. letztes Blatt | D6 | 8.27
Lippstadt, StdA | EWK 1904/48 |  | 2007 |  | BCP (Neschen, GSK) | 2007-08 | LWL | 2. Blatt Monika Froelian | J6 | 5.22 |  |  |  |  | 2007-11 | LWL | 2. Blatt Monika Froelian | J6 | 8.34
Lippstadt, StdA | G | 117 | 2008 |  | BCP (Neschen, GSK) | 2008-07 | LWL | letztes Blatt | G3 | 3.68 |  |  |  |  | 2009-01 | LWL | letztes Blatt | G3 | 8.34
Lippstadt, StdA | G | 374 | 2009 |  | BCP (Neschen, GSK) | 2009-01 | LWL | 3. letztes Blatt | C3 | 3.62 |  |  |  |  | 2009-06 | LWL | 3. letztes Blatt | C3 | 8.48
Lippstadt, StdA | St. R. Gb | 37 | 2010 |  | BCP (Neschen, GSK) | 2010-06 | LWL | letztes Blatt | D2 | 4.23 |  |  |  |  | 2011-05 | LWL | letztes Blatt | D2 | 8.56
Lippstadt, StdA | G | 602 | 2010 |  | BCP (Neschen, GSK) | 2010-06 | LWL | 1 | G4 | 3.61 |  |  |  |  | 2011-04 | LWL | 1 | G4 | 8.64
Lippstadt, StdA | G | 66 | 2008 |  | BCP (Neschen, GSK) | 2008-07 | LWL | 3 | E6 | 4.24 |  |  |  |  | 2009-01 | LWL | 3 | E6 | 8.66
Lippstadt, StdA | G | 66 | 2008 |  | BCP (Neschen, GSK) | 2008-07 | LWL | 1 | C5 | 4.04 |  |  |  |  | 2009-01 | LWL | 1 | C5 | 8.76
Lippstadt, StdA | G | 119 | 2008 |  | BCP (Neschen, GSK) | 2008-07 | LWL | 1 | K5 | 4.09 |  |  |  |  | 2009-01 | LWL | 1 | K5 | 8.8
Lippstadt, StdA | G | 443 | 2010 |  | BCP (Neschen, GSK) | 2010-06 | LWL | 10 | K3 | 3.19 |  |  |  |  | 2011-04 | LWL | 10 | K3 | 8.86
Lippstadt, StdA | EWK 1904/48 |  | 2007 |  | BCP (Neschen, GSK) | 2007-08 | LWL | 2. Rolf Ebbeke | E7 | 5.43 |  |  |  |  | 2007-11 | LWL | 2. Rolf Ebbeke | E7 | 8.98
Lippstadt, StdA | EWK 1904/48 |  | 2007 |  | BCP (Neschen, GSK) | 2007-08 | LWL | 4. Blatt Fröhlich | J3 | 4.29 |  |  |  |  | 2007-11 | LWL | 4. Blatt Fröhlich | J3 | 8.98
Lippstadt, StdA | G | 633 | 2011 |  | BCP (Neschen, GSK) | [9 empty] | 2012-01 | LWL | 33 | K7 | 8.98
Lippstadt, StdA | G | 404 | 2009 |  | BCP (Neschen, GSK) | 2009-01 | LWL | 3 | H6 | 4.05 |  |  |  |  | 2009-06 | LWL | 3 | H6 | 8.99
Lippstadt, StdA | G | 374 | 2009 |  | BCP (Neschen, GSK) | 2009-01 | LWL | letztes Blatt | I4 | 4.46 |  |  |  |  | 2009-06 | LWL | letztes Blatt | I4 | 9
Lippstadt, StdA | G | 635 | 2011 |  | BCP (Neschen, GSK) | [9 empty] | 2012-01 | LWL | 154 | K3 | 9.09
Lippstadt, StdA | G | 117 | 2008 |  | BCP (Neschen, GSK) | 2008-07 | LWL | 6 | I4 | 4.14 |  |  |  |  | 2009-01 | LWL | 6 | I4 | 9.12
Lippstadt, StdA | G | 599 | 2010 |  | BCP (Neschen, GSK) | 2010-06 | LWL | letztes Blatt | G1 | 3.9 |  |  |  |  | 2011-04 | LWL | letztes Blatt | G1 | 9.14
Lippstadt, StdA | EWK 1904/48 |  | 2007 |  | BCP (Neschen, GSK) | 2007-08 | LWL | letztes Blatt Herzog Gerhard | B2 | 5.95 |  |  |  |  | 2007-11 | LWL | letztes Blatt Herzog Gerhard | B2 | 9.15
Lippstadt, StdA | St. R. Gb | 206 | 2011 |  | BCP (Neschen, GSK) | [9 empty] | 2012-01 | LWL | 49 | J2 | 9.15
Lippstadt, StdA | EWK 1904/48 |  | 2007 |  | BCP (Neschen, GSK) | 2007-08 | LWL | 1. Blatt Johann | H4 | 5.14 |  |  |  |  | 2007-11 | LWL | 1. Blatt Johann | H4 | 9.17
Lippstadt, StdA | EWK 1904/48 |  | 2007 |  | BCP (Neschen, GSK) | 2007-08 | LWL | letztes Stefan Epping | H5 | 4.97 |  |  |  |  | 2007-11 | LWL | letztes Stefan Epping | H5 | 9.23
Lippstadt, StdA | EWK 1904/48 |  | 2007 |  | BCP (Neschen, GSK) | 2007-08 | LWL | letztes Blatt Constance Gantier | G4 | 4.14 |  |  |  |  | 2007-11 | LWL | letztes Blatt Constance Gantier | G4 | 9.23
Lippstadt, StdA | G | 374 | 2009 |  | BCP (Neschen, GSK) | 2009-01 | LWL | 3 | E7 | 3.82 |  |  |  |  | 2009-06 | LWL | 3 | E7 | 9.26
Lippstadt, StdA | St. R. Gb | 206 | 2011 |  | BCP (Neschen, GSK) | [9 empty] | 2012-01 | LWL | 136 | J6 | 9.29
Lippstadt, StdA | St. R. Gb | 205a | 2011 |  | BCP (Neschen, GSK) | [9 empty] | 2012-01 | LWL | 31 | B3 | 9.29
Lippstadt, StdA | EWK 1904/48 |  | 2007 |  | BCP (Neschen, GSK) | 2007-08 | LWL | 4. Blatt Arbeitsamt Soest | B3 | 3.9 |  |  |  |  | 2007-11 | LWL | 4. Blatt Arbeitsamt Soest | B3 | 9.62
Lippstadt, StdA | G | 8 | 2008 |  | BCP (Neschen, GSK) | 2008-07 | LWL | 1 | H6 | 4.77 |  |  |  |  | 2009-01 | LWL | 1 | H6 | n.g.
Lippstadt, StdA | G | 8 | 2008 |  | BCP (Neschen, GSK) | 2008-07 | LWL | 6. letztes Blatt | H3 | 4.03 |  |  |  |  | 2009-01 | LWL | 6. letztes Blatt | H3 | n.g.
Lippstadt, StdA | G | 8 | 2008 |  | BCP (Neschen, GSK) | 2008-07 | LWL | letztes Blatt | E5 | 4.16 |  |  |  |  | 2009-01 | LWL | letztes Blatt | E5 | n.g.
Lübbecke, StdA | D | 923 | 2015 |  | BCP (Neschen, GSK) | 2015-06 | LWL | 10 | C5 | 3.6 |  |  |  |  | 2015-09 | LWL | 10 | C5 | 7.37
Lübbecke, StdA | D | 923 | 2015 |  | BCP (Neschen, GSK) | 2015-06 | LWL | 10 | K2 | 3.58 |  |  |  |  | 2015-09 | LWL | 10 | K2 | 7.45
Lübbecke, StdA | D | 914 | 2015 |  | BCP (Neschen, GSK) | 2015-06 | LWL | 14 | J4 | 4.45 |  |  |  |  | 2015-09 | LWL | 14 | J4 | 7.54
Lübbecke, StdA | D | 915 | 2015 |  | BCP (Neschen, GSK) | 2015-06 | LWL | 7 | C7 | 4.35 |  |  |  |  | 2015-09 | LWL | 7 | C7 | 7.69
Lübbecke, StdA | D | 914 | 2015 |  | BCP (Neschen, GSK) | 2015-06 | LWL | 14 | C4 | 4.46 |  |  |  |  | 2015-09 | LWL | 14 | C4 | 7.73
Lübbecke, StdA | D | 915 | 2015 |  | BCP (Neschen, GSK) | 2015-06 | LWL | 7 | J2 | 4.39 |  |  |  |  | 2015-09 | LWL | 7 | J2 | 7.81
Lübbecke, StdA | D | 892 | 2015 |  | BCP (Neschen, GSK) | 2015-06 | LWL | 7 | C6 | 3.82 |  |  |  |  | 2015-09 | LWL | 7 | C6 | 7.88
Lübbecke, StdA | D | 894 | 2015 |  | BCP (Neschen, GSK) | 2015-06 | LWL | 12 | B4 | 4.44 |  |  |  |  | 2015-09 | LWL | 12 | B4 | 7.9
Lübbecke, StdA | C | 697 | 2013 |  | BCP (Neschen, GSK) | 2013-04 | LWL | 1 | K4 | 3.37 |  |  |  |  | 2013-09 | LWL | 1 | K4 | 7.91
Lübbecke, StdA | C | 662 | 2013 |  | BCP (Neschen, GSK) | 2013-04 | LWL | 1 | K7 | 3.88 |  |  |  |  | 2013-09 | LWL | 1 | K7 | 7.92 |  |  |  |  | 2016-06 | LWL | 3 | ru | 7.98
Lübbecke, StdA | D | 892 | 2015 |  | BCP (Neschen, GSK) | 2015-06 | LWL | 7 | I2 | 3.76 |  |  |  |  | 2015-09 | LWL | 7 | I2 | 7.96
Lübbecke, StdA | D | 802 | 2014 |  | BCP (Neschen, GSK) | 2014-06 | LWL | 7 | A7 | 3.84 |  |  |  |  | 2014-09 | LWL | 7 | A7 | 8
Lübbecke, StdA | D | 841 | 2014 |  | BCP (Neschen, GSK) | 2014-06 | LWL | 3 | A3 | 3.52 |  |  |  |  | 2014-09 | LWL | 3 | A3 | 8.02 |  |  |  |  | 2016-05 | LWL | letztes Blatt | ru | 8.6
Lübbecke, StdA | D | 802 | 2014 |  | BCP (Neschen, GSK) | 2014-06 | LWL | 7 | F4 | 3.79 |  |  |  |  | 2014-09 | LWL | 7 | F4 | 8.03
Lübbecke, StdA | C | 698 | 2013 |  | BCP (Neschen, GSK) | 2013-04 | LWL | 1 | J7 | 4.04 |  |  |  |  | 2013-09 | LWL | 1 | J7 | 8.09 |  |  |  |  | 2016-05 | LWL | 1 | ru | 8.6
Lübbecke, StdA | D | 894 | 2015 |  | BCP (Neschen, GSK) | 2015-06 | LWL | 12 | I3 | 4.4 |  |  |  |  | 2015-09 | LWL | 12 | I3 | 8.1
Lübbecke, StdA | C | 661 | 2013 |  | BCP (Neschen, GSK) | 2013-04 | LWL | 1 | K7 | 3.76 |  |  |  |  | 2013-09 | LWL | 1 | K7 | 8.11 |  |  |  |  | 2016-04 |  | letztes Blatt | lm | 8.82
Lübbecke, StdA | D | 1232 | 2018 |  | BCP (Neschen, GSK) | 2018-08 | LWL | 9 | J4 | 4.36 |  |  |  |  | 2018-11 | LWL | 9 | J4 | 8.11 |  |  |  |  | 2016-05 | LWL | 10. Blatt von hinten | lu | 8.6
Lübbecke, StdA | D | 846 | 2014 |  | BCP (Neschen, GSK) | 2014-06 | LWL | 8 | K2 | 3.11 |  |  |  |  | 2014-09 | LWL | 8 | K2 | 8.14
Lübbecke, StdA | D | 800 | 2014 |  | BCP (Neschen, GSK) | 2014-06 | LWL | 4 | K3 | 3.94 |  |  |  |  | 2014-09 | LWL | 4 | K3 | 8.17
Lübbecke, StdA | D | 1194 | 2018 |  | BCP (Neschen, GSK) | 2018-08 | LWL | letztes Blatt | B4 | 4.33 |  |  |  |  | 2018-11 | LWL | letztes Blatt | B4 | 8.17 |  |  |  |  | 2016-04 | LWL | 1 | mm | 9.07
Lübbecke, StdA | D | 841 | 2014 |  | BCP (Neschen, GSK) | 2014-06 | LWL | 3 | E8 | 3.49 |  |  |  |  | 2014-09 | LWL | 3 | E8 | 8.19
Lübbecke, StdA | D | 1209 | 2018 |  | BCP (Neschen, GSK) | 2018-08 | LWL | 8 | A4 | 4.84 |  |  |  |  | 2018-11 | LWL | 8 | A4 | 8.19 |  |  |  |  | 2016-06 | LWL | 1. Blatt nach der Agenta-Broschüre (Ardey) | mu | 8.7
Lübbecke, StdA | D | 846 | 2014 |  | BCP (Neschen, GSK) | 2014-06 | LWL | 8 | C8 | 3.2 |  |  |  |  | 2014-09 | LWL | 8 | C8 | 8.21
Lübbecke, StdA | D | 1232 | 2018 |  | BCP (Neschen, GSK) | 2018-08 | LWL | 9 | B3 | 4.38 |  |  |  |  | 2018-11 | LWL | 9 | B3 | 8.23 |  |  |  |  | 2016-04 | LWL | 1 | mo | 8.27
Lübbecke, StdA | D | 1209 | 2018 |  | BCP (Neschen, GSK) | 2018-08 | LWL | 8 | D7 | 4.6 |  |  |  |  | 2018-11 | LWL | 8 | D7 | 8.23 |  |  |  |  | 2016-04 | LWL | 1 | mo | 9.3
Lübbecke, StdA | D | 800 | 2014 |  | BCP (Neschen, GSK) | 2014-06 | LWL | 4 | C7 | 4.05 |  |  |  |  | 2014-09 | LWL | 4 | C7 | 8.29
Lübbecke, StdA | D | 1039 | 2016 |  | BCP (Neschen, GSK) | 2016-04 | LWL | 2 | B2 | 4.52 |  |  |  |  | 2016-09 | LWL | 2 | B2 | 8.39
Lübbecke, StdA | D | 1039 | 2016 |  | BCP (Neschen, GSK) | 2016-04 | LWL | 2 | E6 | 4.49 |  |  |  |  | 2016-09 | LWL | 2 | E6 | 8.4
Lübbecke, StdA | D | 269 Bd. 3a | 2009 |  | BCP (Neschen, GSK) | 2009-05 | LWL | 1 | A8 | 3.46 |  |  |  |  | 2009-10 | LWL | 1 | A8 | 8.4 |  |  |  |  | 2016-04 | LWL | 1 | A8 | 7.19
Lübbecke, StdA | D | 221 Bd. 3 | 2009 |  | BCP (Neschen, GSK) | 2009-05 | LWL | 1 | K5 | 3.93 |  |  |  |  | 2009-10 | LWL | 1 | K5 | 8.45 |  |  |  |  | 2016-04 | LWL | 1 | K5 | 8.78
Lübbecke, StdA | D | 805 | 2014 |  | BCP (Neschen, GSK) | 2014-06 | LWL | 7 | B4 | 4.03 |  |  |  |  | 2014-09 | LWL | 7 | B4 | 8.51
Lübbecke, StdA | D | 805 | 2014 |  | BCP (Neschen, GSK) | 2014-06 | LWL | 7 | K6 | 4.05 |  |  |  |  | 2014-09 | LWL | 7 | K6 | 8.55
Lübbecke, StdA | D | 1170 | 2018 |  | BCP (Neschen, GSK) | 2018-08 | LWL | 9 | B7 | 4.58 |  |  |  |  | 2018-11 | LWL | 9 | B7 | 8.55
Lübbecke, StdA | D | 269 Bd. 2 | 2009 |  | BCP (Neschen, GSK) | 2009-05 | LWL | 1 | F8 | 3.92 |  |  |  |  | 2009-10 | LWL | 1 | F8 | 8.57 |  |  |  |  | 2016-04 | LWL | 1 | F8 | 7.54
Lübbecke, StdA | D | 221 Bd. 4 | 2009 |  | BCP (Neschen, GSK) | 2009-05 | LWL | letztes Blatt | G1 | 3.33 |  |  |  |  | 2009-10 | LWL | letztes Blatt | G1 | 8.58 |  |  |  |  | 2016-04 | LWL | letztes Blatt | G1 | 9.69
Lübbecke, StdA | D | 1102 | 2017 | 1937 | BCP (Neschen, GSK) | 2017-07 | LWL | 7 | A3 | 3.95 |  |  |  |  | 2017-11 | LWL | 7 | A3 | 8.58
Lübbecke, StdA | D | 1170 | 2018 |  | BCP (Neschen, GSK) | 2018-08 | LWL | 9 | J3 | 4.44 |  |  |  |  | 2018-11 | LWL | 9 | J3 | 8.69
Lübbecke, StdA | D | 390 | 2010 |  | BCP (Neschen, GSK) | 2010-07 | LWL | letztes Blatt | D3 | 3.75 |  |  |  |  | 2010-12 | LWL | letztes Blatt | D3 | 8.74
Lübbecke, StdA | D | 396 | 2010 |  | BCP (Neschen, GSK) | 2010-07 | LWL | letztes Blatt | D8 | 4.36 |  |  |  |  | 2010-12 | LWL | letztes Blatt | D8 | 8.74
Lübbecke, StdA | D | 538 | 2012 |  | BCP (Neschen, GSK) | 2012-05 | LWL | 1 | K8 | 2.96 |  |  |  |  | 2013-03 | LWL | 1 | K8 | 8.76
Lübbecke, StdA | D | 1102 | 2017 | 1937 | BCP (Neschen, GSK) | 2017-07 | LWL | 7 | J6 | 3.53 |  |  |  |  | 2017-11 | LWL | 7 | J6 | 8.78
Lübbecke, StdA | D | 1158 | 2018 |  | BCP (Neschen, GSK) | 2018-08 | LWL | 6 | A2 | 3.66 |  |  |  |  | 2018-11 | LWL | 6 | A2 | 8.82
Lübbecke, StdA | D | 395 | 2010 |  | BCP (Neschen, GSK) | 2010-07 | LWL | 1 | D4 | 4.48 |  |  |  |  | 2010-12 | LWL | 1 | D4 | 8.84
Lübbecke, StdA | D | 454 | 2011 |  | BCP (Neschen, GSK) | 2011-10 | LWL | 1 | J7 | 4.55 |  |  |  |  | 2011-12 | LWL | 1 | J7 | 8.86
Lübbecke, StdA | D | 1040 | 2016 |  | BCP (Neschen, GSK) | 2016-04 | LWL | 4 | C4 | 3.92 |  |  |  |  | 2016-09 | LWL | 4 | C4 | 8.86
Lübbecke, StdA | D | 56 | 2007 |  | BCP (Neschen, GSK) | 2007-09 | LWL | letztes Blatt | F6 | 4.08 |  |  |  |  | 2008-06 | LWL | letztes Blatt | F6 | 8.94 |  |  |  |  | 2016-04 | LWL | letztes Blatt | F6 | 8.62
Lübbecke, StdA | D | 486 | 2011 |  | BCP (Neschen, GSK) | 2011-10 | LWL | 1 | E3 | 3.87 |  |  |  |  | 2011-12 | LWL | 1 | E3 | 8.95
Lübbecke, StdA | D | 498 T | 2011 |  | BCP (Neschen, GSK) | 2011-10 | LWL | 1 | H3 | 4.4 |  |  |  |  | 2011-12 | LWL | 1 | H3 | 8.96
Lübbecke, StdA | D | 1040 | 2016 |  | BCP (Neschen, GSK) | 2016-04 | LWL | 9 | H3 | 3.72 |  |  |  |  | 2016-09 | LWL | 9 | H3 | 8.97
Lübbecke, StdA | D | 527 | 2012 |  | BCP (Neschen, GSK) | 2012-05 | LWL | 1 | K4 | 3.63 |  |  |  |  | 2013-03 | LWL | 1 | K4 | 8.99
Lübbecke, StdA | D | 513 | 2011 |  | BCP (Neschen, GSK) | 2011-10 | LWL | 1 | F6 | 4.09 |  |  |  |  | 2011-12 | LWL | 1 | F6 | 9.04
Lübbecke, StdA | D | 514 | 2012 |  | BCP (Neschen, GSK) | 2012-05 | LWL | 1 | K7 | 3.19 |  |  |  |  | 2013-03 | LWL | 1 | K7 | 9.07
Lübbecke, StdA | D | 1040 | 2016 |  | BCP (Neschen, GSK) | 2016-04 | LWL | 9 | C3 | 4 |  |  |  |  | 2016-09 | LWL | 9 | C3 | 9.07
Lübbecke, StdA | D | 59 Bd. 1 | 2007 |  | BCP (Neschen, GSK) | 2007-09 | LWL | letztes Blatt | A2 | 4.64 |  |  |  |  | 2008-06 | LWL | letztes Blatt | E2 | 9.13 |  |  |  |  | 2016-04 | LWL | letztes Blatt | E2 | n. g.
Lübbecke, StdA | D | 1158 | 2018 |  | BCP (Neschen, GSK) | 2018-08 | LWL | 6 | G4 | 3.78 |  |  |  |  | 2018-11 | LWL | 6 | G4 | 9.14
Lübbecke, StdA | D | 579 | 2012 |  | BCP (Neschen, GSK) | 2012-05 | LWL | 4 | K3 | 3.22 |  |  |  |  | 2013-03 | LWL | 4 | K3 | 9.15
Lübbecke, StdA | D | 269 Bd. 2 | 2009 |  | BCP (Neschen, GSK) | 2009-05 | LWL | letztes Blatt | K8 | 4.19 |  |  |  |  | 2009-10 | LWL | letztes Blatt | K8 | 9.15 |  |  |  |  | 2016-04 | LWL | letztes Blatt | K8 | 7.63
Lübbecke, StdA | D | 1087 | 2017 | 1953 | BCP (Neschen, GSK) | 2017-07 | LWL | 9 | K6 | 3.84 |  |  |  |  | 2017-11 | LWL | 9 | K6 | 9.17
Lübbecke, StdA | D | 389 | 2010 |  | BCP (Neschen, GSK) | 2010-07 | LWL | 1 | J4 | 4.36 |  |  |  |  | 2010-12 | LWL | 1 | J4 | 9.24 |  |  |  |  | 2016-05 | LWL | 8.1
Lübbecke, StdA | D | 1087 | 2017 | 1953 | BCP (Neschen, GSK) | 2017-07 | LWL | 9 | B5 | 3.88 |  |  |  |  | 2017-11 | LWL | 9 | B5 | 9.28
Lübbecke, StdA | D | 1124 | 2017 | 1969 | BCP (Neschen, GSK) | 2017-07 | LWL | 5. letztes Blatt | K2 | 4.51 |  |  |  |  | 2017-11 | LWL | 5.letzte | K2 | 9.39
Lübbecke, StdA | D | 995 | 2016 |  | BCP (Neschen, GSK) | 2016-04 | LWL | 3 | J6 | 5.18 |  |  |  |  | 2016-09 | LWL | 3 | J6 | 9.41
Lübbecke, StdA | D | 1040 | 2016 |  | BCP (Neschen, GSK) | 2016-04 | LWL | 4 | I4 | 3.81 |  |  |  |  | 2016-09 | LWL | 4 | I4 | 9.43
Lübbecke, StdA | D | 387 | 2010 |  | BCP (Neschen, GSK) | 2010-07 | LWL | 2 | G2 | 3.63 |  |  |  |  | 2010-12 | LWL | 2 | G2 | 9.45
Lübbecke, StdA | D | 1124 | 2017 | 1969 | BCP (Neschen, GSK) | 2017-07 | LWL | 5. letztes Blatt | B2 | 4.31 |  |  |  |  | 2017-11 | LWL | 5.letzte | B2 | 9.46
Lübbecke, StdA | D | 57 | 2007 |  | BCP (Neschen, GSK) | 2007-09 | LWL | letztes Blatt | C6 | 5.07 |  |  |  |  | 2008-06 | LWL | letztes Blatt | C6 | 9.48 |  |  |  |  | 2016-04 | LWL | letztes Blatt | C6 | 8.35
Lübbecke, StdA | D | 1040 | 2016 |  | BCP (Neschen, GSK) | 2016-04 | LWL | 6 | H3 | 4.35 |  |  |  |  | 2016-09 | LWL | 6 | H3 | 9.48
Lübbecke, StdA | D | 995 | 2016 |  | BCP (Neschen, GSK) | 2016-04 | LWL | 3 | D7 | 5.24 |  |  |  |  | 2016-09 | LWL | 3 | D7 | 9.5
Lübbecke, StdA | D | 58 | 2007 |  | BCP (Neschen, GSK) | 2007-09 | LWL | letztes Blatt | D3 | 4.84 |  |  |  |  | 2008-06 | LWL | letztes Blatt | D3 | 9.53 |  |  |  |  | 2016-04 | LWL | letztes Blatt | D3 | 9.27
Lübbecke, StdA | D | 465 T | 2011 |  | BCP (Neschen, GSK) | 2011-10 | LWL | 3 | B2 | 3.78 |  |  |  |  | 2011-12 | LWL | 3 | B2 | 9.53
Lübbecke, StdA | D | 1115 | 2017 | 1960 | BCP (Neschen, GSK) | 2017-07 | LWL | 12 | K6 | 4.09 |  |  |  |  | 2017-11 | LWL | 12 | K6 | 9.53
Lübbecke, StdA | D | 58 | 2007 |  | BCP (Neschen, GSK) | 2007-09 | LWL | 1 | D5 | 4.64 |  |  |  |  | 2008-06 | LWL | 1 | D5 | 9.55 |  |  |  |  | 2016-04 | LWL | 1 | D5 | 8.87
Lübbecke, StdA | D | 1040 | 2016 |  | BCP (Neschen, GSK) | 2016-04 | LWL | 6 | C2 | 4.45 |  |  |  |  | 2016-09 | LWL | 6 | C2 | 9.67
Lübbecke, StdA | D | 55 | 2007 |  | BCP (Neschen, GSK) | 2007-09 | LWL | 1 | G4 | 4.26 |  |  |  |  | 2008-06 | LWL | 1 | G4 | 9.69 |  |  |  |  | 2016-04 | LWL | 1 | G4 | 9.15
Lübbecke, StdA | D | 598 | 2012 |  | BCP (Neschen, GSK) | 2012-05 | LWL | 1 | I8 | 4.25 |  |  |  |  | 2013-03 | LWL | 1 | I8 | 9.7
Lübbecke, StdA | D | 55 | 2007 |  | BCP (Neschen, GSK) | 2007-09 | LWL | letztes Blatt | H6 | 4.12 |  |  |  |  | 2008-06 | LWL | letztes Blatt | H6 | 9.73 |  |  |  |  | 2016-04 | LWL | letztes Blatt | H6 | 9.18
Lübbecke, StdA | D | 56 | 2007 |  | BCP (Neschen, GSK) | 2007-09 | LWL | 1 | I3 | 4.73 |  |  |  |  | 2008-06 | LWL | 1 | I3 | 9.73 |  |  |  |  | 2016-04 | LWL | 1 | I3 | 9.61
Lübbecke, StdA | D | 1115 | 2017 | 1960 | BCP (Neschen, GSK) | 2017-07 | LWL | 12 | C4 | 4.01 |  |  |  |  | 2017-11 | LWL | 12 | C4 | 9.76 |  |  |  |  | 2016-04 | LWL | 4 | mm | 9.01
Lübbecke, StdA | D | 57 | 2007 |  | BCP (Neschen, GSK) | 2007-09 | LWL | 1 | D5 | 4.71 |  |  |  |  | 2008-06 | LWL | 1 | B6 | 9.84 |  |  |  |  | 2016-04 | LWL | 1 | B6 | 8.5
Lübbecke, StdA | D | 59 Bd. 1 | 2007 |  | BCP (Neschen, GSK) | 2007-09 | LWL | 1 | I2 | 5.07 |  |  |  |  | 2008-06 | LWL | 1 | I2 | 9.93 |  |  |  |  | 2016-04 | LWL | 1 | I2 | n. g.
Lübbecke, StdA | D | 1151 1.Teil | 2017 | 1968 | BCP (Neschen, GSK) | 2017-07 | LWL | 10 | C5 | 4.14 |  |  |  |  | 2017-11 | LWL | 10 | C5 | 9.99
Lübbecke, StdA | D | 1151 1.Teil | 2017 | 1968 | BCP (Neschen, GSK) | 2017-07 | LWL | 10 | H7 | 4.13 |  |  |  |  | 2017-11 | LWL | 10 | H7 | 10.04
Lübbecke, StdA | D | 1194 | 2018 |  | BCP (Neschen, GSK) | 2018-08 | LWL | letztes Blatt | J6/J7 | 4.43 |  |  |  |  | 2018-11 | LWL | letztes Blatt | J6/J7 | 98.91
Lübbecke, StdA | D | 153 Bd. 3 | 2008 |  | BCP (Neschen, GSK) | 2008-05 | LWL | 2 | D7 | 3.87 | [13 empty] | 2016-07 | LWL | 15 (Presse-Spiegel v. 16.7.1970) | mu | 6.1
Lübbecke, StdA | D | 153 Bd. 3 | 2008 |  | BCP (Neschen, GSK) | 2008-05 | LWL | Blatt mit rotem Rand | B4 | 4.55
Lübbecke, StdA | D | 153 Bd. 3 | 2008 |  | BCP (Neschen, GSK) | 2008-05 | LWL | letztes Blatt | G4 | 3.5
Lübbecke, StdA | D | 153 Bd. 4 | 2008 |  | BCP (Neschen, GSK) | 2008-05 | LWL | 2 | D5 | 3.64
Lübbecke, StdA | D | 153 Bd. 4 | 2008 |  | BCP (Neschen, GSK) | 2008-05 | LWL | 5 | E4 | 3.41
Lübbecke, StdA | D | 153 Bd. 4 | 2008 |  | BCP (Neschen, GSK) | 2008-05 | LWL | vorletztes Blatt | F4 | 6.23
Lübbecke, StdA | D | 182 Bd. 3 | 2008 |  | BCP (Neschen, GSK) | 2008-05 | LWL | 1 | B7 | 3.3
Lübbecke, StdA | D | 183 Bd. 3 | 2008 |  | BCP (Neschen, GSK) | 2008-05 | LWL | 3 | E7 | 3.72
Lübbecke, StdA | D | 184 Bd. 3 | 2008 |  | BCP (Neschen, GSK) | 2008-05 | LWL | Blatt mit rotem Rand (hinten) | J3 | 6.97
Lübbecke, StdA | D | 185 Bd. 3 | 2008 |  | BCP (Neschen, GSK) | 2008-05 | LWL | letztes Blatt | B7 | 3.99
Lübbecke, StdA | D | 1271 | 2020 | 1951 | BCP (Neschen, GSK) | 2020-03 | LWL | 5 | B7 | 4.2 |  |  |  |  | 2021-02 | LWL | 5 | B7 | 9.11
Lübbecke, StdA | D | 1271 | 2020 | 1951 | BCP (Neschen, GSK) | 2020-03 | LWL | 5 | I4 | 4.45 |  |  |  |  | 2021-02 | LWL | 5 | I4 | 9.76
Lübbecke, StdA | D | 1294 | 2020 | 1958 | BCP (Neschen, GSK) | 2020-03 | LWL | 4 | C7 | 4.28 |  |  |  |  | 2021-02 | LWL | 4 | C7 | 8.6
Lübbecke, StdA | D | 1294 | 2020 | 1958 | BCP (Neschen, GSK) | 2020-03 | LWL | 4 | I1 | 4.05 |  |  |  |  | 2021-02 | LWL | 4 | I1 | 9.19
Lübbecke, StdA | D | 1310 | 2020 | 1937 | BCP (Neschen, GSK) | 2020-03 | LWL | 9 | E2 | 4.04 |  |  |  |  | 2021-02 | LWL | 9 | E2 | 9.63
Lübbecke, StdA | D | 1310 | 2020 | 1937 | BCP (Neschen, GSK) | 2020-03 | LWL | 9 | J7 | 4.16 |  |  |  |  | 2021-02 | LWL | 9 | J7 | 8.7
Lübbecke, StdA | D | 1315 | 2021 | 1963 | BCP (Neschen, GSK) | 2021-04 | LWL | 9 | D8 | 6.16 |  |  |  |  | 2021-11 | LWL | 9 | D8 | 10
Lübbecke, StdA | D | 1315 | 2021 | 1963 | BCP (Neschen, GSK) | 2021-04 | LWL | 9 | J2 | 5.04 |  |  |  |  | 2021-11 | LWL | 9 | J2 | 10.32
Lübbecke, StdA | D | 1331 | 2021 | 1965 | BCP (Neschen, GSK) | 2021-04 | LWL | 5 | B5 | 4.82 |  |  |  |  | 2021-11 | LWL | 5 | B5 | 10.42
Lübbecke, StdA | D | 1331 | 2021 | 1965 | BCP (Neschen, GSK) | 2021-04 | LWL | 5 | J5 | 4.89 |  |  |  |  | 2021-11 | LWL | 5 | J5 | 9.8
Lübbecke, StdA | D | 1345 | 2021 | 1962 | BCP (Neschen, GSK) | 2021-04 | LWL | 2 | B7 | 6.41 |  |  |  |  | 2021-11 | LWL | 2 | B7 | 9.75
Lübbecke, StdA | D | 1345 | 2021 | 1962 | BCP (Neschen, GSK) | 2021-04 | LWL | 2 | K7 | 5.13 |  |  |  |  | 2021-11 | LWL | 2 | K7 | 9.99
Lübbecke, StdA | D | 1315 | 2021 | 1963 | memocon | 2021-04 | LWL | 9 | D8 | 6.16 |  |  |  |  | 2021-11 | LWL | 9 | D8 | 10
Lübbecke, StdA | D | 1315 | 2021 | 1963 | memocon | 2021-04 | LWL | 9 | J2 | 5.04 |  |  |  |  | 2021-11 | LWL | 9 | J2 | 10.32
Lübbecke, StdA | D | 1331 | 2021 | 1965 | memocon | 2021-04 | LWL | 5 | B5 | 4.82 |  |  |  |  | 2021-11 | LWL | 5 | B5 | 10.42
Lübbecke, StdA | D | 1331 | 2021 | 1965 | memocon | 2021-04 | LWL | 5 | J5 | 4.89 |  |  |  |  | 2021-11 | LWL | 5 | J5 | 9.8
Lübbecke, StdA | D | 1345 | 2021 | 1962 | memocon | 2021-04 | LWL | 2 | B7 | 6.41 |  |  |  |  | 2021-11 | LWL | 2 | B7 | 9.75
Lübbecke, StdA | D | 1345 | 2021 | 1962 | memocon | 2021-04 | LWL | 2 | K7 | 5.13 |  |  |  |  | 2021-11 | LWL | 2 | K7 | 9.99
Lübbecke, StdA | D | 1349 | 2022 | 1961 | memocon | 2022-03 | LWL | 4 | D7 | 4.8 |  |  |  |  | 2023-05 | LWL | 4 | D7 | 9.82
Lübbecke, StdA | D | 1349 | 2022 | 1961 | memocon | 2022-03 | LWL | 4 | K2 | 4.43 |  |  |  |  | 2023-05 | LWL | 4 | K2 | 9.57
Lübbecke, StdA | D | 1367 | 2022 | 1964 | memocon | 2022-03 | LWL | 6 | A2 | 4.38 |  |  |  |  | 2023-05 | LWL | 6 | A2 | 10.16
Lübbecke, StdA | D | 1367 | 2022 | 1964 | memocon | 2022-03 | LWL | 6 | E7 | 4.2 |  |  |  |  | 2023-05 | LWL | 6 | E7 | 991
Lübbecke, StdA | D | 1385 | 2022 | 1950 | memocon | 2022-03 | LWL | 11 | A4 | 4.49 |  |  |  |  | 2023-05 | LWL | 11 | A4 | 10.26
Lübbecke, StdA | D | 1385 | 2022 | 1950 | memocon | 2022-03 | LWL | 11 | K6 | 4.4 |  |  |  |  | 2023-05 | LWL | 11 | K6 | 9.79
Lübbecke, StdA | D | 1386 | 2023 | 1959 | memocon | 2023-04 | LWL | 9 | D7 | 4.31 |  |  |  |  | 2023-09 | LWL | 9 | D7 | 9.97
Lübbecke, StdA | D | 1386 | 2023 | 1959 | memocon | 2023-04 | LWL | 9 | H3 | 4.13 |  |  |  |  | 2023-09 | LWL | 9 | H3 | 10.08
Lübbecke, StdA | D | 1399 | 2023 | 1956 | memocon | 2023-04 | LWL | 11 | C5 | 4.16 |  |  |  |  | 2023-09 | LWL | 11 | C5 | 10.01
Lübbecke, StdA | D | 1399 | 2023 | 1956 | memocon | 2023-04 | LWL | 11 | J4 | 4.35 |  |  |  |  | 2023-09 | LWL | 11 | J4 | 10.09
Lübbecke, StdA | D | 1420 | 2023 | 1955 | memocon | 2023-04 | LWL | 14 | B4 | 3.83 |  |  |  |  | 2023-09 | LWL | 14 | B4 | 9.51
Lübbecke, StdA | D | 1420 | 2023 | 1955 | memocon | 2023-04 | LWL | 14 | K7 | 4.3 |  |  |  |  | 2023-09 | LWL | 14 | K7 | 9.43
Lüdenscheid, StdA | Einwohnermeldekartei | Kartonnr. 64 | 2007 |  | BCP (Neschen, GSK) | 2007-10 | LWL | VD | J3 | 4.8 |  |  |  |  | 2008-05 | LWL | VD | J3 | 4
Lüdenscheid, StdA | LS 2 | 228 | 2008 |  | BCP (Neschen, GSK) | 2008-08 | LWL | 2 | H4 | 3.66 |  |  |  |  | 2009-02 | LWL | 2 | H4 | 5.19
Lüdenscheid, StdA | LS 4 | 8 | 2009 |  | BCP (Neschen, GSK) | 2009-04 | LWL | rosa Blatt 2. Aktenhälfte | E3 | 3.5 |  |  |  |  | 2009-08 | LWL | rosa Blatt 2. Aktenhälfte | E3 | 7.74
Lüdenscheid, StdA | LS 9 | 39 | 2010 |  | BCP (Neschen, GSK) | [9 empty] | 2010-12 | LWL | 54 | E8 | 7.8
Lüdenscheid, StdA | LS 4 | 33 | 2009 |  | BCP (Neschen, GSK) | 2009-04 | LWL | 2 | C8 | 3.79 |  |  |  |  | 2009-08 | LWL | 2 | C8 | 7.84
Lüdenscheid, StdA | LS 9 | 28 | 2010 |  | BCP (Neschen, GSK) | [9 empty] | 2010-12 | LWL | 19 | E6 | 8.08
Lüdenscheid, StdA | LS 4 | 9 | 2009 |  | BCP (Neschen, GSK) | 2009-04 | LWL | 2 | F4 | 3.4 |  |  |  |  | 2009-08 | LWL | 2 | F4 | 8.16
Lüdenscheid, StdA | LS 4 | 33 | 2009 |  | BCP (Neschen, GSK) | 2009-04 | LWL | letztes Blatt | F4 | 3.2 |  |  |  |  | 2009-08 | LWL | letztes Blatt | F4 | 8.31
Lüdenscheid, StdA | LS 9 B | 20622 I | 2011 |  | BCP (Neschen, GSK) | [9 empty] | 2012-01 | LWL | 1 | B5 | 8.55
Lüdenscheid, StdA | LS 2 | 228 | 2008 |  | BCP (Neschen, GSK) | 2008-08 | LWL | 1. Packpapierblatt | K1 | 4.25 |  |  |  |  | 2009-02 | LWL | 1. Packpapierblatt | K1 | 9
Lüdenscheid, StdA | LS 9 B | 20622 I | 2011 |  | BCP (Neschen, GSK) | [9 empty] | 2012-01 | LWL | 10 | F5 | 9.02
Lüdenscheid, StdA | LS 9 | 39 | 2010 |  | BCP (Neschen, GSK) | [9 empty] | 2010-12 | LWL | 21 | F3 | 9.06 |  |  |  |  | 2016-05 | LWL | 3 | F3 | 5.4
Lüdenscheid, StdA | Reidemeister | 174 | 2008 |  | BCP (Neschen, GSK) | 2008-08 | LWL | 1 | J6 | 7.36 |  |  |  |  | 2009-02 | LWL | 1 | J6 | 9.1
Lüdenscheid, StdA | Einwohnermeldekartei | Kartonnr. 21 | 2007 |  | BCP (Neschen, GSK) | 2007-10 | LWL | letztes Blatt | K1 | 4.81 |  |  |  |  | 2008-05 | LWL | letztes Blatt | K1 | 9.11
Lüdenscheid, StdA | LS 9 B | 20796 | 2011 |  | BCP (Neschen, GSK) | [9 empty] | 2012-01 | LWL | 35 | B1 | 9.16
Lüdenscheid, StdA | LS 4 | 8 | 2009 |  | BCP (Neschen, GSK) | 2009-04 | LWL | 3 | A8 | 3.25 |  |  |  |  | 2009-08 | LWL | 3 | A8 | 9.26 |  |  |  |  | 2016-06 | LWL | Fol. 19 | mm | 7.5
Lüdenscheid, StdA | Einwohnermeldekartei | Kartonnr. 21 | 2007 |  | BCP (Neschen, GSK) | 2007-10 | LWL | vorletztes Blatt | F4 | 4.77 |  |  |  |  | 2008-05 | LWL | vorletztes Blatt | F4 | 9.27
Lüdenscheid, StdA | LS 3 | 1 | 2008 |  | BCP (Neschen, GSK) | 2008-08 | LWL | letztes Blatt | B2 | 4.41 |  |  |  |  | 2009-02 | LWL | letztes Blatt | B2 | 9.36
Lüdenscheid, StdA | LS 9 B | 20796 | 2011 |  | BCP (Neschen, GSK) | [9 empty] | 2012-01 | LWL | 5 | C7 | 9.39
Lüdenscheid, StdA | LS 3 | 32 | 2008 |  | BCP (Neschen, GSK) | 2008-08 | LWL | 1 | F1 | 3.23 |  |  |  |  | 2009-02 | LWL | 1 | F1 | 9.45
Lüdenscheid, StdA | Einwohnermeldekartei | Kartonnr. 21 | 2007 |  | BCP (Neschen, GSK) | 2007-10 | LWL | 1 | F1 | 4.98 |  |  |  |  | 2008-05 | LWL | 1 | F1 | 9.51 |  |  |  |  | 2016-05 | LWL | 1 | ro | 8.1
Lüdenscheid, StdA | Einwohnermeldekartei | Kartonnr. 6 | 2007 |  | BCP (Neschen, GSK) | 2007-10 | LWL | 2. blaues Blatt | C4 | 4.88 |  |  |  |  | 2008-05 | LWL | 2. blaues Blatt | C4 | 9.51
Lüdenscheid, StdA | Einwohnermeldekartei | Kartonnr. 64 | 2007 |  | BCP (Neschen, GSK) | 2007-10 | LWL | vorletztes Blatt | B4 | 4.69 |  |  |  |  | 2008-05 | LWL | vorletztes Blatt | B4 | 9.52
Lüdenscheid, StdA | LS 9 B | 21094 | 2011 |  | BCP (Neschen, GSK) | [9 empty] | 2012-01 | LWL | 1 | D6 | 9.53
Lüdenscheid, StdA | Einwohnermeldekartei | Kartonnr. 21 | 2007 |  | BCP (Neschen, GSK) | 2007-10 | LWL | 3 | F8 | 4.7 |  |  |  |  | 2008-05 | LWL | 3 | F8 | 9.57
Lüdenscheid, StdA | Einwohnermeldekartei | Kartonnr. 6 | 2007 |  | BCP (Neschen, GSK) | 2007-10 | LWL | letztes Blatt | I6 | 4.6 |  |  |  |  | 2008-05 | LWL | letztes Blatt | I6 | 9.79
Lüdenscheid, StdA | Einwohnermeldekartei | Kartonnr. 64 | 2007 |  | BCP (Neschen, GSK) | 2007-10 | LWL | 2 | D3 | 4.61 |  |  |  |  | 2008-05 | LWL | 2 | D3 | 9.96
Lüdenscheid, StdA | Einwohnermeldekartei | Kartonnr. 6 | 2007 |  | BCP (Neschen, GSK) | 2007-10 | LWL | 3. letztes Blatt | F3 | 4.64 |  |  |  |  | 2008-05 | LWL | 3. letztes Blatt | F3 | 10.26
Marsberg, StdA | D | 29 | 2008 |  | BCP (Neschen, GSK) | 2008-03 | LWL | 3 | H7 | 5.21 |  |  |  |  | 2008-09 | LWL | 3 | H7 | 8.2
Marsberg, StdA | D | 30 | 2008 |  | BCP (Neschen, GSK) | 2008-03 | LWL | letztes Blatt | C6 | 4.9 |  |  |  |  | 2008-09 | LWL | letztes Blatt | C6 | 8.3
Marsberg, StdA | D | 39 | 2008 |  | BCP (Neschen, GSK) | 2008-03 | LWL | 5 | D1 | 4.38 |  |  |  |  | 2008-09 | LWL | 5 | D1 | 8.3
Marsberg, StdA | D | 29 | 2008 |  | BCP (Neschen, GSK) | 2008-03 | LWL | 1 | I4 | 4.71 |  |  |  |  | 2008-09 | LWL | 1 | I4 | 8.41
Marsberg, StdA | D | 40 | 2008 |  | BCP (Neschen, GSK) | 2008-03 | LWL | 3 | I2 | 4.3 |  |  |  |  | 2008-09 | LWL | 3 | I2 | 8.52
Marsberg, StdA | D | 39 | 2008 |  | BCP (Neschen, GSK) | 2008-03 | LWL | 1 | C6 | 4.46 |  |  |  |  | 2008-09 | LWL | 1 | C6 | 8.54
Marsberg, StdA | D | 40 | 2008 |  | BCP (Neschen, GSK) | 2008-03 | LWL | 1 | B6 | 4.53 |  |  |  |  | 2008-09 | LWL | 1 | B6 | 8.68
Marsberg, StdA | D | 4 | 2007 |  | BCP (Neschen, GSK) | 2007-09 | LWL | letztes Blatt | B7 | 5.45 |  |  |  |  | 2008-02 | LWL | letztes Blatt | B7 | 8.73
Marsberg, StdA | D | 14 | 2007 |  | BCP (Neschen, GSK) | 2007-09 | LWL | 1 | C7 | 5.68 |  |  |  |  | 2008-02 | LWL | 1 | C7 | 8.8
Marsberg, StdA | D | 11 | 2007 |  | BCP (Neschen, GSK) | 2007-09 | LWL | 1 | F7 | 5.24 |  |  |  |  | 2008-02 | LWL | 1 | F7 | 8.95
Marsberg, StdA | D | 40 | 2008 |  | BCP (Neschen, GSK) | 2008-03 | LWL | letztes Blatt | F4 | 4.24 |  |  |  |  | 2008-09 | LWL | letztes Blatt | F4 | 9.04
Marsberg, StdA | D | 11 | 2007 |  | BCP (Neschen, GSK) | 2007-09 | LWL | letztes Blatt | F5 | 5.23 |  |  |  |  | 2008-02 | LWL | letztes Blatt | F5 | 9.15
Marsberg, StdA | D | 17 | 2007 |  | BCP (Neschen, GSK) | 2007-09 | LWL | 1 | J7 | 5.65 |  |  |  |  | 2008-02 | LWL | 1 | J7 | 9.15
Marsberg, StdA | D | 4 | 2007 |  | BCP (Neschen, GSK) | 2007-09 | LWL | 1 | B7 | 5.25 |  |  |  |  | 2008-02 | LWL | 1 | B7 | 9.18
Marsberg, StdA | D | 1 | 2007 |  | BCP (Neschen, GSK) | 2007-09 | LWL | letztes Blatt | B6 | 5.23 |  |  |  |  | 2008-02 | LWL | letztes Blatt | B6 | 9.2
Marsberg, StdA | D | 17 | 2007 |  | BCP (Neschen, GSK) | 2007-09 | LWL | letztes Blatt | J4 | 4.89 |  |  |  |  | 2008-02 | LWL | letztes Blatt | J4 | 9.22 |  |  |  |  | 2016-04 | LWL | 2 | mo | 9.25
Marsberg, StdA | D | 30 | 2008 |  | BCP (Neschen, GSK) | 2008-03 | LWL | 3 | B2 | 4.54 |  |  |  |  | 2008-09 | LWL | 3 | B2 | 9.39
Marsberg, StdA | D | 30 | 2008 |  | BCP (Neschen, GSK) | 2008-03 | LWL | 1 | C6 | 5.04 |  |  |  |  | 2008-09 | LWL | 1 | C6 | 9.63
Marsberg, StdA | D | 14 | 2007 |  | BCP (Neschen, GSK) | 2007-09 | LWL | letztes Blatt | C7 | 4.92 |  |  |  |  | 2008-02 | LWL | letztes Blatt | C7 | 9.96
Marsberg, StdA | D | 1 | 2007 |  | BCP (Neschen, GSK) | 2007-09 | LWL | 1 | I6 | 5.2 |  |  |  |  | 2008-02 | LWL | 1 | I6 | 10.13
Marsberg, StdA | D | 93 | 2010 |  | BCP (Neschen, GSK) | 2010-03 | LWL | 10 | G4 | 3.89
Marsberg, StdA | D | 94 | 2010 |  | BCP (Neschen, GSK) | 2010-03 | LWL | 1. brauner AD | K4 | 4.65
Marsberg, StdA | D | 109 | 2010 |  | BCP (Neschen, GSK) | 2010-03 | LWL | 3 | G1 | 4.31
Marsberg, StdA | D | 111 | 2010 |  | BCP (Neschen, GSK) | 2010-03 | LWL | 5 | C4 | 5.86
Marsberg, StdA | D | 112 | 2010 |  | BCP (Neschen, GSK) | 2010-03 | LWL | letztes Blatt | D2 | 4.27
Marsberg, StdA | D | 133 | 2012 |  | BCP (Neschen, GSK) | 2012-04 | LWL | 1 | E7 | 3.64
Marsberg, StdA | D | 138 | 2012 |  | BCP (Neschen, GSK) | 2012-04 | LWL | 1 | J4 | 3.99
Marsberg, StdA | D | 142 | 2012 |  | BCP (Neschen, GSK) | 2012-04 | LWL | 5 | J7 | 3.66
Marsberg, StdA | D | 158 | 2012 |  | BCP (Neschen, GSK) | 2012-04 | LWL | 5 | H7 | 3.74
Marsberg, StdA | D | 162 | 2012 |  | BCP (Neschen, GSK) | 2012-04 | LWL | 5 | J8 | 3.87
Meinerzhagen, StdA | B 1.3 | 823 | 2022 | 1958 | memocon | 2022-09 | LWL | 5 | B7 | 4.45 |  |  |  |  | 2023-05 | LWL | 5 | B7 | 8.86
Meinerzhagen, StdA | B 1.3 | 823 | 2022 | 1958 | memocon | 2022-09 | LWL | 5 | J2 | 4.39 |  |  |  |  | 2023-05 | LWL | 5 | J2 | 9.61
Meinerzhagen, StdA | B 1.3 | 830 | 2022 | 1956 | memocon | 2022-09 | LWL | 10 | C2 | 4.98 |  |  |  |  | 2023-05 | LWL | 10 | C2 | 10.33
Meinerzhagen, StdA | B 1.3 | 830 | 2022 | 1956 | memocon | 2022-09 | LWL | 10 | I7 | 5.28 |  |  |  |  | 2023-05 | LWL | 10 | I7 | 10.01
Meinerzhagen, StdA | B 1.3 | 859 | 2022 | 1953 | memocon | 2022-09 | LWL | 2 | D8 | 4.12 |  |  |  |  | 2023-05 | LWL | 2 | D8 | 9.55
Meinerzhagen, StdA | B 1.3 | 859 | 2022 | 1953 | memocon | 2022-09 | LWL | 2 | H2 | 4.29 |  |  |  |  | 2023-05 | LWL | 2 | H2 | 9.3
Meinerzhagen, StdA | B 1.3 | 864 | 2023 | 1934 | memocon | 2023-05 | LWL | 7 | B7 | 4.13 |  |  |  |  | 2024-01 | LWL | 7 | B7 | 9.42
Meinerzhagen, StdA | B 1.3 | 864 | 2023 | 1934 | memocon | 2023-05 | LWL | 7 | K3 | 6.21 |  |  |  |  | 2024-01 | LWL | 7 | K3 | 10.24
Meinerzhagen, StdA | B 1.3 | 885 | 2023 | 1959 | memocon | 2023-05 | LWL | 14 | C2 | 3.84 |  |  |  |  | 2024-01 | LWL | 14 | C2 | 10.14
Meinerzhagen, StdA | B 1.3 | 885 | 2023 | 1959 | memocon | 2023-05 | LWL | 14 | I7 | 4.02 |  |  |  |  | 2024-01 | LWL | 14 | I7 | 9.94
Meinerzhagen, StdA | B 1.3 | 909 | 2023 | 1927 | memocon | 2023-05 | LWL | 3 | B5 | 4.09 |  |  |  |  | 2024-01 | LWL | 3 | B5 | n.e.
Meinerzhagen, StdA | B 1.3 | 909 | 2023 | 1927 | memocon | 2023-05 | LWL | 3 | J4 | 4.28 |  |  |  |  | 2024-01 | LWL | 3 | J4 | n.e.
Meinerzhagen, StdA | B 1.3 | 901 | 2024 | 1953 | memocon | 2024-04 | LWL | 5 | D6 | 4.03 |  |  |  |  | 2025-03 | LWL | 5 | D6 | 8.19
Meinerzhagen, StdA | B 1.3 | 901 | 2024 | 1953 | memocon | 2024-04 | LWL | 5 | H1 | 3.83 |  |  |  |  | 2025-03 | LWL | 5 | H1 | 8.01
Meinerzhagen, StdA | B 1.3 | 920 | 2024 | 1937 | memocon | 2024-04 | LWL | 5 | D7 | 4.12 |  |  |  |  | 2025-03 | LWL | 5 | D7 | 8.1
Meinerzhagen, StdA | B 1.3 | 920 | 2024 | 1937 | memocon | 2024-04 | LWL | 5 | I4 | 4.53 |  |  |  |  | 2025-03 | LWL | 5 | I4 | 7.96
Meinerzhagen, StdA | B 1.3 | 943 | 2024 | 1939 | memocon | 2024-04 | LWL | 9 | C3 | 3.8 |  |  |  |  | 2025-03 | LWL | 9 | C3 | 8.24
Meinerzhagen, StdA | B 1.3 | 943 | 2024 | 1939 | memocon | 2024-04 | LWL | 9 | K6 | 3.9 |  |  |  |  | 2025-03 | LWL | 9 | K6 | 8.43
Meinerzhagen, StdA | A III | 663 | 2018 | 1960 | BCP (Neschen, GSK) | 2018-05 | LWL | 5 | E2 | 5.48 |  |  |  |  | 2019-04 | LWL | 5 | E2 | 9.02
Meinerzhagen, StdA | A III | 701 | 2018 | 1954 | BCP (Neschen, GSK) | 2018-05 | LWL | 19 | D6 | 4.76 |  |  |  |  | 2019-04 | LWL | 19 | D6 | 9.08
Meinerzhagen, StdA | A III | 687 | 2018 | 1951 | BCP (Neschen, GSK) | 2018-05 | LWL | 3 | I4 | 4.53 |  |  |  |  | 2019-04 | LWL | 3 | I4 | 9.15
Meinerzhagen, StdA | A III | 663 | 2018 | 1960 | BCP (Neschen, GSK) | 2018-05 | LWL | 5 | J7 | 5.2 |  |  |  |  | 2019-04 | LWL | 5 | J7 | 9.2 |  |  |  |  | 2016-06 | LWL | 4 | lu | 4.1
Meinerzhagen, StdA | A III | 701 | 2018 | 1954 | BCP (Neschen, GSK) | 2018-05 | LWL | 19 | H2 | 4.72 |  |  |  |  | 2019-04 | LWL | 19 | H2 | 9.21
Meinerzhagen, StdA | A III | 687 | 2018 | 1951 | BCP (Neschen, GSK) | 2018-05 | LWL | 3 | B7 | 4.72 |  |  |  |  | 2019-04 | LWL | 3 | B7 | 9.32
Meinerzhagen, StdA | A III | 676 | 2018 | 1938 | BCP (Neschen, GSK) | 2018-05 | LWL | 15 | H3 | 4.57 |  |  |  |  | 2019-04 | LWL | 15 | H3 | 9.4
Meinerzhagen, StdA | A III | 676 | 2018 | 1938 | BCP (Neschen, GSK) | 2018-05 | LWL | 15 | C7 | 4.72 |  |  |  |  | 2019-04 | LWL | 15 | C7 | 9.47
Meinerzhagen, StdA | A III | 667 | 2017 | 1931 | BCP (Neschen, GSK) | 2017-05 | LWL | 8 | L5/L6 | 4.86 |  |  |  |  | 2017-11 | LWL | 8 | L5/L6 | 5.62
Meinerzhagen, StdA | A III | 667 | 2017 | 1931 | BCP (Neschen, GSK) | 2017-05 | LWL | 8 | L4 | 5.03 |  |  |  |  | 2017-11 | LWL | 8 | L4 | 6.59
Meinerzhagen, StdA | A III | 441 | 2014 |  | BCP (Neschen, GSK) | 2014-08 | LWL | 6 | I3 | 4.54 |  |  |  |  | 2015-04 | LWL | 6 | I3 | 7.31
Meinerzhagen, StdA | A III | 516 | 2014 |  | BCP (Neschen, GSK) | 2014-08 | LWL | 12 | B2 | 3.99 |  |  |  |  | 2015-04 | LWL | 12 | B2 | 7.32
Meinerzhagen, StdA | A III | 516 | 2014 |  | BCP (Neschen, GSK) | 2014-08 | LWL | 12 | I7 | 4.05 |  |  |  |  | 2015-04 | LWL | 12 | I7 | 7.47
Meinerzhagen, StdA | A III | 443 | 2014 |  | BCP (Neschen, GSK) | 2014-08 | LWL | 17 | B2 | 4.1 |  |  |  |  | 2015-04 | LWL | 17 | B2 | 7.48
Meinerzhagen, StdA | A III | 443 | 2014 |  | BCP (Neschen, GSK) | 2014-08 | LWL | 17 | E6 | 4.02 |  |  |  |  | 2015-04 | LWL | 17 | E6 | 7.51
Meinerzhagen, StdA | A III | 515 | 2014 |  | BCP (Neschen, GSK) | 2014-08 | LWL | 7 | B5 | 4.03 |  |  |  |  | 2015-04 | LWL | 7 | B5 | 7.52
Meinerzhagen, StdA | A III | 515 | 2014 |  | BCP (Neschen, GSK) | 2014-08 | LWL | 7 | J6 | 4.15 |  |  |  |  | 2015-04 | LWL | 7 | J6 | 7.55
Meinerzhagen, StdA | A III | 514 | 2014 |  | BCP (Neschen, GSK) | 2014-08 | LWL | 1. blaues Papier | D8 | 4.2 |  |  |  |  | 2015-04 | LWL | 1. blaues Papier | D8 | 7.67 |  |  |  |  | 2016-05 | LWL | Umschlag 1914, 1 | ro | 7.4
Meinerzhagen, StdA | A III | 322 | 2012 |  | BCP (Neschen, GSK) | 2012-06 | LWL | 3 | E8 | 3.13 |  |  |  |  | 2012-12 | LWL | 3 | E8 | 7.74
Meinerzhagen, StdA | A III | 441 | 2014 |  | BCP (Neschen, GSK) | 2014-08 | LWL | 6 | B4 | 4.83 |  |  |  |  | 2015-04 | LWL | 6 | B4 | 7.78
Meinerzhagen, StdA | A III | 103/2 | 2008 |  | BCP (Neschen, GSK) | [9 empty] | 2009-03 | LWL | 447 | H6 | 7.8
Meinerzhagen, StdA | A III | 390 T 1 | 2013 |  | BCP (Neschen, GSK) | 2013-09 | LWL | 3 | J4 | 4.1 |  |  |  |  | 2014-01 | LWL | 3 | J4 | 7.88
Meinerzhagen, StdA | A III | 514 | 2014 |  | BCP (Neschen, GSK) | 2014-08 | LWL | 1. blaues Papier | B2 | 4.22 |  |  |  |  | 2015-04 | LWL | 1. blaues Papier | B2 | 7.89
Meinerzhagen, StdA | A III | 391 | 2013 |  | BCP (Neschen, GSK) | 2013-09 | LWL | 2 | J2 | 3.84 |  |  |  |  | 2014-01 | LWL | 2 | J2 | 7.91
Meinerzhagen, StdA | A III | 363 | 2013 |  | BCP (Neschen, GSK) | 2013-09 | LWL | 3 | J2 | 3.27 |  |  |  |  | 2014-01 | LWL | 3 | J2 | 7.94
Meinerzhagen, StdA | A III | 340 | 2012 |  | BCP (Neschen, GSK) | 2012-06 | LWL | 1 | J8 | 3.53 |  |  |  |  | 2012-12 | LWL | 1 | J8 | 7.96 |  |  |  |  | 2016-05 | LWL | 1. braunes Blatt (= 18. Blatt der Akte) | mm | 7.5
Meinerzhagen, StdA | A III | 200 | 2010 |  | BCP (Neschen, GSK) | 2010-05 | LWL | 1 | K3 | 4.47 |  |  |  |  | 2010-10 | LWL | 1 | K3 | 8.08 |  |  |  |  | 2016-07 | LWL | 26 (Iserlohner Zeitung 6.7.1960) - nur als Kopie enthalten! | mu | 8.6
Meinerzhagen, StdA | A III | 626 | 2017 | 1947 | BCP (Neschen, GSK) | 2017-05 | LWL | 11 | E3 | 3.97 |  |  |  |  | 2017-11 | LWL | 11 | E3 | 8.08
Meinerzhagen, StdA | A III | 365 | 2013 |  | BCP (Neschen, GSK) | 2013-09 | LWL | 4 | B7 | 3.5 |  |  |  |  | 2014-01 | LWL | 4 | B7 | 8.12 |  |  |  |  | 2016-05 | LWL | I | mu | 7.8
Meinerzhagen, StdA | A III | 367 | 2013 |  | BCP (Neschen, GSK) | 2013-09 | LWL | 3 | I3 | 4.09 |  |  |  |  | 2014-01 | LWL | 3 | I3 | 8.19
Meinerzhagen, StdA | A III | 354 | 2012 |  | BCP (Neschen, GSK) | 2012-06 | LWL | 1 | J4 | 3.96 |  |  |  |  | 2012-12 | LWL | 1 | J4 | 8.21
Meinerzhagen, StdA | A III | 309 | 2012 |  | BCP (Neschen, GSK) | 2012-06 | LWL | 1 | K7 | 3.47 |  |  |  |  | 2012-12 | LWL | 1 | K7 | 8.3
Meinerzhagen, StdA | A III | 103/2 | 2008 |  | BCP (Neschen, GSK) | [9 empty] | 2009-03 | LWL | 2. Aktenhälfte vorletztes Blatt | J7 | 8.47
Meinerzhagen, StdA | A III | 198 | 2010 |  | BCP (Neschen, GSK) | 2010-05 | LWL | 1 | C4 | 4.11 |  |  |  |  | 2010-10 | LWL | 1 | C4 | 8.5
Meinerzhagen, StdA | A III | 323 | 2012 |  | BCP (Neschen, GSK) | 2012-06 | LWL | 1 | E5 | 4.02 |  |  |  |  | 2012-12 | LWL | 1 | E5 | 8.51 |  |  |  |  | 2016-04 | LWL | letztes Blatt | lm | 9.27
Meinerzhagen, StdA | A III | 244 | 2011 |  | BCP (Neschen, GSK) | 2011-10 | LWL | 1 | G7 | 4.15 |  |  |  |  | 2012-02 | LWL | 1 | G7 | 8.58
Meinerzhagen, StdA | A III | 635 | 2017 | 1960 | BCP (Neschen, GSK) | 2017-05 | LWL | 3 | B7 | 4.1 |  |  |  |  | 2017-11 | LWL | 3 | B7 | 8.59
Meinerzhagen, StdA | A III | 626 | 2017 | 1947 | BCP (Neschen, GSK) | 2017-05 | LWL | 11 | H4 | 4.07 |  |  |  |  | 2017-11 | LWL | 11 | H4 | 8.88
Meinerzhagen, StdA | A III | 166 | 2009 |  | BCP (Neschen, GSK) | 2009-05 | LWL | letztes Blatt | K4 | 5.15 |  |  |  |  | 2009-10 | LWL | letztes Blatt | K4 | 9
Meinerzhagen, StdA | A III | 166 | 2009 |  | BCP (Neschen, GSK) | 2009-05 | LWL | 1 | A4 | 4.06 |  |  |  |  | 2009-10 | LWL | 1 | A4 | 9.01
Meinerzhagen, StdA | A III | 201 | 2010 |  | BCP (Neschen, GSK) | 2010-05 | LWL | 3 | A4 | 4.07 |  |  |  |  | 2010-10 | LWL | 3 | A4 | 9.06 |  |  |  |  | 2016-05 | LWL | 1 | lu | 7.9
Meinerzhagen, StdA | A III | 41/1 | 2008 |  | BCP (Neschen, GSK) | [9 empty] | 2009-03 | LWL | 6 | lm | 9.06
Meinerzhagen, StdA | A III | 199 | 2010 |  | BCP (Neschen, GSK) | 2010-05 | LWL | 10 | C1 | 4.23 |  |  |  |  | 2010-10 | LWL | 10 | C1 | 9.08
Meinerzhagen, StdA | A III | 43 | 2008 |  | BCP (Neschen, GSK) | [9 empty] | 2009-03 | LWL | letztes Blatt | J4 | 9.11
Meinerzhagen, StdA | A III | 557 | 2015 |  | BCP (Neschen, GSK) | 2015-06 | LWL | 4 | K4 | 3.37 |  |  |  |  | 2016-01 | LWL | 4 | K4 | 9.16
Meinerzhagen, StdA | A III | 103/1 | 2008 |  | BCP (Neschen, GSK) | [9 empty] | 2009-03 | LWL | 1 | D6 | 9.17
Meinerzhagen, StdA | A III | 169 | 2009 |  | BCP (Neschen, GSK) | 2009-05 | LWL | 1 | A4 | 3.82 |  |  |  |  | 2009-10 | LWL | 1 | A4 | 9.25
Meinerzhagen, StdA | A III | 644 | 2017 | 1948 | BCP (Neschen, GSK) | 2017-05 | LWL | 7 | J2 | 7.54 |  |  |  |  | 2017-11 | LWL | 7 | J2 | 9.3
Meinerzhagen, StdA | A III | 580 | 2015 |  | BCP (Neschen, GSK) | 2015-06 | LWL | 6 | K7 | 3.69 |  |  |  |  | 2016-01 | LWL | 6 | K7 | 9.32
Meinerzhagen, StdA | A III | 635 | 2017 | 1960 | BCP (Neschen, GSK) | 2017-05 | LWL | 3 | A4 | 7.35 |  |  |  |  | 2017-11 | LWL | 3 | A4 | 9.36
Meinerzhagen, StdA | A III | 557 | 2015 |  | BCP (Neschen, GSK) | 2015-06 | LWL | 4 | C6 | 3.55 |  |  |  |  | 2016-01 | LWL | 4 | C6 | 9.37
Meinerzhagen, StdA | A III | 248 | 2011 |  | BCP (Neschen, GSK) | 2011-10 | LWL | 3 | K4 | 4.14 |  |  |  |  | 2012-02 | LWL | 3 | K4 | 9.4
Meinerzhagen, StdA | A III | 644 | 2017 | 1948 | BCP (Neschen, GSK) | 2017-05 | LWL | 7 | C4 | 4.79 |  |  |  |  | 2017-11 | LWL | 7 | C4 | 9.41
Meinerzhagen, StdA | A III | 580 | 2015 |  | BCP (Neschen, GSK) | 2015-06 | LWL | 6 | A3 | 3.63 |  |  |  |  | 2016-01 | LWL | 6 | A3 | 9.45
Meinerzhagen, StdA | A III | 200 | 2010 |  | BCP (Neschen, GSK) | 2010-05 | LWL | 5 | F8 | 4.16 |  |  |  |  | 2010-10 | LWL | 5 | F8 | 9.46
Meinerzhagen, StdA | A III | 285 | 2011 |  | BCP (Neschen, GSK) | 2011-10 | LWL | 1 | B3 | 4.42 |  |  |  |  | 2012-02 | LWL | 1 | B3 | 9.47
Meinerzhagen, StdA | A III | 579 | 2015 |  | BCP (Neschen, GSK) | 2015-06 | LWL | 6 | K3 | 3.3 |  |  |  |  | 2016-01 | LWL | 6 | K3 | 9.48
Meinerzhagen, StdA | A III | 283 | 2011 |  | BCP (Neschen, GSK) | 2011-10 | LWL | 5 | F7 | 3.66 |  |  |  |  | 2012-02 | LWL | 5 | F7 | 9.5
Meinerzhagen, StdA | A III | 579 | 2015 |  | BCP (Neschen, GSK) | 2015-06 | LWL | 6 | B7 | 3.46 |  |  |  |  | 2016-01 | LWL | 6 | B7 | 9.5
Meinerzhagen, StdA | A III | 652 | 2017 | 1952 | BCP (Neschen, GSK) | 2017-05 | LWL | 15 | H7 | 4.79 |  |  |  |  | 2017-11 | LWL | 15 | H7 | 9.58
Meinerzhagen, StdA | A III | 652 | 2017 | 1952 | BCP (Neschen, GSK) | 2017-05 | LWL | 15 | B3 | 4.9 |  |  |  |  | 2017-11 | LWL | 15 | B3 | 9.63
Meinerzhagen, StdA | A III | 553 | 2015 |  | BCP (Neschen, GSK) | 2015-06 | LWL | 2 | J2 | 3.42 |  |  |  |  | 2016-01 | LWL | 2 | J2 | 9.64
Meinerzhagen, StdA | A III | 110 | 2009 |  | BCP (Neschen, GSK) | 2009-05 | LWL | 1 | G7 | 3.19 |  |  |  |  | 2009-10 | LWL | 1 | G7 | 9.69
Meinerzhagen, StdA | A III | 553 | 2015 |  | BCP (Neschen, GSK) | 2015-06 | LWL | 2 | C6 | 3.49 |  |  |  |  | 2016-01 | LWL | 2 | C6 | 9.75
Meinerzhagen, StdA | A III | 255 | 2011 |  | BCP (Neschen, GSK) | 2011-10 | LWL | 1 | I4 | 3.64 |  |  |  |  | 2012-02 | LWL | 1 | I4 | 9.83
Meinerzhagen, StdA | A III | 110 | 2009 |  | BCP (Neschen, GSK) | 2009-05 | LWL | letztes Blatt | K8 | 3.39 |  |  |  |  | 2009-10 | LWL | letztes Blatt | K8 | 9.92
Meinerzhagen, StdA | A III | 715 | 2019 | 1961 | BCP (Neschen, GSK) | 2019-07 | LWL | 4 | B4/C4 | 4.64 |  |  |  |  | 2020-03 | LWL | 4 | B4/C4 | 8.92
Meinerzhagen, StdA | A III | 715 | 2019 | 1961 | BCP (Neschen, GSK) | 2019-07 | LWL | 4 | I7 | 4.54 |  |  |  |  | 2020-03 | LWL | 4 | I7 | 8.63
Meinerzhagen, StdA | A III | 728 | 2019 | 1924 | BCP (Neschen, GSK) | 2019-07 | LWL | 14 | D2 | 4.42 |  |  |  |  | 2020-03 | LWL | 14 | D2 | 9.8
Meinerzhagen, StdA | A III | 728 | 2019 | 1924 | BCP (Neschen, GSK) | 2019-07 | LWL | 14 | J4 | 4.36 |  |  |  |  | 2020-03 | LWL | 14 | J4 | 9.72
Meinerzhagen, StdA | A III | 747 | 2019 | 1958 | BCP (Neschen, GSK) | 2019-07 | LWL | 10 | E7 | 4.4 |  |  |  |  | 2020-03 | LWL | 10 | E7 | 8.37
Meinerzhagen, StdA | A III | 747 | 2019 | 1958 | BCP (Neschen, GSK) | 2019-07 | LWL | 10 | H2 | 4.3 |  |  |  |  | 2020-03 | LWL | 10 | H2 | 9.03
Meinerzhagen, StdA | A III | 753 | 2020 | 1957 | memocon | 2020-07 | LWL | 6 | A7 | 4.32 |  |  |  |  | 2021-03 | LWL | 6 | A7 | 9.78
Meinerzhagen, StdA | A III | 753 | 2020 | 1957 | memocon | 2020-07 | LWL | 6 | I7/J7 | 4.34 |  |  |  |  | 2021-03 | LWL | 6 | I7/J7 | 9.67
Meinerzhagen, StdA | A III | 775 | 2020 | 1941 | memocon | 2020-07 | LWL | 3 | B3 | 4.66 |  |  |  |  | 2021-03 | LWL | 3 | B3 | 9.81
Meinerzhagen, StdA | A III | 775 | 2020 | 1941 | memocon | 2020-07 | LWL | 3 | K7 | 4.69 |  |  |  |  | 2021-03 | LWL | 3 | K7 | 9.49
Meinerzhagen, StdA | A III | 787 | 2020 | 1928 | memocon | 2020-07 | LWL | 11 | C4 | 4.84 |  |  |  |  | 2021-03 | LWL | 11 | C4 | 7.84
Meinerzhagen, StdA | A III | 787 | 2020 | 1928 | memocon | 2020-07 | LWL | 11 | L5 | 4.84 |  |  |  |  | 2021-03 | LWL | 11 | L5 | 7.79
Meinerzhagen, StdA | A III (B 1.3) | 794 | 2021 | 1926 | memocon | 2021-05 | LWL | 9 | B2 | 4.46 |  |  |  |  | 2022-05 | LWL | 9 | B2 | 9.52
Meinerzhagen, StdA | A III (B 1.3) | 794 | 2021 | 1926 | memocon | 2021-05 | LWL | 9 | I7 | 4.67 |  |  |  |  | 2022-05 | LWL | 9 | I7 | 9.98
Meinerzhagen, StdA | A III (B 1.3) | 806 | 2021 | 1928 | memocon | 2021-05 | LWL | 2 | E6 | 4.33 |  |  |  |  | 2022-05 | LWL | 2 | E6 | 9.46
Meinerzhagen, StdA | A III (B 1.3) | 806 | 2021 | 1928 | memocon | 2021-05 | LWL | 2 | K3 | 4.54 |  |  |  |  | 2022-05 | LWL | 2 | K3 | 9.69
Meinerzhagen, StdA | A III (B 1.3) | 822 | 2021 | 1959 | memocon | 2021-05 | LWL | 5 | A5 | 4.98 |  |  |  |  | 2022-05 | LWL | 5 | A5 | 9.94
Meinerzhagen, StdA | A III (B 1.3) | 822 | 2021 | 1959 | memocon | 2021-05 | LWL | 5 | K5 | 4.76 |  |  |  |  | 2022-05 | LWL | 5 | K5 | 10.15
Minden-Lübbecke, KrA | Kreisausschuss Minden | 3398 | 2007 |  | BCP (Neschen, GSK) | 2006-12 | LWL | vorletztes Blatt | rm | 4.5 |  |  |  |  | 2007-04 | LWL | vorletztes Blatt | rm | 4.34
Minden-Lübbecke, KrA | Kreisausschuss Minden | 3275 | 2007 |  | BCP (Neschen, GSK) | 2006-12 | LWL | Mappe | mo | 4.4 |  |  |  |  | 2007-04 | LWL | Mappe | mo | 4.96
Minden-Lübbecke, KrA | D 100 Lübbecke | 3112 | 2016 |  | BCP (Neschen, GSK) | 2016-01 | LWL | vorletztes Blatt | G4 | 3.77 |  |  |  |  | 2016-07 | LWL | vorletztes Blatt | G4 | 6.95
Minden-Lübbecke, KrA | D 100 Lübbecke | 3332 | 2016 |  | BCP (Neschen, GSK) | 2016-01 | LWL | 5 | F1 | 4.96 |  |  |  |  | 2016-07 | LWL | 5 | F1 | 7.24
Minden-Lübbecke, KrA | Kreisausschuss Minden | 1980 | 2008 |  | BCP (Neschen, GSK) | 2007-09 | LWL | 1 | mr | 4.59 |  |  |  |  | 2008-04 | LWL | 1 | mr | 7.3
Minden-Lübbecke, KrA | D 100 Lübbecke | 3150 | 2016 |  | BCP (Neschen, GSK) | 2016-01 | LWL | 7 | A4 | 3.59 |  |  |  |  | 2016-07 | LWL | 7 | A4 | 7.33
Minden-Lübbecke, KrA | Kreis Minden 10 | 364 | 2017 | 1949 | BCP (Neschen, GSK) | 2017-02 | LWL | 8. letztes Blatt | F7 | 4.09 |  |  |  |  | 2017-06 | LWL | 8. letztes Blatt | F7 | 7.34
Minden-Lübbecke, KrA | D 100 Lübbecke | 123 | 2016 |  | BCP (Neschen, GSK) | 2016-01 | LWL | 1 | A1 | 4.07 |  |  |  |  | 2016-07 | LWL | 1 | A1 | 7.56
Minden-Lübbecke, KrA | D 100 Lübbecke | 468 | 2014 |  | BCP (Neschen, GSK) | 2014-03 | LWL | 6 | K7 | 4.3 |  |  |  |  | 2014-07 | LWL | 6 | K7 | 7.63
Minden-Lübbecke, KrA | D 100 Lübbecke | 441 | 2014 |  | BCP (Neschen, GSK) | 2014-03 | LWL | 4 | B4 | 3.37 |  |  |  |  | 2014-07 | LWL | 4 | B4 | 7.66
Minden-Lübbecke, KrA | D 100 Lübbecke | 441 | 2014 |  | BCP (Neschen, GSK) | 2014-03 | LWL | 4 | K5 | 3.35 |  |  |  |  | 2014-07 | LWL | 4 | K5 | 7.68
Minden-Lübbecke, KrA | D 100 Lübbecke | 609 | 2014 |  | BCP (Neschen, GSK) | 2014-03 | LWL | 5 | B2 | 3.54 |  |  |  |  | 2014-07 | LWL | 5 | B2 | 7.69
Minden-Lübbecke, KrA | D 100 Lübbecke | 609 | 2014 |  | BCP (Neschen, GSK) | 2014-03 | LWL | 5 | L3 | 3.58 |  |  |  |  | 2014-07 | LWL | 5 | L3 | 7.74
Minden-Lübbecke, KrA | Kreisausschuss Minden | 1980 | 2008 |  | BCP (Neschen, GSK) | 2007-09 | LWL | vorletztes Blatt | mo | 4.19 |  |  |  |  | 2008-04 | LWL | vorletztes Blatt | mo | 7.76
Minden-Lübbecke, KrA | D 100 Lübbecke | 443 | 2014 |  | BCP (Neschen, GSK) | 2014-03 | LWL | 3 | B7 | 4.11 |  |  |  |  | 2014-07 | LWL | 3 | B7 | 7.8
Minden-Lübbecke, KrA | Kreisausschuss Lübbecke | 1037 | 2009 |  | BCP (Neschen, GSK) | [9 empty] | 2009-05 | LWL | letztes Blatt | mu | 7.82
Minden-Lübbecke, KrA | D 100 Lübbecke | 468 | 2014 |  | BCP (Neschen, GSK) | 2014-03 | LWL | 6 | C4 | 4.28 |  |  |  |  | 2014-07 | LWL | 6 | C4 | 7.84
Minden-Lübbecke, KrA | D 100 Lübbecke | 611 | 2014 |  | BCP (Neschen, GSK) | 2014-03 | LWL | 6 | E4 | 3.78 |  |  |  |  | 2014-07 | LWL | 6 | E4 | 7.86
Minden-Lübbecke, KrA | LRA Lübbecke | 34 | 2018 | 1941 | BCP (Neschen, GSK) | 2018-01 | LWL | 7 ("Abschlussliste B") | B5 | 2.38 |  |  |  |  | 2018-08 | LWL | 7 ("Abschlussliste B") | B5 | 7.9
Minden-Lübbecke, KrA | D 100 Lübbecke | 443 | 2014 |  | BCP (Neschen, GSK) | 2014-03 | LWL | 3 | J2 | 4.1 |  |  |  |  | 2014-07 | LWL | 3 | J2 | 7.94
Minden-Lübbecke, KrA | D 100 Lübbecke | 611 | 2014 |  | BCP (Neschen, GSK) | 2014-03 | LWL | 6 | A2 | 3.81 |  |  |  |  | 2014-07 | LWL | 6 | A2 | 7.94
Minden-Lübbecke, KrA | LRA Lübbecke | 34 | 2018 | 1941 | BCP (Neschen, GSK) | 2018-01 | LWL | 7 ("Abschlussliste B") | J2 | 2.21 |  |  |  |  | 2018-08 | LWL | 7 ("Abschlussliste B") | J2 | 7.99
Minden-Lübbecke, KrA | Kreisausschuss Lübbecke | 1037 | 2009 |  | BCP (Neschen, GSK) | [9 empty] | 2009-05 | LWL | 1 | lm | 8.04
Minden-Lübbecke, KrA | Kreisausschuss Lübbecke | 1036 | 2009 |  | BCP (Neschen, GSK) | [9 empty] | 2009-05 | LWL | letztes Blatt | lu | 8.15
Minden-Lübbecke, KrA | D 100 Lübbecke | 89 | 2013 |  | BCP (Neschen, GSK) | [9 empty] | 2013-06 | LWL | 1 | J2 | 8.17
Minden-Lübbecke, KrA | LRA Lübbecke | 114 | 2018 | 1940 | BCP (Neschen, GSK) | 2018-01 | LWL | 15 ("Entschliessung") | J7 | 2.47 |  |  |  |  | 2018-08 | LWL | 15 ("Entschliessung") | J7 | 8.23
Minden-Lübbecke, KrA | Kreisausschuss Minden | 1981 T1 | 2008 |  | BCP (Neschen, GSK) | 2007-09 | LWL | 1 | lu | 4.85 |  |  |  |  | 2008-04 | LWL | 1 | lu | 8.23
Minden-Lübbecke, KrA | D 100 Lübbecke | 39 | 2013 |  | BCP (Neschen, GSK) | [9 empty] | 2013-06 | LWL | 6 | B2 | 8.25
Minden-Lübbecke, KrA | Kreisausschuss Lübbecke | 1031 | 2009 |  | BCP (Neschen, GSK) | [9 empty] | 2009-05 | LWL | 1 | ru | 8.3
Minden-Lübbecke, KrA | Kreisausschuss Minden | 1979 | 2008 |  | BCP (Neschen, GSK) | 2007-09 | LWL | 1 | lu | 3.79 |  |  |  |  | 2008-04 | LWL | 1 | lu | 8.3
Minden-Lübbecke, KrA | D 100 Lübbecke | 94 | 2013 |  | BCP (Neschen, GSK) | [9 empty] | 2013-06 | LWL | 1 | J2 | 8.33
Minden-Lübbecke, KrA | Kreis Minden 10 | 312 - 314 | 2017 | 1947 | BCP (Neschen, GSK) | 2017-02 | LWL | Trennblatt 313 S. 15 | B7 | 3.85 |  |  |  |  | 2017-06 | LWL | Trennblatt 313 S. 15 | B7 | 8.36
Minden-Lübbecke, KrA | LRA Lübbecke | 114 | 2018 | 1940 | BCP (Neschen, GSK) | 2018-01 | LWL | 15 ("Entschliessung") | B2 | 2.55 |  |  |  |  | 2018-08 | LWL | 15 ("Entschliessung") | B2 | 8.37
Minden-Lübbecke, KrA | D 100 Lübbecke | 173 | 2013 |  | BCP (Neschen, GSK) | [9 empty] | 2013-06 | LWL | 2 | J2 | 8.5
Minden-Lübbecke, KrA | Kreis Minden 10 | 267 | 2017 | 1965 | BCP (Neschen, GSK) | 2017-02 | LWL | 8 Druck-vorlage S. 7 | A3 | 3.86 |  |  |  |  | 2017-06 | LWL | 8 Druck-vorlage S. 7 | A3 | 8.52
Minden-Lübbecke, KrA | Kreisausschuss Lübbecke | 1042 | 2009 |  | BCP (Neschen, GSK) | [9 empty] | 2009-05 | LWL | 1 | ro | 8.57
Minden-Lübbecke, KrA | Kreis Minden 10 | 267 | 2017 | 1965 | BCP (Neschen, GSK) | 2017-02 | LWL | 8 Druck-vorlage S. 7 | K1/K2 | 3.74 |  |  |  |  | 2017-06 | LWL | 8 Druck-vorlage S. 7 | K1/K2 | 8.6
Minden-Lübbecke, KrA | Kreisausschuss Minden | 1981 T1 | 2008 |  | BCP (Neschen, GSK) | 2007-09 | LWL | letztes Blatt | lm | 4.29 |  |  |  |  | 2008-04 | LWL | letztes Blatt | lm | 8.61
Minden-Lübbecke, KrA | Kreis Minden 10 | 285 I | 2017 | 1965 | BCP (Neschen, GSK) | 2017-02 | LWL | 4 | K6 | 4.61 |  |  |  |  | 2017-06 | LWL | 4 | K6 | 8.61
Minden-Lübbecke, KrA | Kreisausschuss Minden | 1978 | 2008 |  | BCP (Neschen, GSK) | 2007-09 | LWL | 1 | mm | 4.63 |  |  |  |  | 2008-04 | LWL | 1 | mm | 8.66
Minden-Lübbecke, KrA | Kreis Minden 10 | 285 I | 2017 | 1965 | BCP (Neschen, GSK) | 2017-02 | LWL | 4 | I2 | 4.65 |  |  |  |  | 2017-06 | LWL | 4 | I2 | 8.69
Minden-Lübbecke, KrA | Kreisausschuss Minden | 1979 | 2008 |  | BCP (Neschen, GSK) | 2007-09 | LWL | letztes Blatt | ru | 4.77 |  |  |  |  | 2008-04 | LWL | letztes Blatt | ru | 8.71
Minden-Lübbecke, KrA | Kreisausschuss Minden | 1981 T 2 | 2008 |  | BCP (Neschen, GSK) | 2007-09 | LWL | 1 | ru | 3.62 |  |  |  |  | 2008-04 | LWL | 1 | ru | 8.75
Minden-Lübbecke, KrA | K Mi 40 | 180 I | 2018 | 1966 | BCP (Neschen, GSK) | 2018-01 | LWL | 9 | G2 | 4.22 |  |  |  |  | 2018-08 | LWL | 9 | G2 | 8.8
Minden-Lübbecke, KrA | Kreis Minden 10 | 312 - 314 | 2017 | 1947 | BCP (Neschen, GSK) | 2017-02 | LWL | Trennblatt 313 S. 15 | K1/K2 | 3.85 |  |  |  |  | 2017-06 | LWL | Trennblatt 313 S. 15 | K1/K2 | 8.8
Minden-Lübbecke, KrA | K Mi 40 | 180 I | 2018 | 1966 | BCP (Neschen, GSK) | 2018-01 | LWL | 9 | B7 | 4.14 |  |  |  |  | 2018-08 | LWL | 9 | B7 | 8.84
Minden-Lübbecke, KrA | D 100 Lübbecke | 42 | 2013 |  | BCP (Neschen, GSK) | [9 empty] | 2013-06 | LWL | 3 | D4 | 8.92
Minden-Lübbecke, KrA | Kreisausschuss Minden | 1978 | 2008 |  | BCP (Neschen, GSK) | 2007-09 | LWL | letztes Blatt | mu | 4.64 |  |  |  |  | 2008-04 | LWL | letztes Blatt | mu | 9.13
Minden-Lübbecke, KrA | Kreisausschuss Minden | 1981 T 2 | 2008 |  | BCP (Neschen, GSK) | 2007-09 | LWL | letztes Blatt | mu | 3.9 |  |  |  |  | 2008-04 | LWL | letztes Blatt | mu | 9.16
Minden-Lübbecke, KrA | D 100 Lübbecke | 109 | 2012 |  | BCP (Neschen, GSK) | 2012-02 | LWL | 2 | B2 | 4.07 |  |  |  |  | 2011-04 | LWL | 2 | B2 | 9.2
Minden-Lübbecke, KrA | Kreis Minden 10 | 364 | 2017 | 1949 | BCP (Neschen, GSK) | 2017-02 | LWL | 8. letztes Blatt | B4 | 4.15 |  |  |  |  | 2017-06 | LWL | 8. letztes Blatt | B4 | 9.25
Minden-Lübbecke, KrA | Kreis Minden 10 | 265 | 2017 | 1963 | BCP (Neschen, GSK) | 2017-02 | LWL | Wirtschaftsplan 18 | K4 | 4.56 |  |  |  |  | 2017-06 | LWL | Wirtschaftsplan 18 | K4 | 9.29
Minden-Lübbecke, KrA | Kreisausschuss Minden | 3616 | 2007 |  | BCP (Neschen, GSK) | 2006-12 | LWL | 1 | mo | 4.8 |  |  |  |  | 2007-04 | LWL | 1 | mo | 9.36
Minden-Lübbecke, KrA | D 100 Lübbecke | 134 | 2012 |  | BCP (Neschen, GSK) | 2012-02 | LWL | 13 | B7 | 5.94 |  |  |  |  | 2011-04 | LWL | 13 | B7 | 9.38
Minden-Lübbecke, KrA | D 100 Lübbecke | 592 a | 2016 |  | BCP (Neschen, GSK) | 2016-01 | LWL | 5 | K5 | 3.83 |  |  |  |  | 2016-07 | LWL | 5 | K5 | 9.52 |  |  |  |  | 2016-05 | LWL | vorletztes Blatt | mu | 8.2
Minden-Lübbecke, KrA | Kreisausschuss Minden | 3282 | 2007 |  | BCP (Neschen, GSK) | 2006-12 | LWL | 3 | mo | 3.6 |  |  |  |  | 2007-04 | LWL | 3 | mo | 9.65
Minden-Lübbecke, KrA | Kreisausschuss Minden | 3276 | 2007 |  | BCP (Neschen, GSK) | 2006-12 | LWL | 3 | rm | 6.4 |  |  |  |  | 2007-04 | LWL | 3 | rm | 9.66
Minden-Lübbecke, KrA | Kreisausschuss Minden | 3616 | 2007 |  | BCP (Neschen, GSK) | 2006-12 | LWL | vorletztes Blatt | mo | 4.2 |  |  |  |  | 2007-04 | LWL | vorletztes Blatt | mo | 9.68
Minden-Lübbecke, KrA | Kreisausschuss Minden | 3276 | 2007 |  | BCP (Neschen, GSK) | 2006-12 | LWL | 10 | lm | 5.3 |  |  |  |  | 2007-04 | LWL | 10 | lm | 9.75
Minden-Lübbecke, KrA | Kreisausschuss Minden | 3287 | 2007 |  | BCP (Neschen, GSK) | 2006-12 | LWL | 5 | lm | 4.2 |  |  |  |  | 2007-04 | LWL | 5 | lm | 9.79
Minden-Lübbecke, KrA | Kreis Minden 10 | 265 | 2017 | 1963 | BCP (Neschen, GSK) | 2017-02 | LWL | Wirtschaftsplan 18 | A7 | 4.75 |  |  |  |  | 2017-06 | LWL | Wirtschaftsplan 18 | A7 | 9.79
Minden-Lübbecke, KrA | Kreisausschuss Minden | 3051 | 2007 |  | BCP (Neschen, GSK) | 2006-12 | LWL | 1 | ru | 5.4 |  |  |  |  | 2007-04 | LWL | 1 | ru | 9.81
Minden-Lübbecke, KrA | Kreisausschuss Minden | 3277 | 2007 |  | BCP (Neschen, GSK) | 2006-12 | LWL | 3 | rm | 3.5 |  |  |  |  | 2007-04 | LWL | 3 | rm | 9.86
Minden-Lübbecke, KrA | Kreisausschuss Minden | 3393 | 2007 |  | BCP (Neschen, GSK) | 2006-12 | LWL | 4 | mo | 4.2 |  |  |  |  | 2007-04 | LWL | 4 | mo | 9.88
Minden-Lübbecke, KrA | Kreisausschuss Minden | 3147 | 2007 |  | BCP (Neschen, GSK) | 2006-12 | LWL | 76 | lm | 3.2 |  |  |  |  | 2007-04 | LWL | 76 | lm | 9.93
Minden-Lübbecke, KrA | Kreisausschuss Minden | 3287 | 2007 |  | BCP (Neschen, GSK) | 2006-12 | LWL | 11 | ro | 4.1 |  |  |  |  | 2007-04 | LWL | 11 | ro | 9.96
Minden-Lübbecke, KrA | Kreisausschuss Minden | 3047 | 2007 |  | BCP (Neschen, GSK) | 2006-12 | LWL | 2 | lu | 3.6 |  |  |  |  | 2007-04 | LWL | 2 | lu | 9.99
Minden-Lübbecke, KrA | Kreisausschuss Minden | 3147 | 2007 |  | BCP (Neschen, GSK) | 2006-12 | LWL | 35 | mm | 3.1 |  |  |  |  | 2007-04 | LWL | 35 | mm | 10.03
Minden-Lübbecke, KrA | Kreisausschuss Minden | 3289 | 2007 |  | BCP (Neschen, GSK) | 2006-12 | LWL | 2 | mm | 4.6 |  |  |  |  | 2007-04 | LWL | 2 | mm | 10.03
Minden-Lübbecke, KrA | Kreisausschuss Minden | 3147 | 2007 |  | BCP (Neschen, GSK) | 2006-12 | LWL | 3 | ro | 3.3 |  |  |  |  | 2007-04 | LWL | 3 | ro | 10.04 |  |  |  |  | 2016-05 | LWL | 1. Blatt (Entwurf) | ro | 8
Minden-Lübbecke, KrA | Kreisausschuss Minden | 3049 | 2007 |  | BCP (Neschen, GSK) | 2006-12 | LWL | 5 | mo | 4.4 |  |  |  |  | 2007-04 | LWL | 5 | mo | 10.11 |  |  |  |  | 2016-05 | LWL | Umschlag 1912, 1 | lu | 7.6
Minden-Lübbecke, KrA | Kreisausschuss Minden | 3289 | 2007 |  | BCP (Neschen, GSK) | 2006-12 | LWL | letztes Blatt | ro | 4.4 |  |  |  |  | 2007-04 | LWL | letztes Blatt | ro | 10.15
Minden-Lübbecke, KrA | D 100 Lübbecke | 133 | 2012 |  | BCP (Neschen, GSK) | 2012-02 | LWL | 6 | G2 | 4.73 |  |  |  |  | 2011-04 | LWL | 6 | G2 | n.g.
Minden-Lübbecke, KrA | D 100 Lübbecke | 143 | 2012 |  | BCP (Neschen, GSK) | 2012-02 | LWL | 1 | J7 | 5.17 |  |  |  |  | 2011-04 | LWL | 1 | J7 | n.g.
Minden-Lübbecke, KrA | D 100 Lübbecke | 144 | 2012 |  | BCP (Neschen, GSK) | 2012-02 | LWL | letztes Blatt | E7 | 4.6 |  |  |  |  | 2011-04 | LWL | letztes Blatt | E7 | n.g.
Minden-Lübbecke, KrA | Kreisausschuss Minden | 3399 | 2007 |  | BCP (Neschen, GSK) | 2006-12 | LWL | 2 | lm | 5.5 |  |  |  |  | 2007-04 | LWL | 2 | lm | n.g.
Minden-Lübbecke, KrA | Kreisausschuss Minden | 3616 | 2007 |  | BCP (Neschen, GSK) | 2006-12 | LWL | blaue Mappe | lo | 4.9 |  |  |  |  | 2007-04 | LWL | blaue Mappe | lo | n.g. |  |  |  |  | 2016-05 | LWL | 1. Blatt | ro | 8.1
Minden-Lübbecke, KrA | Kreisausschuss Minden | 3393-3399 | 2007 |  | BCP (Neschen, GSK) | 2006-12 | LWL | Mappe | mo | 4.4 |  |  |  |  | 2007-04 | LWL | Mappe | mo | n.g.
Minden-Lübbecke, KrA | Kreisausschuss Lübbecke | 3066 | 2010 |  | BCP (Neschen, GSK) | 2010-02 | LWL | 1 | A8 | 5.17 | [13 empty] | 2016-06 | LWL | M208.01 | lu | 8.6
Minden-Lübbecke, KrA | Kreisausschuss Lübbecke | 3043-3044 | 2010 |  | BCP (Neschen, GSK) | 2010-02 | LWL | 6 | G4 | 4.73
Minden-Lübbecke, KrA | Kreisausschuss Lübbecke | 3047-3050 | 2010 |  | BCP (Neschen, GSK) | 2010-02 | LWL | letztes Blatt | G4 | 4.6
Minden, StdA | GV (StA) | 6 | 2019 | 1927 | BCP (Neschen, GSK) | 2019-01 | LWL | 7 | C6 | 3.66 |  |  |  |  | 2019-09 | LWL | 7 | C6 | 7.94
Minden, StdA | GV (StA) | 6 | 2019 | 1927 | BCP (Neschen, GSK) | 2019-01 | LWL | 7 | K2 | 3.47 |  |  |  |  | 2019-09 | LWL | 7 | K2 | 8.03
Minden, StdA | GV (StA) | 18 | 2019 | 1920 | BCP (Neschen, GSK) | 2019-01 | LWL | 9 | A5 | 4.1 |  |  |  |  | 2019-09 | LWL | 9 | A5 | 8.23
Minden, StdA | GV (StA) | 18 | 2019 | 1920 | BCP (Neschen, GSK) | 2019-01 | LWL | 9 | F2 | 3.88 |  |  |  |  | 2019-09 | LWL | 9 | F2 | 8.31
Minden, StdA | GV (StA) | 90 | 2019 | 1938 | BCP (Neschen, GSK) | 2019-01 | LWL | 5 | B1 | 4.37 |  |  |  |  | 2019-09 | LWL | 5 | B1 | 8.94
Minden, StdA | GV (StA) | 90 | 2019 | 1938 | BCP (Neschen, GSK) | 2019-01 | LWL | 5 | K4 | 4.4 |  |  |  |  | 2019-09 | LWL | 5 | K4 | 8.64
Minden, StdA | GV (StA) | 173 | 2019 | 1923 | BCP (Neschen, GSK) | 2019-01 | LWL | 19 (blau) | B4 | 4.2 |  |  |  |  | 2019-09 | LWL | 19 (blau) | B4 | 8.15
Minden, StdA | GV (StA) | 173 | 2019 | 1923 | BCP (Neschen, GSK) | 2019-01 | LWL | 19 (blau) | I1 | 4.2 |  |  |  |  | 2019-09 | LWL | 19 (blau) | I1 | 8.16
Minden, StdA | GV (StA) | 277 | 2019 | 1929 | BCP (Neschen, GSK) | 2019-01 | LWL | 5 (rot: 3) | B5 | 4.6 |  |  |  |  | 2019-09 | LWL | 5 (rot: 3) | B5 | 8.62
Minden, StdA | GV (StA) | 277 | 2019 | 1929 | BCP (Neschen, GSK) | 2019-01 | LWL | 5 (rot: 3) | G3 | 4.67 |  |  |  |  | 2019-09 | LWL | 5 (rot: 3) | G3 | 8.47
Minden, StdA | KLÜLR (KA Minden) | 207 | 2019 | 1945 | BCP (Neschen, GSK) | 2019-01 | LWL | 8 | B7 | 3.79 |  |  |  |  | 2019-09 | LWL | 8 | B7 | 7.86
Minden, StdA | KLÜLR (KA Minden) | 207 | 2019 | 1945 | BCP (Neschen, GSK) | 2019-01 | LWL | 8 | J5 | 3.89 |  |  |  |  | 2019-09 | LWL | 8 | J5 | 7.99
Minden, StdA | H 30 | 316 | 2009 |  | BCP (Neschen, GSK) | [9 empty] | 2009-05 | LWL | 104 | A5 | 5.35
Minden, StdA | GIC | 41 | 2011 |  | BCP (Neschen, GSK) | 2011-01 | LWL | 1 | F8 | 4.04 |  |  |  |  | 2011-04 | LWL | 1 | F8 | 5.5
Minden, StdA | H 40 | 7 | 2009 |  | BCP (Neschen, GSK) | [9 empty] | 2009-05 | LWL | 1 | A8 | 6.81
Minden, StdA | H 30 | 316 | 2009 |  | BCP (Neschen, GSK) | [9 empty] | 2009-05 | LWL | 1 | K5 | 7.5
Minden, StdA | H 40 | 4 | 2009 |  | BCP (Neschen, GSK) | [9 empty] | 2009-05 | LWL | letztes Blatt | K1 | 7.8
Minden, StdA | H 30 | 315 | 2009 |  | BCP (Neschen, GSK) | [9 empty] | 2009-05 | LWL | letztes Blatt | G8 | 7.81
Minden, StdA | H 30 | 317 | 2009 |  | BCP (Neschen, GSK) | [9 empty] | 2009-05 | LWL | letztes Blatt | F1 | 7.87
Minden, StdA | G II | 829 | 2014 |  | BCP (Neschen, GSK) | 2014-02 | LWL | 1 | J7 | 3.89 |  |  |  |  | 2014-06 | LWL | 1 | J7 | 7.89
Minden, StdA | GIB | 13 | 2011 |  | BCP (Neschen, GSK) | 2011-01 | LWL | 6 | D7 | 3.79 |  |  |  |  | 2011-04 | LWL | 6 | D7 | 7.9
Minden, StdA | G II | 829 | 2014 |  | BCP (Neschen, GSK) | 2014-02 | LWL | 1 | C2 | 3.97 |  |  |  |  | 2014-06 | LWL | 1 | C2 | 7.91
Minden, StdA | G II | 846 | 2014 |  | BCP (Neschen, GSK) | 2014-02 | LWL | 1 | B4 | 3.9 |  |  |  |  | 2014-06 | LWL | 1 | B4 | 7.95
Minden, StdA | G II | 975 | 2014 |  | BCP (Neschen, GSK) | 2014-03 | LWL | 34 | B2 | 3.79 |  |  |  |  | 2015-03 | LWL | 34 | B2 | 7.96
Minden, StdA | G II | 846 | 2014 |  | BCP (Neschen, GSK) | 2014-02 | LWL | 1 | I4 | 3.84 |  |  |  |  | 2014-06 | LWL | 1 | I4 | 7.98
Minden, StdA | G II | 975 | 2014 |  | BCP (Neschen, GSK) | 2014-03 | LWL | 34 | K7 | 3.72 |  |  |  |  | 2015-03 | LWL | 34 | K7 | 8
Minden, StdA | H 30 | 85 | 2007 |  | BCP (Neschen, GSK) | 2007-05 | LWL | 240 | F4/5 | 4.5 |  |  |  |  | 2007-09 | LWL | 240 | F4/5 | 8
Minden, StdA | H 40 | 561/1 | 2014 |  | BCP (Neschen, GSK) | 2014-02 | LWL | 5 | A2 | 3.65 |  |  |  |  | 2014-06 | LWL | 5 | A2 | 8
Minden, StdA | G II | 973 | 2014 |  | BCP (Neschen, GSK) | 2014-03 | LWL | 67 | J7 | 3.82 |  |  |  |  | 2015-03 | LWL | 67 | J7 | 8.01
Minden, StdA | G II | 973 | 2014 |  | BCP (Neschen, GSK) | 2014-03 | LWL | 67 | C3 | 3.91 |  |  |  |  | 2015-03 | LWL | 67 | C3 | 8.03
Minden, StdA | H 40 | 561/1 | 2014 |  | BCP (Neschen, GSK) | 2014-02 | LWL | 5 | E1 | 3 |  |  |  |  | 2014-06 | LWL | 5 | E1 | 8.03
Minden, StdA | G II | 865 | 2014 |  | BCP (Neschen, GSK) | 2014-02 | LWL | 3 | B2 | 4.86 |  |  |  |  | 2014-06 | LWL | 3 | B2 | 8.09
Minden, StdA | H 30 | 9 H | 2007 |  | BCP (Neschen, GSK) | 2007-05 | LWL | 265 (1887) | K7 | 3.8 |  |  |  |  | 2007-09 | LWL | 265 (1887) | K7 | 8.1
Minden, StdA | G II | 865 | 2014 |  | BCP (Neschen, GSK) | 2014-02 | LWL | 3 | I4 | 4.83 |  |  |  |  | 2014-06 | LWL | 3 | I4 | 8.15
Minden, StdA | H 40 | 517 | 2014 |  | BCP (Neschen, GSK) | 2014-02 | LWL | 4 | K1 | 4.5 |  |  |  |  | 2014-06 | LWL | 4 | K1 | 8.21
Minden, StdA | G II | 969 | 2014 |  | BCP (Neschen, GSK) | 2014-03 | LWL | 5 | K5 | 4.27 |  |  |  |  | 2015-03 | LWL | 5 | K5 | 8.23
Minden, StdA | H 40 | 517 | 2014 |  | BCP (Neschen, GSK) | 2014-02 | LWL | 4 | C2 | 4.55 |  |  |  |  | 2014-06 | LWL | 4 | C2 | 8.25
Minden, StdA | GIB | 33 | 2011 |  | BCP (Neschen, GSK) | 2011-01 | LWL | 9 | E7 | 3.71 |  |  |  |  | 2011-04 | LWL | 9 | E7 | 8.28
Minden, StdA | G II | 969 | 2014 |  | BCP (Neschen, GSK) | 2014-03 | LWL | 5 | A6 | 4.2 |  |  |  |  | 2015-03 | LWL | 5 | A6 | 8.3
Minden, StdA | G II | 99 | 2012 |  | BCP (Neschen, GSK) | 2012-02 | LWL | letztes Blatt | A1 | 4.17 |  |  |  |  | 2012-03 | LWL | letztes Blatt | A1 | 8.32
Minden, StdA | G II | 862 | 2014 |  | BCP (Neschen, GSK) | 2014-02 | LWL | 9 | J2 | 4.07 |  |  |  |  | 2014-06 | LWL | 9 | J2 | 8.32
Minden, StdA | GIB | 15 | 2011 |  | BCP (Neschen, GSK) | 2011-01 | LWL | 2 | G3 | 3.82 |  |  |  |  | 2011-04 | LWL | 2 | G3 | 8.35
Minden, StdA | G II | 862 | 2014 |  | BCP (Neschen, GSK) | 2014-02 | LWL | 9 | C5 | 4.18 |  |  |  |  | 2014-06 | LWL | 9 | C5 | 8.36
Minden, StdA | H 30 | 9 K | 2007 |  | BCP (Neschen, GSK) | 2007-05 | LWL | 887 (1904) | I8 | 4.2 |  |  |  |  | 2007-09 | LWL | 887 (1904) | I8 | 8.4
Minden, StdA | H 40 | 15 | 2009 |  | BCP (Neschen, GSK) | [9 empty] | 2009-05 | LWL | 1 | K5 | 8.41
Minden, StdA | GIB | 36 | 2011 |  | BCP (Neschen, GSK) | 2011-01 | LWL | 5 | C4 | 3.4 |  |  |  |  | 2011-04 | LWL | 5 | C4 | 8.42
Minden, StdA | H 40 | 422 | 2013 |  | BCP (Neschen, GSK) | [9 empty] | 2013-06 | LWL | 1 | C5 | 8.42
Minden, StdA | H 40 | 425 | 2013 |  | BCP (Neschen, GSK) | [9 empty] | 2013-06 | LWL | 7 | C2 | 8.47
Minden, StdA | H 40 | 385 | 2013 |  | BCP (Neschen, GSK) | [9 empty] | 2013-06 | LWL | 1 | H3 | 8.53
Minden, StdA | G II | 970 | 2014 |  | BCP (Neschen, GSK) | 2014-03 | LWL | 22 | K2 | 4.22 |  |  |  |  | 2015-03 | LWL | 22 | K2 | 8.55
Minden, StdA | G II | 970 | 2014 |  | BCP (Neschen, GSK) | 2014-03 | LWL | 22 | C7 | 4.23 |  |  |  |  | 2015-03 | LWL | 22 | C7 | 8.56
Minden, StdA | H 40 | 1 | 2009 |  | BCP (Neschen, GSK) | [9 empty] | 2009-05 | LWL | 1 | E5 | 8.58
Minden, StdA | GIC | 40 | 2011 |  | BCP (Neschen, GSK) | 2011-01 | LWL | 6 | G4 | 3.67 |  |  |  |  | 2011-04 | LWL | 6 | G4 | 8.59
Minden, StdA | G II | 971 | 2014 |  | BCP (Neschen, GSK) | 2014-03 | LWL | 25 | J2 | 4.1 |  |  |  |  | 2015-03 | LWL | 25 | J2 | 8.61
Minden, StdA | H 40 | 429 | 2013 |  | BCP (Neschen, GSK) | [9 empty] | 2013-06 | LWL | 1 | G5 | 8.69
Minden, StdA | G II | 971 | 2014 |  | BCP (Neschen, GSK) | 2014-03 | LWL | 25 | B1 | 4.15 |  |  |  |  | 2015-03 | LWL | 25 | B1 | 8.7
Minden, StdA | GIC | 77/1 | 2011 |  | BCP (Neschen, GSK) | 2011-01 | LWL | 2 | B4 | 4.19 |  |  |  |  | 2011-04 | LWL | 2 | B4 | 8.74 |  |  |  |  | 2016-06 | LWL | 2 | C3/C4 | 8.2
Minden, StdA | GIC | 77/1 | 2011 |  | BCP (Neschen, GSK) | 2011-01 | LWL | 76 | J2 | 4.9 |  |  |  |  | 2011-04 | LWL | 76 | J2 | 8.83 |  |  |  |  | 2016-06 | LWL | 76 | J2 | 9.32
Minden, StdA | Stadt Minden F | 13 | 2016 |  | BCP (Neschen, GSK) | 2016-01 | LWL | 3. Blatt nach 2. AD | I3 | 4.36 |  |  |  |  | 2016-06 | LWL | 3. nach 2.AD | I3 | 8.86
Minden, StdA | H 40 | 381 | 2013 |  | BCP (Neschen, GSK) | [9 empty] | 2013-06 | LWL | 1 | B1 | 8.88
Minden, StdA | Stadt Minden F | 36 | 2016 |  | BCP (Neschen, GSK) | 2016-01 | LWL | 39 | E6 | 4.54 |  |  |  |  | 2016-06 | LWL | 39 | E6 | 8.89
Minden, StdA | H 10 | 445 | 2006 |  | BCP (Neschen, GSK) | 2006-12 | LWL | 2 (Rückseite) | K2 | 4.3 |  |  |  |  | 2007-02 | LWL | 2 (Rückseite) | K2 | 8.9
Minden, StdA | H 30 | 9 H | 2007 |  | BCP (Neschen, GSK) | 2007-05 | LWL | 341 (1951) | J8 | 4.64 |  |  |  |  | 2007-09 | LWL | 341 (1951) | J8 | 8.9
Minden, StdA | H 40 | 11 | 2009 |  | BCP (Neschen, GSK) | [9 empty] | 2009-05 | LWL | letztes Blatt | A1 | 8.97
Minden, StdA | H 10 | 365 | 2006 |  | BCP (Neschen, GSK) | 2006-12 | LWL | 3 | C7 | 3.6 |  |  |  |  | 2007-02 | LWL | 3 | C7 | 9
Minden, StdA | GIC | 43 | 2011 |  | BCP (Neschen, GSK) | 2011-01 | LWL | letztes Blatt | F4 | 3.13 |  |  |  |  | 2011-04 | LWL | letztes Blatt | F4 | 9.02
Minden, StdA | H 30 | 315 | 2009 |  | BCP (Neschen, GSK) | [9 empty] | 2009-05 | LWL | 1 | A5 | 9.05
Minden, StdA | Stadt Minden F | 45 | 2016 |  | BCP (Neschen, GSK) | 2016-01 | LWL | 10. DIN A 4 | I4 | 4.46 |  |  |  |  | 2016-06 | LWL | 10. DIN A 4 | I4 | 9.08
Minden, StdA | H 10 | 365 | 2006 |  | BCP (Neschen, GSK) | 2006-12 | LWL | vorletztes Blatt | J2 | 4.3 |  |  |  |  | 2007-02 | LWL | vorletztes Blatt | J2 | 9.1
Minden, StdA | Stadt Minden F | 61 | 2016 |  | BCP (Neschen, GSK) | 2016-01 | LWL | 1. Blatt nach Zeitung | A4 | 4.81 |  |  |  |  | 2016-06 | LWL | 1. nach Zeitung | A4 | 9.14
Minden, StdA | G II | 168 | 2012 |  | BCP (Neschen, GSK) | 2012-02 | LWL | 1 | C3 | 5.61 |  |  |  |  | 2012-03 | LWL | 1 | C3 | 9.14
Minden, StdA | GIB | 15 | 2011 |  | BCP (Neschen, GSK) | 2011-01 | LWL | 4 | C5 | 4.2 |  |  |  |  | 2011-04 | LWL | 4 | C5 | 9.18
Minden, StdA | GIC | 42 | 2011 |  | BCP (Neschen, GSK) | 2011-01 | LWL | 3 | D2 | 3.06 |  |  |  |  | 2011-04 | LWL | 3 | D2 | 9.18
Minden, StdA | Stadt Minden F | 4 | 2016 |  | BCP (Neschen, GSK) | 2016-01 | LWL | 7 | F2 | 4.35 |  |  |  |  | 2016-06 | LWL | 7 | F2 | 9.27
Minden, StdA | H 10 | 445 | 2006 |  | BCP (Neschen, GSK) | 2006-12 | LWL | 2 | A7 | 5.7 |  |  |  |  | 2007-02 | LWL | 2 | A7 | 9.3
Minden, StdA | G II | 42 | 2012 |  | BCP (Neschen, GSK) | 2012-02 | LWL | 1 | J4 | 4.66 |  |  |  |  | 2012-03 | LWL | 1 | J4 | 9.34
Minden, StdA | H 10 | 520 | 2007 |  | BCP (Neschen, GSK) | 2006-12 | LWL | vorletztes Blatt | G3 | 3.9 |  |  |  |  | 2007-04 | LWL | vorletztes Blatt | G3 | 9.38
Minden, StdA | H 10 | 382 | 2006 |  | BCP (Neschen, GSK) | 2006-12 | LWL | 3 | D6 | 3.6 |  |  |  |  | 2007-02 | LWL | 3 | D6 | 9.45
Minden, StdA | G II | 94 | 2012 |  | BCP (Neschen, GSK) | 2012-02 | LWL | 1 | A1 | 4.59 |  |  |  |  | 2012-03 | LWL | 1 | lo | 9.51
Minden, StdA | H 10 | 382 | 2006 |  | BCP (Neschen, GSK) | 2006-12 | LWL | 2 | J2 | 5.8 |  |  |  |  | 2007-02 | LWL | 2 | J2 | 9.55
Minden, StdA | H 10 | 452 | 2007 |  | BCP (Neschen, GSK) | 2006-12 | LWL | 1 | D5 | 5.8 |  |  |  |  | 2007-04 | LWL | 1 | D5 | 9.57 |  |  |  |  | 2016-06 | LWL | 1 | D5 | 9.09
Minden, StdA | H 10 | 520 | 2007 |  | BCP (Neschen, GSK) | 2006-12 | LWL | 3 | H7 | 4.1 |  |  |  |  | 2007-04 | LWL | 3 | H7 | 9.57
Minden, StdA | G II | 39 | 2012 |  | BCP (Neschen, GSK) | 2012-02 | LWL | letztes Blatt | B4 | 3.48 |  |  |  |  | 2012-03 | LWL | letztes Blatt | A1 | 9.68
Minden, StdA | H 10 | 446 | 2007 |  | BCP (Neschen, GSK) | 2006-12 | LWL | letztes Blatt | J2 | 5.7 |  |  |  |  | 2007-04 | LWL | letztes Blatt | J2 | 9.75
Minden, StdA | H 10 | 446 | 2007 |  | BCP (Neschen, GSK) | 2006-12 | LWL | 5 | F8 | 4.3 |  |  |  |  | 2007-04 | LWL | 5 | F8 | 9.82
Minden, StdA | H 10 | 580 | 2007 |  | BCP (Neschen, GSK) | 2006-12 | LWL | 1 | G4 | 4.4 |  |  |  |  | 2007-04 | LWL | 1 | G4 | 9.82
Minden, StdA | H 10 | 580 | 2007 |  | BCP (Neschen, GSK) | 2006-12 | LWL | letztes Blatt | B2 | 5.1 |  |  |  |  | 2007-04 | LWL | letztes Blatt | B2 | 9.82
Minden, StdA | H 10 | 446 | 2007 |  | BCP (Neschen, GSK) | 2006-12 | LWL | 1 | G4 | 3.6 |  |  |  |  | 2007-04 | LWL | 1 | G4 | 9.87
Minden, StdA | H 10 | 452 | 2007 |  | BCP (Neschen, GSK) | 2006-12 | LWL | vorletztes Blatt | E2 | 4.7 |  |  |  |  | 2007-04 | LWL | vorletztes Blatt | E2 | 9.99
Minden, StdA | H 10 | 451-452 | 2006 |  | BCP (Neschen, GSK) | 2006-12 | LWL | 3 | B7 | 4.1 |  |  |  |  | 2007-02 | LWL | 3 | B7 | n.g.
Minden, StdA | GIA | 480 | 2020 | 1914 | GSK | 2020-03 | LWL | 2 | C8 | 5.33 |  |  |  |  | 2020-11 | LWL | 2 | C8 | 8.01
Minden, StdA | GIA | 480 | 2020 | 1914 | GSK | 2020-03 | LWL | 2 | L5 | 4.46 |  |  |  |  | 2020-11 | LWL | 2 | L5 | 8.49
Minden, StdA | H 10 | 637 | 2020 | 1943 | GSK | 2020-03 | LWL | 17 | D3/E3 | 3.7 |  |  |  |  | 2020-11 | LWL | 17 | D3/E3 | 9.55
Minden, StdA | H 10 | 637 | 2020 | 1943 | GSK | 2020-03 | LWL | 17 | J7 | 4.01 |  |  |  |  | 2020-11 | LWL | 17 | J7 | 9.47
Minden, StdA | H 10 | 704 | 2020 | 1933 | GSK | 2020-03 | LWL | 4 | A6 | 4.27 |  |  |  |  | 2020-11 | LWL | 4 | A6 | 9.82
Minden, StdA | H 10 | 704 | 2020 | 1933 | GSK | 2020-03 | LWL | 4 | I2 | 4.2 |  |  |  |  | 2020-11 | LWL | 4 | I2 | 9.33
Minden, StdA | H 10 | 787/2 | 2020 | 1957 | GSK | 2020-03 | LWL | 7 | C4 | 5.03 |  |  |  |  | 2020-11 | LWL | 7 | C4 | 9.3
Minden, StdA | H 10 | 787/2 | 2020 | 1957 | GSK | 2020-03 | LWL | 7 | G7 | 4.92 |  |  |  |  | 2020-11 | LWL | 7 | G7 | 9.71
Minden, StdA | H 10 | 849/2 | 2020 | 1952 | GSK | 2020-03 | LWL | 11 | D6 | 4.2 |  |  |  |  | 2020-11 | LWL | 11 | D6 | 9.27
Minden, StdA | H 10 | 849/2 | 2020 | 1952 | GSK | 2020-03 | LWL | 11 | J4 | 4.51 |  |  |  |  | 2020-11 | LWL | 11 | J4 | 8.89
Münster, BiA | B 16 | A 1 | 2012 |  | BCP (Neschen, GSK) | 2012-11 | LWL | 2 | K8 | 3.95 |  |  |  |  | 2013-02 | LWL | 2 | K8 | 7.96
Münster, BiA | B 16 | 183 | 2013 |  | BCP (Neschen, GSK) | [9 empty] | 2013-07 | LWL | 4 | mu | 7.96
Münster, BiA | B 16 | A 354 | 2015 |  | BCP (Neschen, GSK) | 2015-03 | LWL | 25 | B6 | 4.53 |  |  |  |  | 2016-04 | LWL | 25 | B6 | 8.04
Münster, BiA | B 16 | A 347 | 2015 |  | BCP (Neschen, GSK) | 2015-03 | LWL | 186 | I3 | 4.41 |  |  |  |  | 2016-04 | LWL | 186 | I3 | 8.07
Münster, BiA | B 16 | A 84 | 2012 |  | BCP (Neschen, GSK) | 2012-11 | LWL | 1 | J4 | 5.35 |  |  |  |  | 2013-02 | LWL | 1 | J4 | 8.08
Münster, BiA | B 16 | A 350 | 2015 |  | BCP (Neschen, GSK) | 2015-03 | LWL | 11 | A4 | 4.77 |  |  |  |  | 2016-04 | LWL | 11 | A4 | 8.1
Münster, BiA | B 16 | A 354 | 2015 |  | BCP (Neschen, GSK) | 2015-03 | LWL | 25 | K3 | 4.61 |  |  |  |  | 2016-04 | LWL | 25 | K3 | 8.11
Münster, BiA | B 16 | A 5 | 2012 |  | BCP (Neschen, GSK) | 2012-11 | LWL | 2 | E1 | 4.12 |  |  |  |  | 2013-02 | LWL | 2 | E1 | 8.12
Münster, BiA | GV NA | 623-25 | 2010 |  | BCP (Neschen, GSK) | 2010-06 | LWL | 2 | D2 | 3.74 |  |  |  |  | 2010-11 | LWL | 2 | D2 | 8.15
Münster, BiA | B 16 | A 347 | 2015 |  | BCP (Neschen, GSK) | 2015-03 | LWL | 186 | A8 | 4.24 |  |  |  |  | 2016-04 | LWL | 186 | A8 | 8.15
Münster, BiA | B 16 | A 350 | 2015 |  | BCP (Neschen, GSK) | 2015-03 | LWL | 11 | J5 | 4.8 |  |  |  |  | 2016-04 | LWL | 11 | J5 | 8.19
Münster, BiA | B 16 | A 88 | 2012 |  | BCP (Neschen, GSK) | 2012-11 | LWL | 2 | K7 | 5.3 |  |  |  |  | 2013-02 | LWL | 2 | K7 | 8.23
Münster, BiA | B 16 | A 351 | 2015 |  | BCP (Neschen, GSK) | 2015-03 | LWL | 22 | C3 | 4.37 |  |  |  |  | 2016-04 | LWL | 22 | C3 | 8.23
Münster, BiA | B 16 | A 351 | 2015 |  | BCP (Neschen, GSK) | 2015-03 | LWL | 22 | I6 | 4.51 |  |  |  |  | 2016-04 | LWL | 22 | I6 | 8.27
Münster, BiA | B 16 | A 349 | 2015 |  | BCP (Neschen, GSK) | 2015-03 | LWL | 14 | B2 | 6.13 |  |  |  |  | 2016-04 | LWL | 14 | B2 | 8.33
Münster, BiA | B 16 | A 349 | 2015 |  | BCP (Neschen, GSK) | 2015-03 | LWL | 14 | I7 | 6.1 |  |  |  |  | 2016-04 | LWL | 14 | I7 | 8.41
Münster, BiA | B 16 | A 121 | 2012 |  | BCP (Neschen, GSK) | 2012-11 | LWL | 3 | I4 | 5.18 |  |  |  |  | 2013-02 | LWL | 3 | I4 | 8.48
Münster, BiA | GV NA | 623-43 | 2010 |  | BCP (Neschen, GSK) | 2010-06 | LWL | 4 | F8 | 4.33 |  |  |  |  | 2010-11 | LWL | 4 | F8 | 8.52
Münster, BiA | B 16 | A 180 | 2013 |  | BCP (Neschen, GSK) | [9 empty] | 2013-07 | LWL | 3 | C4 | 8.6
Münster, BiA | B 16 | A 166 | 2013 |  | BCP (Neschen, GSK) | [9 empty] | 2013-07 | LWL | 4 | D4 | 8.63
Münster, BiA | B 16 | A 168 | 2013 |  | BCP (Neschen, GSK) | [9 empty] | 2013-07 | LWL | 3 | G2 | 8.82
Münster, BiA | GV NA | 623-28 | 2010 |  | BCP (Neschen, GSK) | 2010-06 | LWL | 1 | G4 | 4.07 |  |  |  |  | 2010-11 | LWL | 1 | G4 | 9.01
Münster, BiA | Bonifatiuswerk | A 25 | 2011 |  | BCP (Neschen, GSK) | 2011-06 | LWL | 1 | B3 | 4.61 |  |  |  |  | 2012-01 | LWL | 1 | B3 | 9.01
Münster, BiA | B 16 | A 216 | 2013 |  | BCP (Neschen, GSK) | [9 empty] | 2013-07 | LWL | 12 | H3 | 9.06
Münster, BiA | Bonifatiuswerk | A 35 | 2011 |  | BCP (Neschen, GSK) | 2011-06 | LWL | 1 | J2 | 4.04 |  |  |  |  | 2012-01 | LWL | 1 | J2 | 9.09
Münster, BiA | Bonifatiuswerk | A 9 | 2011 |  | BCP (Neschen, GSK) | 2011-06 | LWL | 1 | B7 | 3.32 |  |  |  |  | 2012-01 | LWL | 1 | B7 | 9.11
Münster, BiA | GV NA | 623-27 | 2010 |  | BCP (Neschen, GSK) | 2010-06 | LWL | 7 | K4 | 4.36 |  |  |  |  | 2010-11 | LWL | 7 | K4 | 9.29
Münster, BiA | Bonifatiuswerk | A 1 | 2011 |  | BCP (Neschen, GSK) | 2011-06 | LWL | 1 | K5 | 4.37 |  |  |  |  | 2012-01 | LWL | 1 | K5 | 9.47
Münster, BiA | GV NA | 623-41 | 2010 |  | BCP (Neschen, GSK) | 2010-06 | LWL | 5 | A5 | 3.66 |  |  |  |  | 2010-11 | LWL | 5 | A5 | 9.85 |  |  |  |  | 2016-06 | LWL | 5 | mu | 8.1
Münster, BiA | B 16 | A 265 | 2014 |  | BCP (Neschen, GSK) | 2014-05 | LWL | 7 | C6 | 3.78 |  |  |  |  | 2015-02 | LWL | 7 | C6 | n.g.
Münster, BiA | B 16 | A 265 | 2014 |  | BCP (Neschen, GSK) | 2014-05 | LWL | 7 | K3 | 3.77 |  |  |  |  | 2015-02 | LWL | 7 | K3 | n.g.
Münster, BiA | B 16 | A 267 | 2014 |  | BCP (Neschen, GSK) | 2014-05 | LWL | 10 | B7 | 4.51 |  |  |  |  | 2015-02 | LWL | 10 | B7 | n.g.
Münster, BiA | B 16 | A 267 | 2014 |  | BCP (Neschen, GSK) | 2014-05 | LWL | 10 | F3 | 4.49 |  |  |  |  | 2015-02 | LWL | 10 | F3 | n.g.
Münster, BiA | B 16 | A 269 | 2014 |  | BCP (Neschen, GSK) | 2014-05 | LWL | 3 | B4 | 3.88 |  |  |  |  | 2015-02 | LWL | 3 | B4 | n.g.
Münster, BiA | B 16 | A 269 | 2014 |  | BCP (Neschen, GSK) | 2014-05 | LWL | 3 | J4 | 3.91 |  |  |  |  | 2015-02 | LWL | 3 | J4 | n.g.
Münster, BiA | Bonifatiuswerk | A 14 | 2011 |  | BCP (Neschen, GSK) | 2011-06 | LWL | 1 | E7 | 4.43 |  |  |  |  | 2012-01 | LWL | 1 | E7 | n.g.
Münster, LWL | 503 | 27 | 2014 | 1940 | BCP (Neschen, GSK) | 2013-12 | LWL | 4 | lu | 2.94 |  |  |  |  | 2014-04 | LWL | 4 | lu | 4.25
Münster, LWL | 663 | 10320 | 2014 | 1943 | BCP (Neschen, GSK) | 2014-11 | LWL | 4 | lu | 2.88 |  |  |  |  | 2016-08 | LWL | 4 | lu | 6.37
Münster, LWL | 663 | 10320 | 2014 | 1943 | BCP (Neschen, GSK) | 2014-11 | LWL | 4 | ro | 2.9 |  |  |  |  | 2016-08 | LWL | 4 | ro | 6.54
Münster, LWL | 503 | 118 | 2014 | 1947 | BCP (Neschen, GSK) | 2013-12 | LWL | 6 | lu | 2.91 |  |  |  |  | 2014-04 | LWL | 6 | lu | 6.91
Münster, LWL | 503 | 112 | 2014 | 1945 | BCP (Neschen, GSK) | 2013-12 | LWL | 3 | ru | 3.07 |  |  |  |  | 2014-04 | LWL | 3 | ru | 7.27
Münster, LWL | 503 | 3 | 2014 | 1943 | BCP (Neschen, GSK) | 2013-12 | LWL | 3 | ru | 3.71 |  |  |  |  | 2014-04 | LWL | 3 | ru | 7.28
Münster, LWL | 110 | 561 | 2014 | 1968 | BCP (Neschen, GSK) | 2013-12 | LWL | 5 | ro | 3.99 |  |  |  |  | 2014-04 | LWL | 5 | ro | 7.43
Münster, LWL | 663 | 10326 | 2014 |  | BCP (Neschen, GSK) | 2014-11 | LWL | 7 | ru | 2.9 |  |  |  |  | 2016-08 | LWL | 7 | ru | 7.65
Münster, LWL | 503 | 24 | 2014 | 1935 | BCP (Neschen, GSK) | 2013-12 | LWL | 5 | lu | 3.66 |  |  |  |  | 2014-04 | LWL | 5 | lu | 7.7
Münster, LWL | 663 | 10326 | 2014 |  | BCP (Neschen, GSK) | 2014-11 | LWL | 7 | lo | 2.87 |  |  |  |  | 2016-08 | LWL | 7 | lo | 7.75
Münster, LWL | 663 | 10450 | 2014 | 1939 | BCP (Neschen, GSK) | 2014-11 | LWL | 4 | lu | 2.47 |  |  |  |  | 2016-08 | LWL | 4 | lu | 7.91
Münster, LWL | 663 | 10314 | 2014 | 1947 | BCP (Neschen, GSK) | 2014-11 | LWL | 5 | lo | 3.1 |  |  |  |  | 2016-08 | LWL | 5 | lo | 7.93
Münster, LWL | 663 | 10442 | 2014 | 1933 | BCP (Neschen, GSK) | 2014-11 | LWL |  | mo | 2.72 |  |  |  |  | 2016-08 | LWL |  | mo | 7.96
Münster, LWL | 663 | 10314 | 2014 | 1947 | BCP (Neschen, GSK) | 2014-11 | LWL | 5 | ru | 2.97 |  |  |  |  | 2016-08 | LWL | 5 | ru | 7.98
Münster, LWL | 663 | 9409 | 2014 | 1958 | BCP (Neschen, GSK) | 2014-05 | LWL | 7 | mu | 3.81 |  |  |  |  | 2014-08 | LWL | 7 | mu | 7.99
Münster, LWL | 663 | 10450 | 2014 | 1939 | BCP (Neschen, GSK) | 2014-11 | LWL | 4 | ro | 2.58 |  |  |  |  | 2016-08 | LWL | 4 | ro | 8.05
Münster, LWL | 110 | 494 | 2014 | 1956 | BCP (Neschen, GSK) | 2013-12 | LWL | 5 | ru | 4.02 |  |  |  |  | 2014-04 | LWL | 5 | ru | 8.06
Münster, LWL | 663 | 9414 | 2014 | ca. 1940 | BCP (Neschen, GSK) | 2014-05 | LWL | 5 (Doppelblatt) | mu | 4.07 |  |  |  |  | 2014-08 | LWL | 5 (Doppelblatt) | mu | 8.1
Münster, LWL | 110 | 560 | 2014 | 1968 | BCP (Neschen, GSK) | 2013-12 | LWL | 5 | mu | 4.2 |  |  |  |  | 2014-04 | LWL | 5 | mu | 8.11 |  |  |  |  | 2016-07 | LWL | 11 | lu | 6.3
Münster, LWL | 663 | 9405 | 2014 | 1958 | BCP (Neschen, GSK) | 2014-05 | LWL | 8 | ru | 4.25 |  |  |  |  | 2014-08 | LWL | 8 | ru | 8.2
Münster, LWL | 110 | 492 | 2014 | 1960 | BCP (Neschen, GSK) | 2013-12 | LWL | 4 | mu | 3.88 |  |  |  |  | 2014-04 | LWL | 4 | mu | 8.23
Münster, LWL | 663 | 9614 | 2014 | ca. 1936-38 | BCP (Neschen, GSK) | 2014-05 | LWL | 3 | lu | 4.27 |  |  |  |  | 2014-08 | LWL | 3 | lu | 8.25
Münster, LWL | 663 | 9620 | 2014 | ca. 1935 | BCP (Neschen, GSK) | 2014-05 | LWL | 4 | mu | 4.26 |  |  |  |  | 2014-08 | LWL | 4 | mu | 8.38
Münster, LWL | 663 | 10442 | 2014 | 1933 | BCP (Neschen, GSK) | 2014-11 | LWL |  | ru | 2.79 |  |  |  |  | 2016-08 | LWL |  | ru | 8.42
Münster, LWL | 110 | 559 | 2014 | 1974 | BCP (Neschen, GSK) | 2013-12 | LWL | 9 | lu | 4.12 |  |  |  |  | 2014-04 | LWL | 9 | lu | 8.71
Münster, LWL | 806 | 241 | 2010 | ? | BCP (Neschen, GSK) | [9 empty] | 2011-04 | LWL | Fol. 13 | rm | 8.75
Münster, LWL | 806 | 101 | 2010 | 1960 | BCP (Neschen, GSK) | [9 empty] | 2011-04 | LWL | Fol. 15 | lm | 9.2
Münster, LWL | 806 | 3 | 2010 | 1937 | BCP (Neschen, GSK) | [9 empty] | 2011-04 | LWL | Fol. 19 | mm | 9.22
Münster, LWL | 806 | 4 | 2010 | 1928 | BCP (Neschen, GSK) | [9 empty] | 2011-04 | LWL | Fol. 4 | rm | 9.25
Münster, LWL | 806 | 1 | 2010 | ca. 1933 | BCP (Neschen, GSK) | [9 empty] | 2011-04 | LWL | Fol. 5 | mo | 9.31
Münster, LWL | 818/Zg.19/2019 | 497 | 2022 | 1929 | memocon | 2022-11 | LWL | 13 | B5 | 4.36 |  |  |  |  | 2023-05 | LWL | 13 | B5 | 9.88
Münster, LWL | 818/Zg.19/2019 | 497 | 2022 | 1929 | memocon | 2022-11 | LWL | 13 | J5 | 4.37 |  |  |  |  | 2023-05 | LWL | 13 | J5 | 9.9
Münster, LWL | 818/Zg.19/2019 | 477 | 2022 | 1972 | memocon | 2022-11 | LWL | 9 | B2 | 4.32 |  |  |  |  | 2023-05 | LWL | 9 | B2 | 10.53
Münster, LWL | 818/Zg.19/2019 | 477 | 2022 | 1972 | memocon | 2022-11 | LWL | 9 | H7 | 3.89 |  |  |  |  | 2023-05 | LWL | 9 | H7 | 10.43
Münster, LWL | 818/Zg.19/2019 | 514 | 2022 | 1956 | memocon | 2022-11 | LWL | 7 | D7 | 3.5 |  |  |  |  | 2023-05 | LWL | 7 | D7 | 9.79
Münster, LWL | 818/Zg.19/2019 | 514 | 2022 | 1956 | memocon | 2022-11 | LWL | 7 | I2 | 3.68 |  |  |  |  | 2023-05 | LWL | 7 | I2 | 9.92
Münster, LWL | 818/Zg.19/2019 | 503 | 2022 | 1953 | memocon | 2022-11 | LWL | 4 | D2 | 3.97 |  |  |  |  | 2023-05 | LWL | 4 | D2 | 9.95
Münster, LWL | 818/Zg.19/2019 | 503 | 2022 | 1953 | memocon | 2022-11 | LWL | 4 | G7 | 3.96 |  |  |  |  | 2023-05 | LWL | 4 | G7 | 10.36
Münster, LWL | 818/Zg.19/2019 | 537 | 2022 | 1958 | memocon | 2022-11 | LWL | 20 | B3 | 4.23 |  |  |  |  | 2023-05 | LWL | 20 | B3 | 9.38
Münster, LWL | 818/Zg.19/2019 | 537 | 2022 | 1958 | memocon | 2022-11 | LWL | 20 | G5 | 4.14 |  |  |  |  | 2023-05 | LWL | 20 | G5 | 9.78
Münster, StdA | Amt 53 | 120 | 2011 |  | BCP (Neschen, GSK) | 2011-04 | LWL | 2 | lo | 3.35 |  |  |  |  | 2011-05 | LWL | 2 | lo | 7.69
Münster, StdA | Amt 23 | 4921 | 2009 |  | BCP (Neschen, GSK) | 2009-03 | LWL | letztes Blatt | lu | 3.63 |  |  |  |  | 2009-12 | LWL | letztes Blatt | lu | 7.88
Münster, StdA | Amt 53 | 119 | 2011 |  | BCP (Neschen, GSK) | 2011-04 | LWL | 5 | mo | 3.06 |  |  |  |  | 2011-05 | LWL | 5 | mo | 8.31
Münster, StdA | Amt 23 | 4683 | 2008 |  | BCP (Neschen, GSK) | 2008-02 | LWL | 445 | rm | 4.3 |  |  |  |  | 2009-03 | LWL | 445 | rm | 8.4
Münster, StdA | Amt 53 | 168 | 2011 |  | BCP (Neschen, GSK) | 2011-04 | LWL | 3 | mo | 3.5 |  |  |  |  | 2011-05 | LWL | 3 | mo | 8.4
Münster, StdA | Zentralbüro | 365 | 2006 |  | BCP (Neschen, GSK) | 2006-11 | LWL | 8 | ru | 3.5 |  |  |  |  | 2007-04 | LWL | 8 | ru | 8.4
Münster, StdA | Amt 23 | 4415 | 2008 |  | BCP (Neschen, GSK) | 2008-02 | LWL | 80 | mm | 4.9 |  |  |  |  | 2009-03 | LWL | 80 | mm | 8.5
Münster, StdA | Amt 23 | 4624 | 2008 |  | BCP (Neschen, GSK) | 2008-02 | LWL | 22 | mo | 4.2 |  |  |  |  | 2009-03 | LWL | 22 | mo | 8.5
Münster, StdA | Amt 23 | 4662 | 2008 |  | BCP (Neschen, GSK) | 2008-02 | LWL | 2 | mm | 3.7 |  |  |  |  | 2009-03 | LWL | 2 | mm | 8.5
Münster, StdA | Zentralbüro | 365 | 2006 |  | BCP (Neschen, GSK) | 2006-11 | LWL | 7 | mm | 4.5 |  |  |  |  | 2007-04 | LWL | 7 | mm | 8.5
Münster, StdA | Amt 53 | 169 | 2011 |  | BCP (Neschen, GSK) | 2011-04 | LWL | 5 | ro | 3.21 |  |  |  |  | 2011-05 | LWL | 5 | ro | 8.53
Münster, StdA | Amt 23 | 4922 | 2009 |  | BCP (Neschen, GSK) | 2009-03 | LWL | Stadtplan | mo | 4.15 |  |  |  |  | 2009-12 | LWL | Stadtplan | mo | 8.6
Münster, StdA | Zentralbüro | 322 | 2006 |  | BCP (Neschen, GSK) | 2006-11 | LWL | 6 | lm | 4.1 |  |  |  |  | 2007-04 | LWL | 6 | lm | 8.6
Münster, StdA | Amt 23 | 5227 | 2009 |  | BCP (Neschen, GSK) | 2009-03 | LWL | letztes Blatt | lm | 4.33 |  |  |  |  | 2009-12 | LWL | letztes Blatt | lm | 8.77
Münster, StdA | Amt 23 | 4412 | 2008 |  | BCP (Neschen, GSK) | 2008-02 | LWL | 22 | lu | 4.7 |  |  |  |  | 2009-03 | LWL | 22 | lu | 8.8
Münster, StdA | Zentralbüro | 322 | 2006 |  | BCP (Neschen, GSK) | 2006-11 | LWL | 5 | mm | 4.2 |  |  |  |  | 2007-04 | LWL | 5 | mm | 8.8
Münster, StdA | Zentralbüro | 220 | 2006 |  | BCP (Neschen, GSK) | 2006-11 | LWL | 10 | ro | 3.1 |  |  |  |  | 2007-04 | LWL | 10 | ro | 8.9
Münster, StdA | Amt 23 | 4921-2 | 2009 |  | BCP (Neschen, GSK) | 2009-03 | LWL | 9 | ru | 4.07 |  |  |  |  | 2009-12 | LWL | 9 | ru | 8.94
Münster, StdA | Amt 53 | 121 | 2011 |  | BCP (Neschen, GSK) | 2011-04 | LWL | 6 | rm | 3.13 |  |  |  |  | 2011-05 | LWL | 6 | rm | 9
Münster, StdA | Zentralbüro | 322 | 2006 |  | BCP (Neschen, GSK) | 2006-11 | LWL | 4 | mm | 5.15 |  |  |  |  | 2007-04 | LWL | 4 | mm | 9.1
Münster, StdA | Zentralbüro | 220 | 2006 |  | BCP (Neschen, GSK) | 2006-11 | LWL | 12 | mu | 3 |  |  |  |  | 2007-04 | LWL | 12 | mu | 9.2
Münster, StdA | Zentralbüro | 184 | 2006 |  | BCP (Neschen, GSK) | 2006-11 | LWL | 3 | mu | 3 |  |  |  |  | 2007-04 | LWL | 3 | mu | 9.5
Münster, StdA | Amt 23 | 4338 | 2007 |  | BCP (Neschen, GSK) | 2007-08 | LWL | 3. letztes Blatt | mu | 4.26 |  |  |  |  | 2007-10 | LWL | 3. letztes Blatt | mu | 9.59
Münster, StdA | Zentralbüro | 184 | 2006 |  | BCP (Neschen, GSK) | 2006-11 | LWL | 1 | rm | 3.1 |  |  |  |  | 2007-04 | LWL | 1 | rm | 9.6
Münster, StdA | Zentralbüro | 365 | 2006 |  | BCP (Neschen, GSK) | 2006-11 | LWL | 9 | lu | 3.4 |  |  |  |  | 2007-04 | LWL | 9 | lu | 9.6
Münster, StdA | Zentralbüro | 184 | 2006 |  | BCP (Neschen, GSK) | 2006-11 | LWL | 2 | lm | 3.4 |  |  |  |  | 2007-04 | LWL | 2 | lm | 9.7
Münster, StdA | Amt 23 | 4338 | 2007 |  | BCP (Neschen, GSK) | 2007-08 | LWL | 1 | mo | 4.68 |  |  |  |  | 2007-10 | LWL | 1 | mo | 9.73 |  |  |  |  | 2016-05 | LWL | Deckel | ro | 7.3
Münster, StdA | Amt 23 | 4334 | 2007 |  | BCP (Neschen, GSK) | 2007-08 | LWL | letztes Blatt | mm | 4.55 |  |  |  |  | 2007-10 | LWL | letztes Blatt | mm | 9.78 |  |  |  |  | 2016-05 | LWL | 2 | lm | 8.1
Münster, StdA | Amt 23 | 4285 | 2007 |  | BCP (Neschen, GSK) | 2007-08 | LWL | 2 | lu | 4.63 |  |  |  |  | 2007-10 | LWL | 2 | lu | 9.8
Münster, StdA | Amt 23 | 4334 | 2007 |  | BCP (Neschen, GSK) | 2007-08 | LWL | 5 | mm | 4.14 |  |  |  |  | 2007-10 | LWL | 5 | mm | 9.82
Münster, StdA | Amt 23 | 4433 | 2007 |  | BCP (Neschen, GSK) | 2007-08 | LWL | 2 | mm | 5.45 |  |  |  |  | 2007-10 | LWL | 2 | mm | 9.82
Münster, StdA | Amt 23 | 4285 | 2007 |  | BCP (Neschen, GSK) | 2007-08 | LWL | letztes A 4 Blatt | mo | 4.67 |  |  |  |  | 2007-10 | LWL | A 4 Blatt letztes | mo | 9.93
Münster, StdA | Amt 23 | 5230 | 2009 |  | BCP (Neschen, GSK) | 2009-03 | LWL | 7 | mu | 3.85 |  |  |  |  | 2009-12 | LWL | 7 | mu | 9.99
Münster, StdA | Amt 23 | 4433 | 2007 |  | BCP (Neschen, GSK) | 2007-08 | LWL | letztes Blatt | mu | 6.91 |  |  |  |  | 2007-10 | LWL | letztes Blatt | mu | 10.09
Münster, StdA | Amt 23 | 4431 | 2007 |  | BCP (Neschen, GSK) | 2007-08 | LWL | 2 | mo | 4.95 |  |  |  |  | 2007-10 | LWL | 2 | mo | 10.1
Münster, StdA | Amt 23 | 4338 | 2007 |  | BCP (Neschen, GSK) | 2007-08 | LWL | 3 | rm | 4.78 |  |  |  |  | 2007-10 | LWL | 3 | rm | 10.12
Münster, StdA | Amt 23 | 4352 | 2008 |  | BCP (Neschen, GSK) | 2008-02 | LWL | 30 | mm | 6.8 |  |  |  |  | 2009-03 | LWL | 30 | mm | n.g.
Münster, StdA | Amt 23 | 4352 | 2008 |  | BCP (Neschen, GSK) | 2008-02 | LWL | 31 | ro | 7.1 |  |  |  |  | 2009-03 | LWL | 31 | ro | n.g.
Münster, StdA | Amt 23 | 4541 | 2008 |  | BCP (Neschen, GSK) | 2008-02 | LWL | 69 | lo | 4.5 |  |  |  |  | 2009-03 | LWL | 69 | lo | n.g.
Münster, StdA | Amt 23 | 4581 | 2008 |  | BCP (Neschen, GSK) | 2008-02 | LWL | 58 | ru | 4.5 |  |  |  |  | 2009-03 | LWL | 58 | ru | n.g.
Münster, StdA | Amt 23 | 4596 | 2008 |  | BCP (Neschen, GSK) | 2008-02 | LWL | 26 | ro | 5 |  |  |  |  | 2009-03 | LWL | 26 | ro | n.g.
Münster, StdA | Amt 23 | 4663 | 2008 |  | BCP (Neschen, GSK) | 2008-02 | LWL | 44 | mm | 6 |  |  |  |  | 2009-03 | LWL | 44 | mm | n.g.
Münster, StdA | Amt 23 | 4719 | 2008 |  | BCP (Neschen, GSK) | 2008-02 | LWL | 79 | mm | 4.2 |  |  |  |  | 2009-03 | LWL | 79 | mm | n.g.
Münster, StdA | Amt 23 | 4719 | 2008 |  | BCP (Neschen, GSK) | 2008-02 | LWL | 79 | ru | 4.5 |  |  |  |  | 2009-03 | LWL | 79 | ru | n.g.
Münster, StdA | Zentralbüro | 220 | 2006 |  | BCP (Neschen, GSK) | 2006-11 | LWL | 11 | lo | 3.7 |  |  |  |  | 2007-04 | LWL | 11 | lo | n.g.
Münster, StdA | Amt 23 | 5420 | 2010 |  | BCP (Neschen, GSK) | 2010-01 | LWL | 1 | mo | 4.28
Münster, StdA | Amt 23 | 5514 | 2010 |  | BCP (Neschen, GSK) | 2010-01 | LWL | letztes Blatt | mu | 7.23
Münster, StdA | Amt 23 | 5650 | 2010 |  | BCP (Neschen, GSK) | 2010-01 | LWL | 3 | rm | 4.2
Münster, StdA | Amt 23 | 5650 | 2010 |  | BCP (Neschen, GSK) | 2010-01 | LWL | 10 | mm | 3.52
Münster, StdA | Amt 23 | 5651 | 2010 |  | BCP (Neschen, GSK) | 2010-01 | LWL | 1 | lm | 4.35
Münster, StdA | Amt 23 | 5775 | 2011 |  | BCP (Neschen, GSK) | 2011-04 | LWL | 5 | mo | 4.07
Münster, StdA | Amt 23 | 5778 | 2011 |  | BCP (Neschen, GSK) | 2011-04 | LWL | 2 | mu | 3.81
Münster, StdA | Amt 23 | 5780 | 2011 |  | BCP (Neschen, GSK) | 2011-04 | LWL | 7 | lo | 4.66
Münster, StdA | Amt 23 | 5700 Bd. 1 | 2011 |  | BCP (Neschen, GSK) | 2011-04 | LWL | 2 | ru | 4.16
Münster, StdA | Amt 23 | 5700 Bd. 2 | 2011 |  | BCP (Neschen, GSK) | 2011-04 | LWL | 3 | ru | 3.79
Münster, UniA | 22 | 33 | 2010 |  | BCP (Neschen, GSK) | 2010-06 | LWL | 2 | G4 | 2.87 |  |  |  |  | 2010-11 | LWL | 2 | G4 | 8.08 |  |  |  |  | 2016-04 | LWL | 1 | G4 | 7.54
Münster, UniA | 22 | 32 | 2010 |  | BCP (Neschen, GSK) | 2010-06 | LWL | 7 | B4 | 4 |  |  |  |  | 2010-11 | LWL | 7 | B4 | 8.16
Münster, UniA | 30 | 425 | 2011 |  | BCP (Neschen, GSK) | 2011-08 | LWL | 3. letztes Blatt | D7 | 4.74 |  |  |  |  | 2011-12 | LWL | 3. letztes Blatt | D7 | 8.77
Münster, UniA | 22 | 169 | 2010 |  | BCP (Neschen, GSK) | 2010-06 | LWL | 20 | C7 | 4.49 |  |  |  |  | 2010-11 | LWL | 20 | C7 | 8.8 |  |  |  |  | 2016-05 | LWL | 3. Blatt (Einbau von Schutzf.) | C7 | 8.2
Münster, UniA | 30 | 294 | 2011 |  | BCP (Neschen, GSK) | 2011-08 | LWL | 3. letztes Blatt | A4 | 4.73 |  |  |  |  | 2011-12 | LWL | 3. letztes Blatt | A4 | 8.81
Münster, UniA | 22 | 168 | 2010 |  | BCP (Neschen, GSK) | 2010-06 | LWL | Mitte | A4 | 5.1 |  |  |  |  | 2010-11 | LWL | Mitte | A4 | 8.93
Münster, UniA | 22 | 169 | 2010 |  | BCP (Neschen, GSK) | 2010-06 | LWL | 1 | F4 | 4.46 |  |  |  |  | 2010-11 | LWL | 1 | F4 | 9.07
Münster, UniA | 30 | 569 | 2012 |  | BCP (Neschen, GSK) | 2012-09 | LWL | 2 | A8 | 5.26 |  |  |  |  | 2012-12 | LWL | 2 | A8 | 9.08
Münster, UniA | 30 | 692 | 2012 |  | BCP (Neschen, GSK) | 2012-09 | LWL | 1 | C7 | 4 |  |  |  |  | 2012-12 | LWL | 1 | C7 | 9.1
Münster, UniA | 30 | 599 | 2012 |  | BCP (Neschen, GSK) | 2012-09 | LWL | 1 | K8 | 3.73 |  |  |  |  | 2012-12 | LWL | 1 | K8 | 9.23
Münster, UniA | 30 | 119 | 2011 |  | BCP (Neschen, GSK) | 2011-08 | LWL | 3. letztes Blatt | C7 | 4.45 |  |  |  |  | 2011-12 | LWL | 3. letztes Blatt | C7 | 9.46 |  |  |  |  | 2016-04 | LWL | 1 | C7 | 7.19
Münster, UniA | 30 | 473 | 2011 |  | BCP (Neschen, GSK) | 2011-08 | LWL | 3. letztes Blatt | B8 | 4.27 |  |  |  |  | 2011-12 | LWL | 3. letztes Blatt | B8 | 9.6
Münster, UniA | 5 | 103 | 2012 |  | BCP (Neschen, GSK) | 2012-09 | LWL | 5 | K6 | 4.21 |  |  |  |  | 2012-12 | LWL | 5 | K6 | n.g.
Münster, UniA | 5 | 120 Bd. 1 | 2012 |  | BCP (Neschen, GSK) | 2012-09 | LWL | 1 | I8 | 5.19 |  |  |  |  | 2012-12 | LWL | 1 | I8 | n.g.
Münster, UniA | 30 | 615 | 2011 |  | BCP (Neschen, GSK) | 2011-08 | LWL | 3. letztes Blatt | B7 | 4.35 |  |  |  |  | 2011-12 | LWL | 3. letztes Blatt | B7 | n.g.
Oer-Erkenschwick, AAJB | SJD-ZA | 544.1 | 2014 |  | BCP (Neschen, GSK) | [9 empty] | 2014-05 | LWL | 224 | I6 | 7.99
Oer-Erkenschwick, AAJB | SJD-ZA | 544.1 | 2014 |  | BCP (Neschen, GSK) | [9 empty] | 2014-05 | LWL | 224 | B2 | 8.02
Oer-Erkenschwick, AAJB | SJD-HH | 18/17 | 2014 |  | BCP (Neschen, GSK) | [9 empty] | 2014-05 | LWL | 18 | B7 | 8.04
Oer-Erkenschwick, AAJB | SJD-HH | 18/17 | 2014 |  | BCP (Neschen, GSK) | [9 empty] | 2014-05 | LWL | 18 | H3 | 8.06
Oer-Erkenschwick, AAJB | SJD-HH | 22/22 Teil 2 | 2014 |  | BCP (Neschen, GSK) | [9 empty] | 2014-05 | LWL | 326 | A3 | 8.09
Oer-Erkenschwick, AAJB | SJD-HH | 22/26 | 2015 |  | BCP (Neschen, GSK) | 2015-09 | LWL | 5 | K2 | 3.29 |  |  |  |  | 2016-01 | LWL | 5 | K2 | 8.1
Oer-Erkenschwick, AAJB | SJD-HH | 22/22 Teil 2 | 2014 |  | BCP (Neschen, GSK) | [9 empty] | 2014-05 | LWL | 326 | K3 | 8.1 |  |  |  |  | 2016-05 | LWL | 2. Blatt | ro | 6.3
Oer-Erkenschwick, AAJB | SJD-BV | 20/176 | 2014 |  | BCP (Neschen, GSK) | [9 empty] | 2014-05 | LWL | 10 | G4 | 8.11
Oer-Erkenschwick, AAJB | SJD-BV | 20/176 | 2014 |  | BCP (Neschen, GSK) | [9 empty] | 2014-05 | LWL | 10 | B2 | 8.15 |  |  |  |  | 2016-05 | LWL | 1. Blatt | ro | 7.9
Oer-Erkenschwick, AAJB | SJD-HH | 22/22 Teil 1 | 2014 |  | BCP (Neschen, GSK) | [9 empty] | 2014-05 | LWL | 22 | K3 | 8.33
Oer-Erkenschwick, AAJB | SJD-HH | 22/22 Teil 1 | 2014 |  | BCP (Neschen, GSK) | [9 empty] | 2014-05 | LWL | 22 | A3 | 8.34
Oer-Erkenschwick, AAJB | SJD-B | 22/26 | 2015 |  | BCP (Neschen, GSK) | 2015-09 | LWL | 5 | B4 | 3.23 |  |  |  |  | 2016-01 | LWL | 5 | B4 | 8.6
Oer-Erkenschwick, AAJB | SJD-B | B-21/1 | 2015 |  | BCP (Neschen, GSK) | 2015-09 | LWL | 5 | ru | 3.19 |  |  |  |  | 2016-01 | LWL | 5 | ru | 8.73
Oer-Erkenschwick, AAJB | SJD-B | 43 | 2012 |  | BCP (Neschen, GSK) | 2011-10 | LWL | 1 | J2 | 5.07 |  |  |  |  | 2012-08 | LWL | 1 | J2 | 8.85
Oer-Erkenschwick, AAJB | SJD-B | B- 21/1 | 2015 |  | BCP (Neschen, GSK) | 2015-09 | LWL | 5 | lo | 3.34 |  |  |  |  | 2016-01 | LWL | 5 | lo | 9.02
Oer-Erkenschwick, AAJB | SJD-BW | BW-26/1 | 2015 |  | BCP (Neschen, GSK) | 2015-09 | LWL | 10 | A3 | 3.53 |  |  |  |  | 2016-01 | LWL | 10 | A3 | 9.25
Oer-Erkenschwick, AAJB | SJD-B | 39 | 2012 |  | BCP (Neschen, GSK) | 2011-10 | LWL | 2 | H3 | 5.48 |  |  |  |  | 2012-08 | LWL | 2 | H3 | 9.34
Oer-Erkenschwick, AAJB | SJD-B | 37 | 2012 |  | BCP (Neschen, GSK) | 2011-10 | LWL | 1 | G4 | 7.16 |  |  |  |  | 2012-08 | LWL | 1 | G4 | 9.37
Oer-Erkenschwick, AAJB | SJD-B | 31 | 2011 |  | BCP (Neschen, GSK) | 2011-10 | LWL | 1 | I4 | 3.62 |  |  |  |  | 2012-02 | LWL | 1 | I4 | 9.4
Oer-Erkenschwick, AAJB | SJD-BW | BW-26/1 | 2015 |  | BCP (Neschen, GSK) | 2015-09 | LWL | 10 | C3 | 3.62 |  |  |  |  | 2016-01 | LWL | 10 | C3 | 9.54
Oer-Erkenschwick, AAJB | SJD-B | 44 | 2012 |  | BCP (Neschen, GSK) | 2011-10 | LWL | 1 | D4 | 5.03 |  |  |  |  | 2012-08 | LWL | 1 | D4 | 9.75
Oer-Erkenschwick, AAJB | SJD-BW | BW-7/1 | 2015 |  | BCP (Neschen, GSK) | 2015-09 | LWL | 10 | K3 | 2.86 |  |  |  |  | 2016-01 | LWL | 10 | K3 | 9.89
Oer-Erkenschwick, AAJB | SJD-BW | BW-7/1 | 2015 |  | BCP (Neschen, GSK) | 2015-09 | LWL | 10 | B6 | 2.87 |  |  |  |  | 2016-01 | LWL | 10 | B6 | 9.98
Oer-Erkenschwick, AAJB | SJD-HH | HH-6/1 | 2015 |  | BCP (Neschen, GSK) | 2015-09 | LWL | 2 | D4 | 3.53 |  |  |  |  | 2016-01 | LWL | 2 | D4 | n.g.
Oer-Erkenschwick, AAJB | SJD-HH | HH-6/1 | 2015 |  | BCP (Neschen, GSK) | 2015-09 | LWL | 2 | J2 | 3.55 |  |  |  |  | 2016-01 | LWL | 2 | J2 | n.g.
Oer-Erkenschwick, AAJB | SJD-B | 8/2 Bd. 1 | 2010 |  | BCP (Neschen, GSK) | 2010-06 | LWL | 11 | G2 | 4.59
Oer-Erkenschwick, AAJB | SJD-B | 8/2 Bd. 2 | 2010 |  | BCP (Neschen, GSK) | 2010-06 | LWL | 6 | G8 | 3.88
Oer-Erkenschwick, AAJB | SJD-B | 8/3 Bd. 2 | 2010 |  | BCP (Neschen, GSK) | 2010-06 | LWL | 1 | K4 | 3.56
Oer-Erkenschwick, AAJB | SJD-B | 8/6 Bd. 2 | 2010 |  | BCP (Neschen, GSK) | 2010-06 | LWL | 15 | E4 | 4.25
Oer-Erkenschwick, AAJB | SJD-B | 8/6 Bd.1 | 2010 |  | BCP (Neschen, GSK) | 2010-06 | LWL | 2 | A4 | 4.01
Olpe, StdA | B | 680 | 2009 |  | BCP (Neschen, GSK) | 2009-03 | LWL | 5 | ro | 3.21 |  |  |  |  | 2009-07 | LWL | 5 | J7 | 7.06
Olpe, StdA | B | 937 | 2010 |  | BCP (Neschen, GSK) | [9 empty] | 2010-06 | LWL | 1 | F8 | 8.16
Olpe, StdA | B | 939 | 2010 |  | BCP (Neschen, GSK) | [9 empty] | 2010-06 | LWL | 5 | A4 | 8.87
Olpe, StdA | B | 938 | 2010 |  | BCP (Neschen, GSK) | [9 empty] | 2010-06 | LWL | 14 | G2 | 8.89
Olpe, StdA | B | 681 | 2009 |  | BCP (Neschen, GSK) | 2009-03 | LWL | 1 | J3 | 4.34 |  |  |  |  | 2009-07 | LWL | 1 | J3 | 9.05
Olpe, StdA | B | 451 | 2009 |  | BCP (Neschen, GSK) | 2009-03 | LWL | letztes Blatt | E7 | 4.09 |  |  |  |  | 2009-07 | LWL | letztes Blatt | E7 | 9.09 |  |  |  |  | 2016-04 | LWL | letztes Blatt | mm | 9.18
Olpe, StdA | B | 448 | 2009 |  | BCP (Neschen, GSK) | 2009-03 | LWL | 7 | I2 | 3.69 |  |  |  |  | 2009-07 | LWL | 7 | I2 | 9.12
Olpe, StdA | B | 898 | 2010 |  | BCP (Neschen, GSK) | [9 empty] | 2010-06 | LWL | 6 | K4 | 9.13
Olpe, StdA | B | 897 | 2010 |  | BCP (Neschen, GSK) | [9 empty] | 2010-06 | LWL | 1 | J6 | 9.19
Olpe, StdA | B | 449 | 2009 |  | BCP (Neschen, GSK) | 2009-03 | LWL | 8 | F2 | 3.85 |  |  |  |  | 2009-07 | LWL | 8 | F2 | 10.1
Paderborn, EBA | Kardinal Jaeger | 358 | 2007 |  | BCP (Neschen, GSK) | 2007-10 | LWL | 1 | J2 | 3.91 |  |  |  |  | 2008-08 | LWL | 1 | J2 | 6.79 |  |  |  |  | 2016-01 | LWL | 1 | J2 | 6.79 |  |  |  |  | 2020-05 | LWL | 1 | J2 | 7.45
Paderborn, EBA | Kardinal Jaeger | 236 | 2007 |  | BCP (Neschen, GSK) | 2007-10 | LWL | 4 | C8 | 4.45 |  |  |  |  | 2008-08 | LWL | 4 | C8 | 6.95 |  |  |  |  | 2016-01 | LWL | 4 | C8 | 6.95 |  |  |  |  | 2020-05 | LWL | 4 | C8 | 8.02
Paderborn, EBA | Kardinal Jaeger | 360 | 2007 |  | BCP (Neschen, GSK) | 2007-10 | LWL | 2 | B2 | 4.61 |  |  |  |  | 2008-08 | LWL | 2 | B2 | 7.17 |  |  |  |  | 2016-01 | LWL | 2 | B2 | 7.17 |  |  |  |  | 2020-05 | LWL | 2 | B2 | 8.89
Paderborn, EBA | Kardinal Jaeger | 1293 | 2010 |  | BCP (Neschen, GSK) | [9 empty] | 2010-07 | LWL | 3 | G1 | 8.71
Paderborn, EBA | Kardinal Jaeger | 1077 | 2010 |  | BCP (Neschen, GSK) | [9 empty] | 2010-07 | LWL | 2 | G1 | 8.85
Paderborn, EBA | Kardinal Jaeger | 1080 | 2010 |  | BCP (Neschen, GSK) | [9 empty] | 2010-07 | LWL | letztes Blatt | F4 | 8.9
Paderborn, EBA | Kardinal Jaeger | 19 | 2007 |  | BCP (Neschen, GSK) | 2007-10 | LWL | blaue Pappe | J7 | 4.66 |  |  |  |  | 2008-08 | LWL | blaue Pappe | J7 | 9.11 |  |  |  |  | 2016-01 | LWL | blaue Pappe | J7 | 9.11 |  |  |  |  | 2020-05 | LWL | blaue Pappe | J7 | 7.32
Paderborn, EBA | Kardinal Jaeger | 1290 | 2010 |  | BCP (Neschen, GSK) | [9 empty] | 2010-07 | LWL | 1 | D4 | 9.12
Paderborn, EBA | Kardinal Jaeger | 186 | 2007 |  | BCP (Neschen, GSK) | 2007-10 | LWL | 3 | K1 | 5.34 |  |  |  |  | 2008-08 | LWL | 3 | K1 | 9.29 |  |  |  |  | 2016-01 | LWL | 3 | K1 | 9.29 |  |  |  |  | 2020-05 | LWL | 3 | K1 | 9.37
Paderborn, EBA | Kardinal Jaeger | 139 | 2007 |  | BCP (Neschen, GSK) | 2007-10 | LWL | 1. Elefantenhaut | K7 | 4.79 |  |  |  |  | 2008-08 | LWL | 1. Elefantenhaut | K7 | 9.3 |  |  |  |  | 2016-01 | LWL | 1. Elefantenhaut | K7 | 9.3 |  |  |  |  | 2020-05 | LWL | 1. Elefantenhaut | K7 | 9.05
Paderborn, EBA | Kardinal Jaeger | 421 | 2007 |  | BCP (Neschen, GSK) | 2007-10 | LWL | 1. blaues Blatt | A8 | 4.22 |  |  |  |  | 2008-08 | LWL | 1. blaues Blatt | A8 | 9.34 |  |  |  |  | 2016-01 | LWL | 1. blaues Blatt | A8 | 9.34 |  |  |  |  | 2020-05 | LWL | 1. blaues Blatt | A8 | 9.56
Paderborn, EBA | Kardinal Jaeger | 140 | 2007 |  | BCP (Neschen, GSK) | 2007-10 | LWL | 1 | K5 | 3.82 |  |  |  |  | 2008-08 | LWL | 1 | K5 | 9.42 |  |  |  |  | 2016-01 | LWL | 1 | K5 | 9.42 |  |  |  |  | 2020-05 | LWL | 1 | K5 | 8.81
Paderborn, EBA | Kardinal Jaeger | 421 | 2007 |  | BCP (Neschen, GSK) | 2007-10 | LWL | 1 | B3 | 4.24 |  |  |  |  | 2008-08 | LWL | 1 | B3 | 9.71 |  |  |  |  | 2016-01 | LWL | 1 | B3 | 9.71 |  |  |  |  | 2020-05 | LWL | 1 | B3 | 9.02
Paderborn, EBA | Kardinal Jaeger | 1076 | 2010 |  | BCP (Neschen, GSK) | [9 empty] | 2010-07 | LWL | 2 | G7 | 9.83
Paderborn, EBA | Kardinal Jaeger | 186 | 2007 |  | BCP (Neschen, GSK) | 2007-10 | LWL | 1 | J4 | 4.76 |  |  |  |  | 2008-08 | LWL | 1 | J4 | 10.36 |  |  |  |  | 2016-01 | LWL | 1 | J4 | 10.37 |  |  |  |  | 2020-05 | LWL | 1 | J4 | 9.74
Paderborn, EBA | Kardinal Jaeger | 1043 | 2010 |  | BCP (Neschen, GSK) | 2010-04 | LWL | letztes Blatt | K4 | 5.65
Paderborn, EBA | Kardinal Jaeger | 1044 | 2010 |  | BCP (Neschen, GSK) | 2010-04 | LWL | Blatt nach erstem grünen Karteikarte | H1 | 7.64
Paderborn, EBA | Kardinal Jaeger | 1118 | 2010 |  | BCP (Neschen, GSK) | 2010-04 | LWL | 5 | G7 | 3.94
Paderborn, EBA | Kardinal Jaeger | 1119 | 2010 |  | BCP (Neschen, GSK) | 2010-04 | LWL | 10. letztes Blatt | A4 | 4.29
Paderborn, EBA | Kardinal Jaeger | 1120 | 2010 |  | BCP (Neschen, GSK) | 2010-04 | LWL | 13 | G4 | 4.14
Paderborn, KrA | B | 127 | 2008 |  | BCP (Neschen, GSK) | 2008-02 | LWL | 1 | I4/I5 | 3.74 |  |  |  |  | 2008-09 | LWL | 1 | I4/I5 | 7.5 |  |  |  |  | 2016-04 | LWL | 1 | I4/I5 | 6.96
Paderborn, KrA | B | 26 T.1 | 2008 |  | BCP (Neschen, GSK) | 2008-02 | LWL | 3 | D3 | 3.63 |  |  |  |  | 2008-09 | LWL | 3 | D3 | 8.6 |  |  |  |  | 2016-04 | LWL | 3 | D3 | 8.9
Paderborn, KrA | B | 57 | 2007 |  | BCP (Neschen, GSK) | 2007-06 | LWL | 1 | F7 | 4.67 |  |  |  |  | 2007-10 | LWL | 1 | F7 | 9.06 |  |  |  |  | 2016-04 | LWL | 1 | F7 | 9.67
Paderborn, KrA | B | 121 T.1 | 2008 |  | BCP (Neschen, GSK) | 2008-02 | LWL | vorletztes Blatt | C5/D5 | 4.52 |  |  |  |  | 2008-09 | LWL | vorletztes Blatt | C5/D5 | 9.2 |  |  |  |  | 2016-04 | LWL | vorletztes Blatt | C5/D5 | 9.5
Paderborn, KrA | B | 57 | 2007 |  | BCP (Neschen, GSK) | 2007-06 | LWL | letztes Blatt | E2 | 4.56 |  |  |  |  | 2007-10 | LWL | letztes Blatt | E2 | 9.32 |  |  |  |  | 2016-04 | LWL | letztes Blatt | E2 | 8.25
Paderborn, KrA | B | 63 | 2007 |  | BCP (Neschen, GSK) | 2007-06 | LWL | 1 | C4/C5 | 4.71 |  |  |  |  | 2007-10 | LWL | 1 | C4/C5 | 9.32 |  |  |  |  | 2016-04 | LWL | 1 | C4/C5 | 9.07
Paderborn, KrA | B | 121 T.1 | 2008 |  | BCP (Neschen, GSK) | 2008-02 | LWL | 2 | C4 | 4 |  |  |  |  | 2008-09 | LWL | 2 | C4 | 9.4 |  |  |  |  | 2016-04 | LWL | 2 | C4 | 9.25
Paderborn, KrA | B | 26 T.1 | 2008 |  | BCP (Neschen, GSK) | 2008-02 | LWL | 4 | D5 | 4.4 |  |  |  |  | 2008-09 | LWL | 4 | D5 | 9.4 |  |  |  |  | 2016-04 | LWL | 4 | D5 | 9.01
Paderborn, KrA | B | 63 | 2007 |  | BCP (Neschen, GSK) | 2007-06 | LWL | letztes Blatt | E1 | 4.93 |  |  |  |  | 2007-10 | LWL | letztes Blatt | E1 | 9.51 |  |  |  |  | 2016-04 | LWL | letztes Blatt | E1 | 7.94
Paderborn, KrA | B | 61 | 2007 |  | BCP (Neschen, GSK) | 2007-06 | LWL | letztes Blatt | I4/I5 | 5.19 |  |  |  |  | 2007-10 | LWL | letztes Blatt | I4/I5 | 9.59 |  |  |  |  | 2016-04 | LWL | letztes Blatt | I4/I5 | 8.94
Paderborn, KrA | B | 26 T.1 | 2008 |  | BCP (Neschen, GSK) | 2008-02 | LWL | vorletztes Blatt | J7 | 4.63 |  |  |  |  | 2008-09 | LWL | vorletztes Blatt | J7 | 9.6 |  |  |  |  | 2016-04 | LWL | vorletztes Blatt | J7 | 8.94
Paderborn, KrA | B | 62 | 2007 |  | BCP (Neschen, GSK) | 2007-06 | LWL | 1 | D6 | 5.05 |  |  |  |  | 2007-10 | LWL | 1 | D6 | 9.7 |  |  |  |  | 2016-04 | LWL | 1 | D6 | 8.32
Paderborn, KrA | B | 127 | 2008 |  | BCP (Neschen, GSK) | 2008-02 | LWL | 2 | B1 | 4.42 |  |  |  |  | 2008-09 | LWL | 2 | B1 | 9.7 |  |  |  |  | 2016-04 | LWL | 2 | B1 | 9.4
Paderborn, KrA | B | 62 | 2007 |  | BCP (Neschen, GSK) | 2007-06 | LWL | letztes Blatt | I4 | 5.66 |  |  |  |  | 2007-10 | LWL | letztes Blatt | I4 | 9.8 |  |  |  |  | 2016-04 | LWL | letztes Blatt | I4 | 8.28
Paderborn, KrA | B | 60 | 2007 |  | BCP (Neschen, GSK) | 2007-06 | LWL | letztes Blatt | J4 | 4.52 |  |  |  |  | 2007-10 | LWL | letztes Blatt | J4 | 9.86 |  |  |  |  | 2016-04 | LWL | letztes Blatt | J4 | 8.48
Paderborn, KrA | B | 26 T.1 | 2008 |  | BCP (Neschen, GSK) | 2008-02 | LWL | letztes Blatt | F4 | 4.55 |  |  |  |  | 2008-09 | LWL | letztes Blatt | F4 | 9.9 |  |  |  |  | 2016-04 | LWL | letztes Blatt | F4 | 9.18
Paderborn, KrA | B | 121 T.1 | 2008 |  | BCP (Neschen, GSK) | 2008-02 | LWL | 5 | H3 | 3.8 |  |  |  |  | 2008-09 | LWL | 5 | H3 | 10 |  |  |  |  | 2016-04 | LWL | 5 | H3 | 9.55
Paderborn, KrA | B | 61 | 2007 |  | BCP (Neschen, GSK) | 2007-06 | LWL | 1 | D3 | 5.66 |  |  |  |  | 2007-10 | LWL | 1 | D3 | 10.13 |  |  |  |  | 2016-04 | LWL | 1 | D3 | 9.25
Paderborn, KrA | B | 60 | 2007 |  | BCP (Neschen, GSK) | 2007-06 | LWL | 1 | B5 | 5.11 |  |  |  |  | 2007-10 | LWL | 1 | B5 | 10.14 |  |  |  |  | 2016-04 | LWL | 1 | B5 | 9.3
Paderborn, KrA | B | 127 | 2008 |  | BCP (Neschen, GSK) | 2008-02 | LWL | letztes Blatt | A4 | 4.73 |  |  |  |  | 2008-09 | LWL | letztes Blatt | A4 | 10.2 |  |  |  |  | 2016-04 | LWL | letztes Blatt | A4 | 9.74
Paderborn, KrA | B | 132 | 2009 |  | BCP (Neschen, GSK) | 2009-09 | LWL | 1 | C7 | 4.35
Paderborn, KrA | B | 136 | 2009 |  | BCP (Neschen, GSK) | 2009-09 | LWL | 16 | B4 | 4.64
Paderborn, KrA | B | 184 T | 2009 |  | BCP (Neschen, GSK) | 2009-09 | LWL | letztes Blatt | F4/F5 | 4.62
Paderborn, KrA | B | 210 T | 2009 |  | BCP (Neschen, GSK) | 2009-09 | LWL | gelber AD | K2 | 4.74
Paderborn, KrA | B | 217 T | 2009 |  | BCP (Neschen, GSK) | 2009-09 | LWL | letztes Blatt | G7 | 4.28
Paderborn, StdA | B | 3098 | 2011 |  | BCP (Neschen, GSK) | [9 empty] | 2011-04 | LWL | 33 | C4 | 7.6
Paderborn, StdA | B | 2451 | 2010 |  | BCP (Neschen, GSK) | [9 empty] | 2010-03 | LWL | 1 | D4 | 7.81
Paderborn, StdA | B | 1970 | 2009 |  | BCP (Neschen, GSK) | [9 empty] | 2009-07 | LWL | 1 | B4 | 8.16
Paderborn, StdA | Straßenkartei | 10 Friesenweg- Gierstr. 19 | 2012 |  | BCP (Neschen, GSK) | [9 empty] | 2012-05 | LWL | PB/F/1547 | E7 | 8.17
Paderborn, StdA | Straßenkartei | 2a Wewer - Bruchweg | 2012 |  | BCP (Neschen, GSK) | [9 empty] | 2012-05 | LWL | PB/1995 | F7 | 8.24
Paderborn, StdA | B | 2053 | 2009 |  | BCP (Neschen, GSK) | [9 empty] | 2009-07 | LWL | 1 | B4 | 8.28
Paderborn, StdA | Straßenkartei | 4 Badener Weg - Bessenstr. | 2012 |  | BCP (Neschen, GSK) | [9 empty] | 2012-05 | LWL | PB/B/0024 | E4 | 8.31
Paderborn, StdA | B | 1972 | 2009 |  | BCP (Neschen, GSK) | [9 empty] | 2009-07 | LWL | letztes Blatt | K4/K5 | 8.32
Paderborn, StdA | B | 2055 | 2009 |  | BCP (Neschen, GSK) | [9 empty] | 2009-07 | LWL | 10 | G4 | 8.55 |  |  |  |  | 2016-07 | LWL | 2. Zeitungsausschnitt (Westfalentag auf Stottern) | ro | 7
Paderborn, StdA | B | 2450 | 2010 |  | BCP (Neschen, GSK) | [9 empty] | 2010-03 | LWL | 11 | F4 | 8.61
Paderborn, StdA | Straßenkartei | 26 Schwalbenweg-Uhlenbruch | 2012 |  | BCP (Neschen, GSK) | [9 empty] | 2012-05 | LWL | PB/S/3083 | F8 | 8.63 |  |  |  |  | 2016-06 | LWL | M47.01 r/v | ru | 7.8
Paderborn, StdA | Meldekartei Amt Schloß Neuhaus | Schachtelnr. 27 | 2007 |  | BCP (Neschen, GSK) | 2007-10 | LWL | 1 | B8 | 4.38 |  |  |  |  | 2008-01 | LWL | 1 | B8 | 8.65 |  |  |  |  | 2016-05 | LWL | 1 | B8 | 8.41
Paderborn, StdA | B | 61 | 2007 |  | BCP (Neschen, GSK) | 2007-06 | LWL | 2 | D5 | 5.32 |  |  |  |  | 2008-04 | LWL | 2 | D5 | 8.68
Paderborn, StdA | B | 2448 | 2010 |  | BCP (Neschen, GSK) | [9 empty] | 2010-03 | LWL | 15 | G4/G5 | 8.7
Paderborn, StdA | B | 653 | 2007 |  | BCP (Neschen, GSK) | 2007-06 | LWL | 35 | F8 | 5.53 |  |  |  |  | 2008-04 | LWL | 35 | F8 | 8.72
Paderborn, StdA | B | 653 | 2007 |  | BCP (Neschen, GSK) | 2007-06 | LWL | 2 | I4/I5 | 4.96 |  |  |  |  | 2008-04 | LWL | 2 | I4/I5 | 8.73
Paderborn, StdA | B | 2447 | 2010 |  | BCP (Neschen, GSK) | [9 empty] | 2010-03 | LWL | 23 | A8 | 8.81 |  |  |  |  | 2016-06 | LWL | M37.01 | lu | 8.8
Paderborn, StdA | B | 2056 | 2009 |  | BCP (Neschen, GSK) | [9 empty] | 2009-07 | LWL | 195 | F1 | 8.82 |  |  |  |  | 2016-05 | LWL | vorletztes Blatt | mu | 8.2
Paderborn, StdA | Straßenkartei | 1 Hausnr.-Kartei - Neuenbeken | 2012 |  | BCP (Neschen, GSK) | [9 empty] | 2012-05 | LWL | PB/0001 | E4 | 8.83
Paderborn, StdA | Meldekartei Amt Schloß Neuhaus | Schachtelnr. 27 | 2007 |  | BCP (Neschen, GSK) | 2007-10 | LWL | letztes Blatt | A4 | 4.74 |  |  |  |  | 2008-01 | LWL | letztes Blatt | A4 | 9 |  |  |  |  | 2016-05 | LWL | letztes Blatt | A4 | 8.67
Paderborn, StdA | Meldekartei Amt Schloß Neuhaus | Schachtelnr. 21 | 2007 |  | BCP (Neschen, GSK) | 2007-10 | LWL | 1 | C4 | 4.55 |  |  |  |  | 2008-01 | LWL | 1 | C4 | 9.1 |  |  |  |  | 2016-05 | LWL | 1 | C4 | 8.9
Paderborn, StdA | B | 2907 | 2011 |  | BCP (Neschen, GSK) | [9 empty] | 2011-04 | LWL | 54 | I6 | 9.2
Paderborn, StdA | Meldekartei Amt Schloß Neuhaus | Schachtelnr. 32 | 2007 |  | BCP (Neschen, GSK) | 2007-10 | LWL | 1 | C8 | 4.71 |  |  |  |  | 2008-01 | LWL | 1 | C8 | 9.2 |  |  |  |  | 2016-05 | LWL | 1 | C8 | 9.31
Paderborn, StdA | Meldekartei Amt Schloß Neuhaus | Schachtelnr. 1 | 2007 |  | BCP (Neschen, GSK) | 2007-10 | LWL | letztes Blatt | D2 | 4.75 |  |  |  |  | 2008-01 | LWL | letztes Blatt | D2 | 9.25 |  |  |  |  | 2016-05 | LWL | letztes Blatt | D2 | 8.39
Paderborn, StdA | Meldekartei Amt Schloß Neuhaus | Schachtelnr. 21 | 2007 |  | BCP (Neschen, GSK) | 2007-10 | LWL | letztes Blatt | C4/C5 | 4.86 |  |  |  |  | 2008-01 | LWL | letztes Blatt | C4/C5 | 9.25 |  |  |  |  | 2016-05 | LWL | letztes Blatt | C4/C5 | 8.17
Paderborn, StdA | Meldekartei Amt Schloß Neuhaus | Schachtelnr. 32 | 2007 |  | BCP (Neschen, GSK) | 2007-10 | LWL | letztes Blatt | D7 | 4.32 |  |  |  |  | 2008-01 | LWL | letztes Blatt | D7 | 9.35 |  |  |  |  | 2016-05 | LWL | letztes Blatt | D7 | 7.91
Paderborn, StdA | Meldekartei Amt Schloß Neuhaus | Schachtelnr. 1 | 2007 |  | BCP (Neschen, GSK) | 2007-10 | LWL | 1 | C4/C5 | 4.29 |  |  |  |  | 2008-01 | LWL | 1 | C4/C5 | 9.35 |  |  |  |  | 2016-05 | LWL | 1 | C4/C5 | 8
Paderborn, StdA | B | 64 | 2007 |  | BCP (Neschen, GSK) | 2007-06 | LWL | 2 | E4 | 4.85 |  |  |  |  | 2008-04 | LWL | 2 | E4 | 9.36
Paderborn, StdA | B | 346 | 2007 |  | BCP (Neschen, GSK) | 2007-06 | LWL | 2 | F4 | 4.79 |  |  |  |  | 2008-04 | LWL | 2 | F4 | 9.38
Paderborn, StdA | B | 64 | 2007 |  | BCP (Neschen, GSK) | 2007-06 | LWL | 123 | C6 | 5.16 |  |  |  |  | 2008-04 | LWL | 123 | C6 | 9.41
Paderborn, StdA | B | 2452 | 2010 |  | BCP (Neschen, GSK) | [9 empty] | 2010-03 | LWL | 156 | A1 | 9.44
Paderborn, StdA | Meldekartei Amt Schloß Neuhaus | Schachtelnr. 14 | 2007 |  | BCP (Neschen, GSK) | 2007-10 | LWL | 1 | A4/A5 | 4.53 |  |  |  |  | 2008-01 | LWL | 1 | A4/A5 | 9.45 |  |  |  |  | 2016-05 | LWL | 1 | A4/A5 | 8.8
Paderborn, StdA | Meldekartei Amt Schloß Neuhaus | Schachtelnr.14 | 2007 |  | BCP (Neschen, GSK) | 2007-10 | LWL | letztes Blatt | E4/E5 | 4.1 |  |  |  |  | 2008-01 | LWL | letztes Blatt | E4/E5 | 9.5 |  |  |  |  | 2016-05 | LWL | letztes Blatt | E4/E5 | 8.86
Paderborn, StdA | B | 349 | 2007 |  | BCP (Neschen, GSK) | 2007-06 | LWL | 2 | D4 | 4.83 |  |  |  |  | 2008-04 | LWL | 2 | D4 | 9.6
Paderborn, StdA | B | 2908 | 2011 |  | BCP (Neschen, GSK) | [9 empty] | 2011-04 | LWL | 20 | C2 | 9.62
Paderborn, StdA | B | 61 | 2007 |  | BCP (Neschen, GSK) | 2007-06 | LWL | 18 | I7 | 4.96 |  |  |  |  | 2008-04 | LWL | 18 | I7 | 9.63
Paderborn, StdA | B | 346 | 2007 |  | BCP (Neschen, GSK) | 2007-06 | LWL | 18 | J7 | 5.42 |  |  |  |  | 2008-04 | LWL | 18 | J7 | 9.69
Paderborn, StdA | B | 3100 | 2011 |  | BCP (Neschen, GSK) | [9 empty] | 2011-04 | LWL | 6 | C6 | 10.33
Paderborn, StdA | B | 3100 | 2011 |  | BCP (Neschen, GSK) | [9 empty] | 2011-04 | LWL | 23 | E4 | 10.36
Petershagen, StdA | Schulangelegenheiten | 1497 | 2010 |  | BCP (Neschen, GSK) | 2010-07 | LWL | 1 | F4/F5 | 3.83 |  |  |  |  | 2014-02 | LWL | 1 | F4/F5 | 7.69
Petershagen, StdA | Amt Petershagen | 2883 | 2013 |  | BCP (Neschen, GSK) | 2013-04 | LWL | 1 | J7 | 3.89 |  |  |  |  | 2014-01 | LWL | 1 | J7 | 7.83
Petershagen, StdA | Amt Petershagen | 1110 | 2015 |  | BCP (Neschen, GSK) | 2015-06 | LWL | 1 | B3 | 3.7 |  |  |  |  | 2015-09 | LWL | 1 | B3 | 7.89
Petershagen, StdA | Amt Windheim | 2885 | 2016 | 1950 | BCP (Neschen, GSK) | 2015-06 | LWL | 5 | B8 | 3.88 |  |  |  |  | 2016-08 | LWL | 5 | B8 | 7.9
Petershagen, StdA | Amt Petershagen | 1107 | 2015 |  | BCP (Neschen, GSK) | 2015-06 | LWL | 7 | B7 | 3.37 |  |  |  |  | 2015-09 | LWL | 7 | B7 | 7.94
Petershagen, StdA | Amt Petershagen | 2880 | 2013 |  | BCP (Neschen, GSK) | 2013-04 | LWL | 1 | J7 | 3.91 |  |  |  |  | 2014-01 | LWL | 1 | J7 | 7.94
Petershagen, StdA | Amt Petershagen | 1110 | 2015 |  | BCP (Neschen, GSK) | 2015-06 | LWL | 1 | F8 | 3.67 |  |  |  |  | 2015-09 | LWL | 1 | F8 | 8
Petershagen, StdA | Amt Petershagen | 1107 | 2015 |  | BCP (Neschen, GSK) | 2015-06 | LWL | 7 | J2 | 3.46 |  |  |  |  | 2015-09 | LWL | 7 | J2 | 8.07
Petershagen, StdA | Amt Petershagen | 2879 | 2013 |  | BCP (Neschen, GSK) | 2013-04 | LWL | 1 | J7 | 4.3 |  |  |  |  | 2014-01 | LWL | 1 | J7 | 8.07
Petershagen, StdA | Amt Windheim | 2887 | 2016 | 1970 | BCP (Neschen, GSK) | 2015-06 | LWL | 3 | B3 | 3.81 |  |  |  |  | 2016-08 | LWL | 3 | B3 | 8.17
Petershagen, StdA | Amt Windheim | 2300 | 2014 |  | BCP (Neschen, GSK) | 2014-02 | LWL | 9 | C4 | 4.21 |  |  |  |  | 2014-08 | LWL | 9 | C4 | 8.21 |  |  |  |  | 2016-04 | LWL | 1 | mu | 8.78
Petershagen, StdA | Amt Windheim | 2885 | 2016 | 1950 | BCP (Neschen, GSK) | 2015-06 | LWL | 5 | F4 | 3.89 |  |  |  |  | 2016-08 | LWL | 5 | F4 | 8.23
Petershagen, StdA | Amt Windheim | 2887 | 2016 | 1970 | BCP (Neschen, GSK) | 2015-06 | LWL | 3 | I4 | 3.84 |  |  |  |  | 2016-08 | LWL | 3 | I4/I5 | 8.25
Petershagen, StdA | Amt Windheim | 2300 | 2014 |  | BCP (Neschen, GSK) | 2014-02 | LWL | 9 | J3 | 4.17 |  |  |  |  | 2014-08 | LWL | 9 | J3 | 8.36
Petershagen, StdA | Amt Windheim | 2334 | 2014 |  | BCP (Neschen, GSK) | 2014-02 | LWL | 2 | J7 | 4.19 |  |  |  |  | 2014-08 | LWL | 2 | J7 | 8.38
Petershagen, StdA | Amt Windheim | 2334 | 2014 |  | BCP (Neschen, GSK) | 2014-02 | LWL | 2 | B6 | 4.19 |  |  |  |  | 2014-08 | LWL | 2 | B6 | 8.39
Petershagen, StdA | Amt Windheim | 2090 | 2016 | 1968 | BCP (Neschen, GSK) | 2015-06 | LWL | 10 | J2 | 4.07 |  |  |  |  | 2016-08 | LWL | 10 | J2 | 8.43
Petershagen, StdA | Schulangelegenheiten | 1542 | 2010 |  | BCP (Neschen, GSK) | 2010-07 | LWL | 7 | F8 | 4.34 |  |  |  |  | 2014-02 | LWL | 7 | F8 | 8.47
Petershagen, StdA | Amt Windheim | 2303 | 2014 |  | BCP (Neschen, GSK) | 2014-02 | LWL | 7 | E4 | 4.2 |  |  |  |  | 2014-08 | LWL | 7 | E4 | 8.48
Petershagen, StdA | Amt Windheim | 2303 | 2014 |  | BCP (Neschen, GSK) | 2014-02 | LWL | 7 | B5 | 4.22 |  |  |  |  | 2014-08 | LWL | 7 | B5 | 8.53
Petershagen, StdA | Amt Windheim | 2090 | 2016 | 1968 | BCP (Neschen, GSK) | 2015-06 | LWL | 10 | B7 | 3.95 |  |  |  |  | 2016-08 | LWL | 10 | B7 | 8.56
Petershagen, StdA | Heringsfänger Angelegenheiten | 2279 | 2008 |  | BCP (Neschen, GSK) | 2008-04 | LWL | 1 | H6 | 5.34 |  |  |  |  | 2008-12 | LWL | 1 | H6 | 8.57
Petershagen, StdA | Amt Windheim | 2339 | 2014 |  | BCP (Neschen, GSK) | 2014-02 | LWL | 4 | D3 | 4.54 |  |  |  |  | 2014-08 | LWL | 4 | D3 | 8.71
Petershagen, StdA | Amt Windheim | 2339 | 2014 |  | BCP (Neschen, GSK) | 2014-02 | LWL | 4 | C7 | 4.56 |  |  |  |  | 2014-08 | LWL | 4 | C7 | 8.72
Petershagen, StdA | Amt Windheim | 2336 | 2014 |  | BCP (Neschen, GSK) | 2014-02 | LWL | 3 | E3 | 4.68 |  |  |  |  | 2014-08 | LWL | 3 | E3 | 8.78
Petershagen, StdA | Amt WZL | 3293 | 2008 |  | BCP (Neschen, GSK) | 2008-04 | LWL | letztes Blatt | B6 | 3.93 |  |  |  |  | 2008-12 | LWL | letztes Blatt | B6 | 8.8
Petershagen, StdA | Amt Windheim | 2336 | 2014 |  | BCP (Neschen, GSK) | 2014-02 | LWL | 3 | B3 | 4.69 |  |  |  |  | 2014-08 | LWL | 3 | B3 | 8.81
Petershagen, StdA | Lahde | 2667 | 2008 |  | BCP (Neschen, GSK) | 2008-04 | LWL | 2 | D8 | 4.61 |  |  |  |  | 2008-12 | LWL | 2 | D8 | 8.83
Petershagen, StdA | Schulangelegenheiten | 1498 | 2010 |  | BCP (Neschen, GSK) | 2010-07 | LWL | 1 | H2 | 5.01 |  |  |  |  | 2014-02 | LWL | 1 | H2 | 8.87
Petershagen, StdA | Heringsfänger Angelegenheiten | 2278 A | 2008 |  | BCP (Neschen, GSK) | 2008-04 | LWL | 2 | C2 | 4.92 |  |  |  |  | 2008-12 | LWL | 2 | C2 | 8.89
Petershagen, StdA | Amt WZL | 3252 | 2008 |  | BCP (Neschen, GSK) | 2008-04 | LWL | letztes Blatt | D3 | 4.63 |  |  |  |  | 2008-12 | LWL | letztes Blatt | D3 | 9.02
Petershagen, StdA | Amt Petershagen | 1005 | 2012 |  | BCP (Neschen, GSK) | 2012-09 | LWL | 1 | A8 | 4.56 |  |  |  |  | 2013-03 | LWL | 1 | A8 | 9.07
Petershagen, StdA | Schulangelegenheiten | 1538 | 2010 |  | BCP (Neschen, GSK) | 2010-07 | LWL | 1 | G4/G5 | 4.9 |  |  |  |  | 2014-02 | LWL | 1 | G4/G5 | 9.1
Petershagen, StdA | Heringsfänger Angelegenheiten | 2279 | 2008 |  | BCP (Neschen, GSK) | 2008-04 | LWL | letztes Blatt | A6 | 4.69 |  |  |  |  | 2008-12 | LWL | letztes Blatt | A6 | 9.12
Petershagen, StdA | Heringsfänger Angelegenheiten | 2278 A | 2008 |  | BCP (Neschen, GSK) | 2008-04 | LWL | 6. letztes Blatt | G4/G5 | 4.2 |  |  |  |  | 2008-12 | LWL | 6. letztes Blatt | G4/G5 | 9.23
Petershagen, StdA | Amt Petershagen | 1029 | 2012 |  | BCP (Neschen, GSK) | 2012-09 | LWL | 1 | E3 | 4.18 |  |  |  |  | 2013-03 | LWL | 1 | E3 | 9.34
Petershagen, StdA | Amt Petershagen | 1045 | 2012 |  | BCP (Neschen, GSK) | 2012-09 | LWL | 1 | J7 | 4.11 |  |  |  |  | 2013-03 | LWL | 1 | J7 | 9.45
Petershagen, StdA | Amt WZL | 3252 | 2008 |  | BCP (Neschen, GSK) | 2008-04 | LWL | 1 | G4/G5 | 3.68 |  |  |  |  | 2008-12 | LWL | 1 | G4/G5 | 9.54
Petershagen, StdA | Amt Petershagen | 1027 | 2012 |  | BCP (Neschen, GSK) | 2012-09 | LWL | 1 | J7 | 4.46 |  |  |  |  | 2013-03 | LWL | 1 | J7 | 9.58
Petershagen, StdA | Amt WZL | 3293 | 2008 |  | BCP (Neschen, GSK) | 2008-04 | LWL | 5 | H5 | 4.38 |  |  |  |  | 2008-12 | LWL | 5 | H5 | 9.61
Petershagen, StdA | Amt Petershagen | 1001 | 2012 |  | BCP (Neschen, GSK) | 2012-09 | LWL | 1 | K1 | 3.95 |  |  |  |  | 2013-03 | LWL | 1 | K1 | 9.62
Petershagen, StdA | Schulangelegenheiten | 1539 | 2010 |  | BCP (Neschen, GSK) | 2010-07 | LWL | letztes Blatt | B4/B5 | 4.69 |  |  |  |  | 2014-02 | LWL | letztes Blatt | B4/B5 | 9.74
Petershagen, StdA | Lahde | 2667 | 2008 |  | BCP (Neschen, GSK) | 2008-04 | LWL | 3. letztes Blatt | I4 | 4.34 |  |  |  |  | 2008-12 | LWL | 3. letztes Blatt | I4 | 8368
Preußisch Oldendorf, StdA | C | 2, T.1 | 2022 | 1973 | memocon | 2022-03 | LWL | 4 | B7 | 4.09 |  |  |  |  | 2023-05 | LWL | 4 | B7 | 9.53
Preußisch Oldendorf, StdA | C | 2, T.1 | 2022 | 1973 | memocon | 2022-03 | LWL | 4 | J2 | 4.67 |  |  |  |  | 2023-05 | LWL | 4 | J2 | 9.8
Preußisch Oldendorf, StdA | C | 10, T.1 | 2022 | 1950 | memocon | 2022-03 | LWL | 15 | A2 | 4.23 |  |  |  |  | 2023-05 | LWL | 15 | A2 | 10.05
Preußisch Oldendorf, StdA | C | 10, T.1 | 2022 | 1950 | memocon | 2022-03 | LWL | 15 | J7 | 4.16 |  |  |  |  | 2023-05 | LWL | 15 | J7 | 9.91
Preußisch Oldendorf, StdA | C | 24 | 2022 | 1939 | memocon | 2022-03 | LWL | 6 | C7/D7 | 4.12 |  |  |  |  | 2023-05 | LWL | 6 | C7/D7 | 10.74
Preußisch Oldendorf, StdA | C | 24 | 2022 | 1939 | memocon | 2022-03 | LWL | 6 | I2 | 4.3 |  |  |  |  | 2023-05 | LWL | 6 | I2 | 9.95
Preußisch Oldendorf, StdA | C | 73 | 2023 | 1945 | memocon | 2023-04 | LWL | 8 | B5 | 4.35 |  |  |  |  | 2023-09 | LWL | 8 | B5 | 9.36
Preußisch Oldendorf, StdA | C | 73 | 2023 | 1945 | memocon | 2023-04 | LWL | 8 | J5 | 4.36 |  |  |  |  | 2023-09 | LWL | 8 | J5 | 9.83
Preußisch Oldendorf, StdA | C | 89 | 2023 | 1953 | memocon | 2023-04 | LWL | 1 | C7 | 4.08 |  |  |  |  | 2023-09 | LWL | 1 | C7 | 8.28
Preußisch Oldendorf, StdA | C | 89 | 2023 | 1953 | memocon | 2023-04 | LWL | 1 | J6 | 6.07 |  |  |  |  | 2023-09 | LWL | 1 | J6 | 9.68
Preußisch Oldendorf, StdA | C | 107 | 2023 | 1950 | memocon | 2023-04 | LWL | 9 | B4 | 5.02 |  |  |  |  | 2023-09 | LWL | 9 | B4 | 9.43
Preußisch Oldendorf, StdA | C | 107 | 2023 | 1950 | memocon | 2023-04 | LWL | 9 | J3 | 5.96 |  |  |  |  | 2023-09 | LWL | 9 | J3 | 9.33
Recklinghausen, StdA | III | 1939 | 2013 |  | BCP (Neschen, GSK) | 2013-04 | LWL | 1 | A7 | 3.76 |  |  |  |  | 2014-04 | LWL | 1 | A7 | 7.54
Recklinghausen, StdA | III | 1688 | 2009 |  | BCP (Neschen, GSK) | 2009-07 | LWL | 3 | F7 | 4.01 |  |  |  |  | 2009-12 | LWL | 3 | F7 | 7.85
Recklinghausen, StdA | Amtsarchiv Landgemeinde Recklinghausen | 25 | 2015 |  | BCP (Neschen, GSK) | 2015-07 | LWL | 4. letztes Blatt | E4 | 3.37 |  |  |  |  | 2016-01 | LWL | 4. letztes Blatt | E4 | 7.91
Recklinghausen, StdA | III | 1761 | 2009 |  | BCP (Neschen, GSK) | 2009-07 | LWL | letztes Blatt | A1 | 3.91 |  |  |  |  | 2009-12 | LWL | letztes Blatt | A1 | 7.98
Recklinghausen, StdA | III | 1927 | 2013 |  | BCP (Neschen, GSK) | 2013-04 | LWL | 2 | K7 | 4.39 |  |  |  |  | 2014-04 | LWL | 2 | K7 | 8.01
Recklinghausen, StdA | III | 976 | 2008 |  | BCP (Neschen, GSK) | 2008-10 | LWL | letztes Blatt | J6 | 5.09 |  |  |  |  | 2009-06 | LWL | letztes Blatt | J6 | 8.03
Recklinghausen, StdA | IVa | 86/11² | 2011 |  | BCP (Neschen, GSK) | 2011-10 | LWL | 1 | B2 | 4.4 |  |  |  |  | 2012-01 | LWL | 1 | B2 | 8.06
Recklinghausen, StdA | A.A. (Amtsarchiv) | 43 | 2016 | 1893 | BCP (Neschen, GSK) | 2016-07 | LWL | 4 | B3 | 4.51 |  |  |  |  | 2016-10 | LWL | 4 | B3 | 8.07
Recklinghausen, StdA | III | 1924 | 2013 |  | BCP (Neschen, GSK) | 2013-04 | LWL | 1 | K7 | 4.21 |  |  |  |  | 2014-04 | LWL | 1 | K7 | 8.09
Recklinghausen, StdA | A.A. (Amtsarchiv) | 43 | 2016 | 1893 | BCP (Neschen, GSK) | 2016-07 | LWL | 4 | K2 | 4.63 |  |  |  |  | 2016-10 | LWL | 4 | K2 | 8.12
Recklinghausen, StdA | III | 1946 | 2013 |  | BCP (Neschen, GSK) | 2013-04 | LWL | 2 | K7 | 4.33 |  |  |  |  | 2014-04 | LWL | 2 | K7 | 8.12
Recklinghausen, StdA | Amtsarchiv Landgemeinde Recklinghausen | 41 | 2015 |  | BCP (Neschen, GSK) | 2015-07 | LWL | 4 | C7 | 3.48 |  |  |  |  | 2016-01 | LWL | 4 | C7 | 8.27
Recklinghausen, StdA | III | 5203 | 2014 |  | BCP (Neschen, GSK) | 2014-04 | LWL | 3 | F8 | 4.27 |  |  |  |  | 2014-08 | LWL | 3 | F8 | 8.27
Recklinghausen, StdA | III | 5229 | 2014 |  | BCP (Neschen, GSK) | 2014-04 | LWL | 7 | D4/D5 | 3.54 |  |  |  |  | 2014-08 | LWL | 7 | D4/D5 | 8.27
Recklinghausen, StdA | IVa | 125 | 2011 |  | BCP (Neschen, GSK) | 2011-10 | LWL | 1 | G4 | 3 |  |  |  |  | 2012-01 | LWL | 1 | G4 | 8.29
Recklinghausen, StdA | III | 5223 | 2014 |  | BCP (Neschen, GSK) | 2014-04 | LWL | 1 | K4/K5 | 3.11 |  |  |  |  | 2014-08 | LWL | 1 | K4/K5 | 8.36
Recklinghausen, StdA | III | 5203 | 2014 |  | BCP (Neschen, GSK) | 2014-04 | LWL | 3 | A1 | 4.3 |  |  |  |  | 2014-08 | LWL | 3 | A1 | 8.38
Recklinghausen, StdA | III | 5227 | 2014 |  | BCP (Neschen, GSK) | 2014-04 | LWL | 10 | J3 | 3.81 |  |  |  |  | 2014-08 | LWL | 10 | J3 | 8.39
Recklinghausen, StdA | A.A. (Amtsarchiv) | 47 | 2016 | 1913 | BCP (Neschen, GSK) | 2016-07 | LWL | 10 | B2 | 4.42 |  |  |  |  | 2016-10 | LWL | 10 | B2 | 8.4
Recklinghausen, StdA | III | 5223 | 2014 |  | BCP (Neschen, GSK) | 2014-04 | LWL | 1 | B1 | 3.15 |  |  |  |  | 2014-08 | LWL | 1 | B1 | 8.4
Recklinghausen, StdA | III | 5229 | 2014 |  | BCP (Neschen, GSK) | 2014-04 | LWL | 7 | J4 | 3.49 |  |  |  |  | 2014-08 | LWL | 7 | J4 | 8.41
Recklinghausen, StdA | IVa | 86/16 | 2012 |  | BCP (Neschen, GSK) | [9 empty] | 2013-03 | LWL | letztes Blatt | F7 | 8.43
Recklinghausen, StdA | A.A. (Amtsarchiv) | 52 | 2016 | 1924 | BCP (Neschen, GSK) | 2016-07 | LWL | 2 | J3 | 4.09 |  |  |  |  | 2016-10 | LWL | 2 | J3 | 8.51
Recklinghausen, StdA | A.A. (Amtsarchiv) | 47 | 2016 | 1913 | BCP (Neschen, GSK) | 2016-07 | LWL | 10 | J5 | 4.41 |  |  |  |  | 2016-10 | LWL | 10 | J5 | 8.53
Recklinghausen, StdA | III | 1400 | 2012 |  | BCP (Neschen, GSK) | [9 empty] | 2013-03 | LWL | 30 | A8 | 8.53
Recklinghausen, StdA | III | 5227 | 2014 |  | BCP (Neschen, GSK) | 2014-04 | LWL | 10 | C6 | 3.75 |  |  |  |  | 2014-08 | LWL | 10 | C6 | 8.54
Recklinghausen, StdA | A.A. (Amtsarchiv) | 48 | 2016 | 1919 | BCP (Neschen, GSK) | 2016-07 | LWL | 2 | B2 | 4.39 |  |  |  |  | 2016-10 | LWL | 2 | B2 | 8.57
Recklinghausen, StdA | A.A. (Amtsarchiv) | 48 | 2016 | 1919 | BCP (Neschen, GSK) | 2016-07 | LWL | 2 | G4 | 4.47 |  |  |  |  | 2016-10 | LWL | 2 | G4/G5 | 8.59
Recklinghausen, StdA | A.A. (Amtsarchiv) | 50 | 2016 | 1924 | BCP (Neschen, GSK) | 2016-07 | LWL | 10 | J3 | 4.36 |  |  |  |  | 2016-10 | LWL | 10 | J3 | 8.62
Recklinghausen, StdA | III | 1758 | 2009 |  | BCP (Neschen, GSK) | 2009-07 | LWL | 5 | K5 | 3.66 |  |  |  |  | 2009-12 | LWL | 5 | K5 | 8.62
Recklinghausen, StdA | III | 5205 | 2014 |  | BCP (Neschen, GSK) | 2014-04 | LWL | 15 | D3 | 3.97 |  |  |  |  | 2014-08 | LWL | 15 | D3 | 8.62
Recklinghausen, StdA | III | 1399 | 2012 |  | BCP (Neschen, GSK) | [9 empty] | 2013-03 | LWL | 5 | J7 | 8.69
Recklinghausen, StdA | A.A. (Amtsarchiv) | 52 | 2016 | 1924 | BCP (Neschen, GSK) | 2016-07 | LWL | 2 | C3 | 3.92 |  |  |  |  | 2016-10 | LWL | 2 | C3 | 8.72
Recklinghausen, StdA | III | 1078 | 2008 |  | BCP (Neschen, GSK) | 2008-10 | LWL | 1 | B7 | 4.69 |  |  |  |  | 2009-06 | LWL | 1 | B7 | 8.73
Recklinghausen, StdA | IVa | 86/23 | 2012 |  | BCP (Neschen, GSK) | [9 empty] | 2013-03 | LWL | 4 | K7 | 8.76
Recklinghausen, StdA | III | 5205 | 2014 |  | BCP (Neschen, GSK) | 2014-04 | LWL | 15 | J7 | 3.99 |  |  |  |  | 2014-08 | LWL | 15 | J7 | 8.77
Recklinghausen, StdA | III | 1685 | 2009 |  | BCP (Neschen, GSK) | 2009-07 | LWL | 1 | A5 | 4.07 |  |  |  |  | 2009-12 | LWL | 1 | A5 | 8.85
Recklinghausen, StdA | A.A. (Amtsarchiv) | 50 | 2016 | 1924 | BCP (Neschen, GSK) | 2016-07 | LWL | 10 | B3 | 4.35 |  |  |  |  | 2016-10 | LWL | 10 | B3 | 8.9
Recklinghausen, StdA | Amtsarchiv Landgemeinde Recklinghausen | 13 | 2015 |  | BCP (Neschen, GSK) | 2015-07 | LWL | 2 | D8 | 3.71 |  |  |  |  | 2016-01 | LWL | 2 | D8 | 8.9
Recklinghausen, StdA | III | 1760 | 2009 |  | BCP (Neschen, GSK) | 2009-07 | LWL | 1 | G1 | 4.52 |  |  |  |  | 2009-12 | LWL | 1 | G1 | 8.9
Recklinghausen, StdA | III | 976 | 2008 |  | BCP (Neschen, GSK) | 2008-10 | LWL | 1 | F4 | 4.39 |  |  |  |  | 2009-06 | LWL | 1 | F4 | 8.91
Recklinghausen, StdA | III | 914 | 2008 |  | BCP (Neschen, GSK) | [9 empty] | 2009-06 | LWL | 200 | F4/F5 | 8.99
Recklinghausen, StdA | III | 914 | 2008 |  | BCP (Neschen, GSK) | [9 empty] | 2009-06 | LWL | 1 | A8 | 9
Recklinghausen, StdA | III | 975 | 2008 |  | BCP (Neschen, GSK) | 2008-10 | LWL | 1 | J7 | 4.96 |  |  |  |  | 2009-06 | LWL | 1 | J7 | 9.03
Recklinghausen, StdA | IVa | 214 | 2012 |  | BCP (Neschen, GSK) | [9 empty] | 2013-03 | LWL | 2 | K8 | 9.04
Recklinghausen, StdA | IVa | 86/4² | 2011 |  | BCP (Neschen, GSK) | 2011-10 | LWL | 1 | K4 | 4.75 |  |  |  |  | 2012-01 | LWL | 1 | K4 | 9.29
Recklinghausen, StdA | Amtsarchiv Landgemeinde Recklinghausen | 6 | 2015 |  | BCP (Neschen, GSK) | 2015-07 | LWL | 3. Blatt nach erster Lage | I4 | 3.21 |  |  |  |  | 2016-01 | LWL | 3. Blatt nach erster Lage | I4 | 9.41
Recklinghausen, StdA | III | 1080 | 2008 |  | BCP (Neschen, GSK) | 2008-10 | LWL | 1 | F3 | 4.49 |  |  |  |  | 2009-06 | LWL | 1 | F3 | 9.42
Recklinghausen, StdA | III | 1117 | 2008 |  | BCP (Neschen, GSK) | 2008-10 | LWL | letztes Blatt | A7 | 5.95 |  |  |  |  | 2009-06 | LWL | letztes Blatt | A7 | 9.44
Recklinghausen, StdA | III | 913 | 2008 |  | BCP (Neschen, GSK) | [9 empty] | 2009-06 | LWL | 1 | C8 | 9.47
Recklinghausen, StdA | III | 1078 | 2008 |  | BCP (Neschen, GSK) | 2008-10 | LWL | letztes Blatt | B4 | 5 |  |  |  |  | 2009-06 | LWL | letztes Blatt | B4 | 9.5
Recklinghausen, StdA | A.A. (Amtsarchiv) | 51 | 2016 | 1916 | BCP (Neschen, GSK) | 2016-07 | LWL | 13 (blaue Nr. oben re) | K4 | 3.98 |  |  |  |  | 2016-10 | LWL | 13 (blaue Nr o. re) | K4 | 9.51
Recklinghausen, StdA | A.A. (Amtsarchiv) | 51 | 2016 | 1916 | BCP (Neschen, GSK) | 2016-07 | LWL | 13 (blaue Nr. oben re) | B2 | 4.07 |  |  |  |  | 2016-10 | LWL | 13 (blaue Nr o. re) | B2 | 9.56
Recklinghausen, StdA | III | 975 | 2008 |  | BCP (Neschen, GSK) | 2008-10 | LWL | letztes Blatt | J7 | 5.31 |  |  |  |  | 2009-06 | LWL | letztes Blatt | J7 | 9.63
Recklinghausen, StdA | III | 913 | 2008 |  | BCP (Neschen, GSK) | [9 empty] | 2009-06 | LWL | letztes Blatt | K1 | 9.71
Recklinghausen, StdA | III | 1117 | 2008 |  | BCP (Neschen, GSK) | 2008-10 | LWL | 1 | H4 | 4.65 |  |  |  |  | 2009-06 | LWL | 1 | H4 | 9.79
Recklinghausen, StdA | III | 1080 | 2008 |  | BCP (Neschen, GSK) | 2008-10 | LWL | letztes Blatt | B4 | 4.43 |  |  |  |  | 2009-06 | LWL | letztes Blatt | B4 | 9.93
Recklinghausen, StdA | III | 914 | 2008 |  | BCP (Neschen, GSK) | [9 empty] | 2009-06 | LWL | letztes Blatt | F4/F5 | 10.06
Recklinghausen, StdA | Amtsarchiv Landgemeinde Recklinghausen | 52 | 2015 |  | BCP (Neschen, GSK) | 2015-07 | LWL | 8. letztes Blatt | C4 | 3.96 |  |  |  |  | 2016-01 | LWL | 8. letztes Blatt | C4 | n.g.
Recklinghausen, StdA | IVa | 188 | 2011 |  | BCP (Neschen, GSK) | 2011-10 | LWL | 1 | B7 | 4.4 |  |  |  |  | 2012-01 | LWL | 1 | B7 | n.g.
Recklinghausen, StdA | IVa | 222 Bd. 5 | 2011 |  | BCP (Neschen, GSK) | 2011-10 | LWL | 1 | F4 | 3.5 |  |  |  |  | 2012-01 | LWL | 1 | F4 | n.g.
Recklinghausen, Stiftung Prosper Hospital | Geschichte der Stiftung | 4 | 2012 |  | BCP (Neschen, GSK) | 2012-02 | LWL | 1 | J4 | 4.65 |  |  |  |  | 2012-07 | LWL | 1 | J4 | 8.12
Recklinghausen, Stiftung Prosper Hospital | Geschichte der Stiftung | 8.2 | 2012 |  | BCP (Neschen, GSK) | 2012-02 | LWL | 1 | B7 | 4.94 |  |  |  |  | 2012-07 | LWL | 1 | B7 | 9.08 |  |  |  |  | 2016-05 | LWL | 1. weißes Blatt | mo | 9.3
Recklinghausen, Stiftung Prosper Hospital | Geschichte der Stiftung | 5.5 | 2012 |  | BCP (Neschen, GSK) | 2012-02 | LWL | 1 | B4 | 8.09 |  |  |  |  | 2012-07 | LWL | 1 | B4 | 9.14
Recklinghausen, Stiftung Prosper Hospital | Geschichte der Stiftung | 4.2 | 2012 |  | BCP (Neschen, GSK) | 2012-02 | LWL | 1 | B7 | 5.1 |  |  |  |  | 2012-07 | LWL | 1 | B7 | 9.32
Recklinghausen, Stiftung Prosper Hospital | Geschichte der Stiftung | 1 | 2012 |  | BCP (Neschen, GSK) | 2012-02 | LWL | 1 | G4 | 4.73 |  |  |  |  | 2012-07 | LWL | 1 | G4 | 9.63
Rheine, StdA | Rats- und Gremienprotokolle | Mappe 6 | 2006 |  | BCP (Neschen, GSK) | 2006-11 | LWL | 6 | B7 | 4.5 |  |  |  |  | 2007-01 | LWL | 6 | B7 | 9.5
Rheine, StdA | Rats- und Gremienprotokolle | Mappe 5 | 2006 |  | BCP (Neschen, GSK) | 2006-11 | LWL | 5 | B6 | 4.5 |  |  |  |  | 2007-01 | LWL | 5 | B6 | 9.6
Rheine, StdA | Rats- und Gremienprotokolle | 7 | 2006 |  | BCP (Neschen, GSK) | 2006-11 | LWL | 1 | A2 | 4.6 |  |  |  |  | 2007-01 | LWL | 1 | A2 | 9.9
Rheine, StdA | Rats- und Gremienprotokolle | 3 | 2006 |  | BCP (Neschen, GSK) | 2006-11 | LWL | 101 | C2 | 4.7 |  |  |  |  | 2007-01 | LWL | 101 | C2 | 10
Rheine, StdA | Rats- und Gremienprotokolle | 3 | 2006 |  | BCP (Neschen, GSK) | 2006-11 | LWL | 344 | B7 | 5.2 |  |  |  |  | 2007-01 | LWL | 344 | B7 | 10.1
Rheine, StdA | Rats- und Gremienprotokolle | 3 | 2006 |  | BCP (Neschen, GSK) | 2006-11 | LWL | 56 | D2 | 4.6 |  |  |  |  | 2007-01 | LWL | 56 | D2 | 10.1
Rheine, StdA | Rats- und Gremienprotokolle | 6 | 2006 |  | BCP (Neschen, GSK) | 2006-11 | LWL | 1 | B2 | 4.3 |  |  |  |  | 2007-01 | LWL | 1 | B2 | 10.1
Saerbeck, GemA | Sozialamt | 40a | 2008 |  | BCP (Neschen, GSK) | [9 empty] | 2009-05 | LWL | letztes Blatt | A4 | 6.46
Saerbeck, GemA | Sozialamt | 42a | 2008 |  | BCP (Neschen, GSK) | [9 empty] | 2009-05 | LWL | letztes Blatt | K4 | 6.68
Saerbeck, GemA | Soz. Fürsorge | 87 | 2007 |  | BCP (Neschen, GSK) | 2007-03 | LWL | letztes Blatt | lu | 4.2 |  |  |  |  | 2007-08 | LWL | letztes Blatt | lu | 7.41
Saerbeck, GemA |  | 179 | 2014 |  | BCP (Neschen, GSK) | 2014-03 | LWL | 3 | B3 | 3.43 |  |  |  |  | 2014-07 | LWL | 3 | B3 | 7.58
Saerbeck, GemA |  | 179 | 2014 |  | BCP (Neschen, GSK) | 2014-03 | LWL | 3 | I4/I5 | 3.29 |  |  |  |  | 2014-07 | LWL | 3 | I4/I5 | 7.64
Saerbeck, GemA | Sozialamt | 41a | 2008 |  | BCP (Neschen, GSK) | [9 empty] | 2009-05 | LWL | 1 | F1 | 7.78
Saerbeck, GemA |  | 343 | 2014 |  | BCP (Neschen, GSK) | 2014-03 | LWL | 1 | B6 | 4 |  |  |  |  | 2014-07 | LWL | 1 | B6 | 7.84
Saerbeck, GemA |  | 165 | 2013 |  | BCP (Neschen, GSK) | 2013-04 | LWL | 3 | J7 | 4.46 |  |  |  |  | 2014-02 | LWL | 3 | J7 | 7.89
Saerbeck, GemA |  | 168 | 2014 |  | BCP (Neschen, GSK) | 2014-03 | LWL | 6 | J2 | 3.96 |  |  |  |  | 2014-07 | LWL | 6 | J2 | 7.91
Saerbeck, GemA |  | 311 | 2014 |  | BCP (Neschen, GSK) | 2014-03 | LWL | 1 | B6 | 4.1 |  |  |  |  | 2014-07 | LWL | 1 | B6 | 7.91
Saerbeck, GemA | Sozialamt | 39a | 2008 |  | BCP (Neschen, GSK) | [9 empty] | 2009-05 | LWL | 1 | A4/A5 | 7.92
Saerbeck, GemA |  | 343 | 2014 |  | BCP (Neschen, GSK) | 2014-03 | LWL | 1 | J5 | 4.05 |  |  |  |  | 2014-07 | LWL | 1 | J5 | 7.96
Saerbeck, GemA |  | 168 | 2014 |  | BCP (Neschen, GSK) | 2014-03 | LWL | 6 | B3 | 4.07 |  |  |  |  | 2014-07 | LWL | 6 | B3 | 8
Saerbeck, GemA |  | 310 | 2014 |  | BCP (Neschen, GSK) | 2014-03 | LWL | 7 | B4 | 4.03 |  |  |  |  | 2014-07 | LWL | 7 | B4 | 8.03
Saerbeck, GemA |  | 310 | 2014 |  | BCP (Neschen, GSK) | 2014-03 | LWL | 7 | H2 | 4.05 |  |  |  |  | 2014-07 | LWL | 7 | H2 | 8.06
Saerbeck, GemA |  | 311 | 2014 |  | BCP (Neschen, GSK) | 2014-03 | LWL | 1 | G4/G5 | 4.17 |  |  |  |  | 2014-07 | LWL | 1 | G4/G5 | 8.09
Saerbeck, GemA |  | 159 B | 2013 |  | BCP (Neschen, GSK) | 2013-04 | LWL | 1 | K4 | 4.38 |  |  |  |  | 2014-02 | LWL | 1 | K4 | 8.21
Saerbeck, GemA |  | 156 A | 2013 |  | BCP (Neschen, GSK) | 2013-04 | LWL | 1 | I6 | 4.15 |  |  |  |  | 2014-02 | LWL | 1 | I6 | 8.3
Saerbeck, GemA | Sozialamt | 43a | 2008 |  | BCP (Neschen, GSK) | [9 empty] | 2009-05 | LWL | 1 | G8 | 8.31
Saerbeck, GemA | Sozialamt | 256 | 2008 |  | BCP (Neschen, GSK) | 2008-11 | LWL | 1 | A7 | 4.77 |  |  |  |  | 2009-05 | LWL | 1 | A7 | 8.32
Saerbeck, GemA |  | 108 | 2013 |  | BCP (Neschen, GSK) | 2013-04 | LWL | 1 | J7 | 4.71 |  |  |  |  | 2014-02 | LWL | 1 | J7 | 8.37
Saerbeck, GemA |  | 104 | 2013 |  | BCP (Neschen, GSK) | 2013-04 | LWL | 1 | J7 | 4.57 |  |  |  |  | 2014-02 | LWL | 1 | J7 | 8.44
Saerbeck, GemA | Sozialamt | 235 | 2008 |  | BCP (Neschen, GSK) | 2008-11 | LWL | letztes Blatt | A7 | 4.26 |  |  |  |  | 2009-05 | LWL | letztes Blatt | A7 | 9.32
Saerbeck, GemA | Sozialamt | 233 | 2008 |  | BCP (Neschen, GSK) | 2008-11 | LWL | letztes Blatt | B4 | 5.14 |  |  |  |  | 2009-05 | LWL | letztes Blatt | B4 | 9.43
Saerbeck, GemA | Soz. Fürsorge | 148 | 2007 |  | BCP (Neschen, GSK) | 2007-03 | LWL | letztes Blatt | ro | 3.9 |  |  |  |  | 2007-08 | LWL | letztes Blatt | ro | 9.53
Saerbeck, GemA | Soz. Fürsorge | 87 | 2007 |  | BCP (Neschen, GSK) | 2007-03 | LWL | 3 | rm | 3.9 |  |  |  |  | 2007-08 | LWL | 3 | rm | 9.55
Saerbeck, GemA | Soz. Fürsorge | 148 | 2007 |  | BCP (Neschen, GSK) | 2007-03 | LWL | 1 | lu | 4.3 |  |  |  |  | 2007-08 | LWL | 1 | lu | 9.55
Saerbeck, GemA | Sozialamt | 235 | 2008 |  | BCP (Neschen, GSK) | 2008-11 | LWL | 1 | A7 | 4.21 |  |  |  |  | 2009-05 | LWL | 1 | A7 | 9.68
Saerbeck, GemA | Soz. Fürsorge | 95 | 2007 |  | BCP (Neschen, GSK) | 2007-03 | LWL | 3. letztes Blatt | lm | 4.1 |  |  |  |  | 2007-08 | LWL | 3. letztes Blatt | lm | 9.71
Saerbeck, GemA | Soz. Fürsorge | 226 | 2007 |  | BCP (Neschen, GSK) | 2007-03 | LWL | 1 | rm | 5.35 |  |  |  |  | 2007-08 | LWL | 1 | rm | 9.75
Saerbeck, GemA | Sozialamt | 233 | 2008 |  | BCP (Neschen, GSK) | 2008-11 | LWL | 1 | E7 | 4.25 |  |  |  |  | 2009-05 | LWL | 1 | E7 | 9.76
Saerbeck, GemA | Soz. Fürsorge | 95 | 2007 |  | BCP (Neschen, GSK) | 2007-03 | LWL | 2 | rm | 4.3 |  |  |  |  | 2007-08 | LWL | 2 | rm | 9.79
Saerbeck, GemA | Soz. Fürsorge | 223 | 2007 |  | BCP (Neschen, GSK) | 2007-03 | LWL | letztes Blatt | lo | 4.15 |  |  |  |  | 2007-08 | LWL | letztes Blatt | lo | 9.86
Saerbeck, GemA | Soz. Fürsorge | 223 | 2007 |  | BCP (Neschen, GSK) | 2007-03 | LWL | 1 | lo | 4.35 |  |  |  |  | 2007-08 | LWL | 1 | lo | 9.89
Saerbeck, GemA | Soz. Fürsorge | 226 | 2007 |  | BCP (Neschen, GSK) | 2007-03 | LWL | vorletztes Blatt | rm | 4.35 |  |  |  |  | 2007-08 | LWL | vorletztes Blatt | rm | 9.92
Saerbeck, GemA | Sozialamt | 256 | 2008 |  | BCP (Neschen, GSK) | 2008-11 | LWL | letztes Blatt | K7 | 4.77 |  |  |  |  | 2009-05 | LWL | letztes Blatt | K7 | n.g.
Saerbeck, GemA | Sozialamt | 250 A | 2008 |  | BCP (Neschen, GSK) | 2008-11 | LWL | 1 | B7 | 6.14 |  |  |  |  | 2009-05 | LWL | 1 | B7 | n.g.
Saerbeck, GemA | Sozialamt | 250 A | 2008 |  | BCP (Neschen, GSK) | 2008-11 | LWL | letztes Blatt | B7 | 5.12 |  |  |  |  | 2009-05 | LWL | letztes Blatt | B7 | n.g.
Saerbeck, GemA | Sozialamt | 307 A | 2008 |  | BCP (Neschen, GSK) | 2008-11 | LWL | 1 | A7 | 5.09 |  |  |  |  | 2009-05 | LWL | 1 | A7 | n.g.
Saerbeck, GemA | Sozialamt | 307 A | 2008 |  | BCP (Neschen, GSK) | 2008-11 | LWL | letztes Blatt | A7 | 4.89 |  |  |  |  | 2009-05 | LWL | letztes Blatt | A7 | n.g.
Salzkotten, StdA | Meldekartei | D | 2007 |  | BCP (Neschen, GSK) | 2007-04 | LWL | 1 | F1 | 4.3 |  |  |  |  | 2007-12 | LWL | 1 | F1 | 9.7
Salzkotten, StdA | Meldekartei | B | 2007 |  | BCP (Neschen, GSK) | 2007-04 | LWL | letztes Blatt | D3 | 4.34 |  |  |  |  | 2007-12 | LWL | letztes Blatt | D3 | 9.74
Salzkotten, StdA | Meldekartei | E | 2007 |  | BCP (Neschen, GSK) | 2007-04 | LWL | 2 | F6 | 4.09 |  |  |  |  | 2007-12 | LWL | 2 | F6 | 9.74
Salzkotten, StdA | Meldekartei | F | 2007 |  | BCP (Neschen, GSK) | 2007-04 | LWL | letztes Blatt | C8 | 4.36 |  |  |  |  | 2007-12 | LWL | letztes Blatt | C8 | 9.77
Salzkotten, StdA | Meldekartei | B | 2007 |  | BCP (Neschen, GSK) | 2007-04 | LWL | 1 | E7 | 4.53 |  |  |  |  | 2007-12 | LWL | 1 | E7 | 9.78
Salzkotten, StdA | Meldekartei | C | 2007 |  | BCP (Neschen, GSK) | 2007-04 | LWL | 1 | F5 | 4.66 |  |  |  |  | 2007-12 | LWL | 1 | F5 | 9.79
Salzkotten, StdA | Meldekartei | C | 2007 |  | BCP (Neschen, GSK) | 2007-04 | LWL | letztes Blatt | E7 | 4.29 |  |  |  |  | 2007-12 | LWL | letztes Blatt | E7 | 9.86
Salzkotten, StdA | Meldekartei | F | 2007 |  | BCP (Neschen, GSK) | 2007-04 | LWL | 1 | C4 | 4.04 |  |  |  |  | 2007-12 | LWL | 1 | C4 | 9.93
Salzkotten, StdA | Meldekartei | D | 2007 |  | BCP (Neschen, GSK) | 2007-04 | LWL | vorletztes Blatt | A4 | 4.45 |  |  |  |  | 2007-12 | LWL | vorletztes Blatt | A4 | 10
Salzkotten, StdA | Meldekartei | E | 2007 |  | BCP (Neschen, GSK) | 2007-04 | LWL | letztes Blatt | F1 | 4.82 |  |  |  |  | 2007-12 | LWL | letztes Blatt | F1 | 10.14
Schmallenberg, StdA | F | 97 | 2010 |  | BCP (Neschen, GSK) | 2010-02 | LWL | letztes Blatt | lo | 4.9
Schmallenberg, StdA | F | 106 | 2010 |  | BCP (Neschen, GSK) | 2010-02 | LWL | 1 | rm | 4.34
Senden, Droste zu, AdelsA | Haus Senden Rheinische Güter | 146 | 2008 |  | BCP (Neschen, GSK) | 2008-02 | LWL | RD | G4 | 4.31 |  |  |  |  | 2008-10 | LWL | RD | G4 | 5.17
Senden, Droste zu, AdelsA | Haus Senden Rheinische Güter | 146 | 2008 |  | BCP (Neschen, GSK) | 2008-02 | LWL | vorletztes Blatt | B6 | 4.5 |  |  |  |  | 2008-10 | LWL | vorletztes Blatt | B6 | 8.07
Senden, Droste zu, AdelsA | Haus Senden | 789 | 2008 |  | BCP (Neschen, GSK) | 2008-02 | LWL | 2 | D3 | 4.34 |  |  |  |  | 2008-10 | LWL | 2 | D3 | 8.08
Senden, Droste zu, AdelsA | Haus Senden Rheinische Güter | 146 | 2008 |  | BCP (Neschen, GSK) | 2008-02 | LWL | letztes Blatt | F4 | 4.45 |  |  |  |  | 2008-10 | LWL | letztes Blatt | F4 | 8.31
Senden, Droste zu, AdelsA | Haus Senden | 792 | 2008 |  | BCP (Neschen, GSK) | 2008-02 | LWL | 1 | G1 | 4.64 |  |  |  |  | 2008-10 | LWL | 1 | G1 | 8.32
Senden, Droste zu, AdelsA | Haus Senden Rheinische Güter | 146 | 2008 |  | BCP (Neschen, GSK) | 2008-02 | LWL | 1. grünliches Blatt | J7 | 4.98 |  |  |  |  | 2008-10 | LWL | 1. grünliches Blatt | J7 | 8.68 |  |  |  |  | 2016-05 | LWL | ca. Mitte: Freie Presse Bi, 27.5.1954 | lm | 6.7
Senden, Droste zu, AdelsA | Haus Senden Rheinische Güter | 146 | 2008 |  | BCP (Neschen, GSK) | 2008-02 | LWL | 1 | C6 | 5.03 |  |  |  |  | 2008-10 | LWL | 1 | C6 | 9.06
Senden, Droste zu, AdelsA | Haus Senden | 793 | 2008 |  | BCP (Neschen, GSK) | 2008-02 | LWL | gelbes Dünndruck | C4 | 4.8 |  |  |  |  | 2008-10 | LWL | gelbes Dünndruck | C4 | 9.15
Senden, Droste zu, AdelsA | Haus Senden | 789 | 2008 |  | BCP (Neschen, GSK) | 2008-02 | LWL | letztes Blatt | J7 | 4.8 |  |  |  |  | 2008-10 | LWL | letztes Blatt | J7 | 9.34
Senden, Droste zu, AdelsA | Haus Senden | 793 | 2008 |  | BCP (Neschen, GSK) | 2008-02 | LWL | letztes Blatt | C7 | 5.18 |  |  |  |  | 2008-10 | LWL | letztes Blatt | C7/C8 | 9.55
Siegen, StdA | E | 3677 | 2019 | 1950 | BCP (Neschen, GSK) | 2019-03 | LWL | 5 | B3 | 4.65 |  |  |  |  | 2019-11 | LWL | 5 | B3 | 8.94
Siegen, StdA | E | 3677 | 2019 | 1950 | BCP (Neschen, GSK) | 2019-03 | LWL | 5 | J4 | 4.59 |  |  |  |  | 2019-11 | LWL | 5 | J4 | 9.12
Siegen, StdA | E | 3693 | 2019 | 1967 | BCP (Neschen, GSK) | 2019-03 | LWL | 7 | B6 | 4.1 |  |  |  |  | 2019-11 | LWL | 7 | B6 | 8.93
Siegen, StdA | E | 3693 | 2019 | 1967 | BCP (Neschen, GSK) | 2019-03 | LWL | 7 | J3 | 4.04 |  |  |  |  | 2019-11 | LWL | 7 | J3 | 8.53
Siegen, StdA | E | 3712 | 2019 | 1965 | BCP (Neschen, GSK) | 2019-03 | LWL | 5 (Stundenzettel 4) | A4 | 4.54 |  |  |  |  | 2019-11 | LWL | 5 (Stundenzettel 4) | A4 | 9.15
Siegen, StdA | E | 3712 | 2019 | 1965 | BCP (Neschen, GSK) | 2019-03 | LWL | 5 (Stundenzettel 4) | G2 | 4.72 |  |  |  |  | 2019-11 | LWL | 5 (Stundenzettel 4) | G2 | 9.11
Siegen, StdA | E | 3709 | 2019 | 1967 | BCP (Neschen, GSK) | 2019-03 | LWL | 10 | B6 | 4.39 |  |  |  |  | 2019-11 | LWL | 10 | B6 | 9.17
Siegen, StdA | E | 3709 | 2019 | 1967 | BCP (Neschen, GSK) | 2019-03 | LWL | 10 | I6 | 4.59 |  |  |  |  | 2019-11 | LWL | 10 | I6 | 9.44
Siegen, StdA | E | 1422 | 2014 |  | BCP (Neschen, GSK) | 2013-10 | LWL | 2. Blatt nach Register | J3 | 3.96 |  |  |  |  | 2014-07 | LWL | 2. Blatt nach Register | J3 | 7.81
Siegen, StdA | E | 1306 | 2014 |  | BCP (Neschen, GSK) | 2013-10 | LWL | 1 | H3 | 3.81 |  |  |  |  | 2014-07 | LWL | 1 | H3 | 8.05
Siegen, StdA | E | 1149 | 2013 |  | BCP (Neschen, GSK) | 2013-08 | LWL | 4 | K1 | 4.29 |  |  |  |  | 2014-07 | LWL | 4 | K1 | 8.09
Siegen, StdA | E | 1419 | 2014 |  | BCP (Neschen, GSK) | 2013-10 | LWL | 3 | J2 | 4.57 |  |  |  |  | 2014-07 | LWL | 3 | J2 | 8.09
Siegen, StdA | E | 3290 | 2018 | 1960 | BCP (Neschen, GSK) | 2018-02 | LWL | 12 | I4 | 4.25 |  |  |  |  | 2019-02 | LWL | 12 | I4 | 8.1
Siegen, StdA | E | 1077 | 2013 |  | BCP (Neschen, GSK) | 2013-08 | LWL | 3 | D4 | 4.96 |  |  |  |  | 2014-07 | LWL | 3 | D4 | 8.11
Siegen, StdA | E | 1403 | 2014 |  | BCP (Neschen, GSK) | 2013-10 | LWL | 6 | F2 | 4.08 |  |  |  |  | 2014-07 | LWL | 6 | F2 | 8.11
Siegen, StdA | E | 1261 | 2013 |  | BCP (Neschen, GSK) | 2013-08 | LWL | 3 | B7 | 5.23 |  |  |  |  | 2014-07 | LWL | 3 | B7 | 8.14
Siegen, StdA | E | 3315 | 2018 | 1966 | BCP (Neschen, GSK) | 2018-02 | LWL | 6 | C2/D2 | 4.75 |  |  |  |  | 2019-02 | LWL | 6 | C2/D2 | 8.14
Siegen, StdA | E | 3290 | 2018 | 1960 | BCP (Neschen, GSK) | 2018-02 | LWL | 12 | C7/C8 | 4.34 |  |  |  |  | 2019-02 | LWL | 12 | C7/C8 | 8.23
Siegen, StdA | E | 1146 | 2013 |  | BCP (Neschen, GSK) | 2013-08 | LWL | 2 | B2 | 4.71 |  |  |  |  | 2014-07 | LWL | 2 | B2 | 8.27
Siegen, StdA | E | 1407 | 2014 |  | BCP (Neschen, GSK) | 2013-10 | LWL | 1 | J5 | 5.34 |  |  |  |  | 2014-07 | LWL | 1 | J5 | 8.29
Siegen, StdA | E | 3340 | 2018 | 1952 | BCP (Neschen, GSK) | 2018-02 | LWL | 2 | E7 | 4.25 |  |  |  |  | 2019-02 | LWL | 2 | E7 | 8.3
Siegen, StdA | E | 3340 | 2018 | 1952 | BCP (Neschen, GSK) | 2018-02 | LWL | 2 | J2 | 4.2 |  |  |  |  | 2019-02 | LWL | 2 | J2 | 8.3
Siegen, StdA | E | 1265 | 2013 |  | BCP (Neschen, GSK) | 2013-08 | LWL | 2 | J4 | 4.36 |  |  |  |  | 2014-07 | LWL | 2 | J4 | 8.31
Siegen, StdA | E | 792 | 2012 |  | BCP (Neschen, GSK) | [9 empty] | 2013-05 | LWL | 1 | H4 | 8.36
Siegen, StdA | E | 3315 | 2018 | 1966 | BCP (Neschen, GSK) | 2018-02 | LWL | 6 | J7 | 4.78 |  |  |  |  | 2019-02 | LWL | 6 | J7 | 8.39
Siegen, StdA | E | 687 | 2011 |  | BCP (Neschen, GSK) | [9 empty] | 2012-01 | LWL | 1 | B5 | 8.43
Siegen, StdA | E | 684 | 2011 |  | BCP (Neschen, GSK) | [9 empty] | 2012-01 | LWL | 35 | B4 | 8.59
Siegen, StdA | E | 2333 | 2016 |  | BCP (Neschen, GSK) | 2016-06 | LWL | 3 (hinter Packpapier) | A6 | 4.82 |  |  |  |  | 2017-04 | LWL | 3 (hinter Packpapier) | A6 | 8.6
Siegen, StdA | E | 2346 | 2016 |  | BCP (Neschen, GSK) | 2016-06 | LWL | 4 | C4 | 4.78 |  |  |  |  | 2017-04 | LWL | 4 | C4 | 8.64
Siegen, StdA | E | 3269 | 2018 | 1970 | BCP (Neschen, GSK) | 2018-02 | LWL | 8 | J2 | 5.07 |  |  |  |  | 2019-02 | LWL | 8 | J2 | 8.7
Siegen, StdA | E | 2333 | 2016 |  | BCP (Neschen, GSK) | 2016-06 | LWL | 3 (hinter Packpapier) | F6 | 4.73 |  |  |  |  | 2017-04 | LWL | 3 (hinter Packpapier) | F6 | 8.72
Siegen, StdA | E | 2567 | 2016 |  | BCP (Neschen, GSK) | 2016-06 | LWL | 8 | B6 | 4.14 |  |  |  |  | 2017-04 | LWL | 8 | B6 | 8.72
Siegen, StdA | E | 2567 | 2016 |  | BCP (Neschen, GSK) | 2016-06 | LWL | 8 | E7 | 4.24 |  |  |  |  | 2017-04 | LWL | 8 | E7 | 8.78
Siegen, StdA | E | 1171 | 2009 |  | BCP (Neschen, GSK) | 2009-05 | LWL | letztes Blatt | K1 | 4.38 |  |  |  |  | 2010-01 | LWL | letztes Blatt | K1 | 8.86
Siegen, StdA | E | 2473 | 2016 |  | BCP (Neschen, GSK) | 2016-06 | LWL | 12 | C6 | 4.99 |  |  |  |  | 2017-04 | LWL | 12 | C6 | 8.94
Siegen, StdA | E | 3269 | 2018 | 1970 | BCP (Neschen, GSK) | 2018-02 | LWL | 8 | B5/C5 | 5.18 |  |  |  |  | 2019-02 | LWL | 8 | B5/C5 | 8.94
Siegen, StdA | E | 1480 | 2015 |  | BCP (Neschen, GSK) | 2015-07 | LWL | 6 | J3 | 4.4 |  |  |  |  | 2016-01 | LWL | 6 | J3 | 8.95
Siegen, StdA | E | 2473 | 2016 |  | BCP (Neschen, GSK) | 2016-06 | LWL | 12 | J3 | 4.87 |  |  |  |  | 2017-04 | LWL | 12 | J3 | 8.95
Siegen, StdA | E | 2470 | 2016 |  | BCP (Neschen, GSK) | 2016-06 | LWL | 5 | C6 | 4.4 |  |  |  |  | 2017-04 | LWL | 5 | C6 | 8.98
Siegen, StdA | E | 1563 | 2015 |  | BCP (Neschen, GSK) | 2015-07 | LWL | 8 | K7 | 3.39 |  |  |  |  | 2016-01 | LWL | 8 | K7 | 8.99 |  |  |  |  | 2016-06 | LWL | M11.01, 1. Blatt | lu | 9
Siegen, StdA | E | 795 | 2012 |  | BCP (Neschen, GSK) | [9 empty] | 2013-05 | LWL | 8 | D4 | 9 |  |  |  |  | 2016-07 | LWL | 2 (handgeschrieben) | mu | 6
Siegen, StdA | E | 689 | 2011 |  | BCP (Neschen, GSK) | [9 empty] | 2012-01 | LWL | 2 | E7 | 9.02
Siegen, StdA | E | 790 | 2012 |  | BCP (Neschen, GSK) | [9 empty] | 2013-05 | LWL | 2 | H4 | 9.02
Siegen, StdA | E | 959 b | 2009 |  | BCP (Neschen, GSK) | 2009-05 | LWL | letztes Blatt | A1 | 3.57 |  |  |  |  | 2010-01 | LWL | letztes Blatt | A1 | 9.02
Siegen, StdA | E | 2563 | 2016 |  | BCP (Neschen, GSK) | 2016-06 | LWL | 11 | C4 | 3.74 |  |  |  |  | 2017-04 | LWL | 11 | C4 | 9.04
Siegen, StdA | E | 2563 | 2016 |  | BCP (Neschen, GSK) | 2016-06 | LWL | 11 | J6 | 3.82 |  |  |  |  | 2017-04 | LWL | 11 | J6 | 9.06
Siegen, StdA | E | 876 | 2012 |  | BCP (Neschen, GSK) | [9 empty] | 2013-05 | LWL | 4 | H4 | 9.09
Siegen, StdA | E | 1567 | 2015 |  | BCP (Neschen, GSK) | 2015-07 | LWL | 9 | K2 | 3.58 |  |  |  |  | 2016-01 | LWL | 9 | K2 | 9.09
Siegen, StdA | E | 1480 | 2015 |  | BCP (Neschen, GSK) | 2015-07 | LWL | 6 | B7 | 4.33 |  |  |  |  | 2016-01 | LWL | 6 | B7 | 9.11
Siegen, StdA | E | 2346 | 2016 |  | BCP (Neschen, GSK) | 2016-06 | LWL | 4 | J2 | 4.64 |  |  |  |  | 2017-04 | LWL | 4 | J2 | 9.12
Siegen, StdA | E | 1154 | 2009 |  | BCP (Neschen, GSK) | 2009-05 | LWL | 1 | K4 | 3.89 |  |  |  |  | 2010-01 | LWL | 1 | K4 | 9.15
Siegen, StdA | E | 2470 | 2016 |  | BCP (Neschen, GSK) | 2016-06 | LWL | 5 | J6 | 4.49 |  |  |  |  | 2017-04 | LWL | 5 | J6 | 9.15
Siegen, StdA | E | 1563 | 2015 |  | BCP (Neschen, GSK) | 2015-07 | LWL | 8 | B5 | 3.26 |  |  |  |  | 2016-01 | LWL | 8 | B5 | 9.16
Siegen, StdA | E | 786 | 2012 |  | BCP (Neschen, GSK) | [9 empty] | 2013-05 | LWL | 10 | J5 | 9.2
Siegen, StdA | E | 1569 | 2015 |  | BCP (Neschen, GSK) | 2015-07 | LWL | 5 | E7 | 3.81 |  |  |  |  | 2016-01 | LWL | 5 | E7 | 9.21
Siegen, StdA | E | 1567 | 2015 |  | BCP (Neschen, GSK) | 2015-07 | LWL | 9 | D7 | 3.63 |  |  |  |  | 2016-01 | LWL | 9 | D7 | 9.32
Siegen, StdA | E | 1472 | 2015 |  | BCP (Neschen, GSK) | 2015-07 | LWL | 6 | J7 | 4.23 |  |  |  |  | 2016-01 | LWL | 6 | J7 | 9.39
Siegen, StdA | E | 1569 | 2015 |  | BCP (Neschen, GSK) | 2015-07 | LWL | 5 | A2 | 3.88 |  |  |  |  | 2016-01 | LWL | 5 | A2 | 9.4
Siegen, StdA | E | 2407 | 2016 |  | BCP (Neschen, GSK) | 2016-06 | LWL | 7 | E2 | 3.76 |  |  |  |  | 2017-04 | LWL | 7 | E2 | 9.43
Siegen, StdA | E | 2407 | 2016 |  | BCP (Neschen, GSK) | 2016-06 | LWL | 7 | A6 | 3.68 |  |  |  |  | 2017-04 | LWL | 7 | A6 | 9.45
Siegen, StdA | E | 681 | 2011 |  | BCP (Neschen, GSK) | [9 empty] | 2012-01 | LWL | 95 | J2 | 9.47
Siegen, StdA | E | 2399 | 2016 |  | BCP (Neschen, GSK) | 2016-06 | LWL | 3 | B2 | 4.28 |  |  |  |  | 2017-04 | LWL | 3 | B2 | 9.55
Siegen, StdA | E | 2399 | 2016 |  | BCP (Neschen, GSK) | 2016-06 | LWL | 3 | J4 | 4.21 |  |  |  |  | 2017-04 | LWL | 3 | J4 | 9.57
Siegen, StdA | E | 959 b | 2009 |  | BCP (Neschen, GSK) | 2009-05 | LWL | 1 | K8 | 4.03 |  |  |  |  | 2010-01 | LWL | 1 | K8 | 9.61
Siegen, StdA | E | 1472 | 2015 |  | BCP (Neschen, GSK) | 2015-07 | LWL | 6 | C4 | 4.11 |  |  |  |  | 2016-01 | LWL | 6 | C4 | 9.69 |  |  |  |  | 2016-04 | LWL | letztes Blatt | lm | 9.69
Siegen, StdA | E | 1171 | 2009 |  | BCP (Neschen, GSK) | 2009-05 | LWL | 1 | A4 | 3.98 |  |  |  |  | 2010-01 | LWL | 1 | A4 | 9.9
Siegen, StdA | E | 876 | 2011 |  | BCP (Neschen, GSK) | [9 empty] | 2012-01 | LWL | 32 | E7 | 8.72
Siegen, StdA | E | 25 | 2008 |  | BCP (Neschen, GSK) | 2008-10 | LWL | 4 | D3 | 4.52
Siegen, StdA | E | 25 | 2008 |  | BCP (Neschen, GSK) | 2008-10 | LWL | 3. letzes Blatt | H5 | 4.52
Siegen, StdA | E | 34 - 003/1 | 2008 |  | BCP (Neschen, GSK) | 2008-10 | LWL | 3 | J2 | 4.24
Siegen, StdA | E | 34 - 003/1 | 2008 |  | BCP (Neschen, GSK) | 2008-10 | LWL | 4. letztes Blatt | J7 | 4.13
Siegen, StdA | E | 132 | 2008 |  | BCP (Neschen, GSK) | 2008-10 | LWL | 5 | B7 | 4.08
Siegen, StdA | E | 175 | 2008 |  | BCP (Neschen, GSK) | 2008-10 | LWL | 4. letztes Blatt | D5 | 4.25
Siegen, StdA | E | 480 | 2010 |  | BCP (Neschen, GSK) | 2010-01 | LWL | letztes Blatt | F1 | 4.34
Siegen, StdA | E | 487 | 2010 |  | BCP (Neschen, GSK) | 2010-01 | LWL | 1. Blatt nach blauem AD | A4 | 4.58
Siegen, StdA | E | 509 | 2010 |  | BCP (Neschen, GSK) | 2010-01 | LWL | 1 | K3 | 4.56
Siegen, StdA | E | 514 | 2010 |  | BCP (Neschen, GSK) | 2010-01 | LWL | 1. Blatt nach braunem AD | F7 | 4.28
Siegen, StdA | E | 519 | 2010 |  | BCP (Neschen, GSK) | 2010-01 | LWL | letztes Blatt | G4 | 4.56
Siegen, StdA | E | 164 Bd. 3 | 2008 |  | BCP (Neschen, GSK) | 2008-10 | LWL | 3 | D7 | 4.73
Siegen, StdA | E | 164 Bd. 3 | 2008 |  | BCP (Neschen, GSK) | 2008-10 | LWL | 1. Umschlag von hinten | B4 | 4.6
Siegen-Wittgenstein, KrA | Kreissitzungsprotokolle | 26 | 2007 |  | BCP (Neschen, GSK) | 2007-08 | LWL | vorletztes | C3 | 4.55 |  |  |  |  | 2008-02 | LWL | vorletztes Blatt | C3 | 9.5
Siegen-Wittgenstein, KrA | Kreissitzungsprotokolle | 1 | 2007 |  | BCP (Neschen, GSK) | 2007-08 | LWL | 2 | K5 | 4.75 |  |  |  |  | 2008-02 | LWL | 2 | K5 | 9.51
Siegen-Wittgenstein, KrA | Kreissitzungsprotokolle | 2 | 2007 |  | BCP (Neschen, GSK) | 2007-08 | LWL | 1 | B4/B5 | 4.9 |  |  |  |  | 2008-02 | LWL | 1 | B4/B5 | 9.56
Siegen-Wittgenstein, KrA | Kreissitzungsprotokolle | 26 | 2007 |  | BCP (Neschen, GSK) | 2007-08 | LWL | 2 | B7 | 4.79 |  |  |  |  | 2008-02 | LWL | 2 | B7 | 9.56
Siegen-Wittgenstein, KrA | Kreissitzungsprotokolle | 1 | 2007 |  | BCP (Neschen, GSK) | 2007-08 | LWL | letztes Blatt | B7 | 4.55 |  |  |  |  | 2008-02 | LWL | letztes Blatt | B7 | 9.71
Siegen-Wittgenstein, KrA | Kreissitzungsprotokolle | 5 | 2007 |  | BCP (Neschen, GSK) | 2007-08 | LWL | 3. letztes Blatt | G5 | 5.27 |  |  |  |  | 2008-02 | LWL | 3. letztes Blatt | G5 | 9.75
Siegen-Wittgenstein, KrA | Kreissitzungsprotokolle | 2 | 2007 |  | BCP (Neschen, GSK) | 2007-08 | LWL | vorletztes Blatt | F4/F5 | 5.1 |  |  |  |  | 2008-02 | LWL | vorletztes Blatt | F4/F5 | 9.93
Siegen-Wittgenstein, KrA | Kreissitzungsprotokolle | 4 | 2007 |  | BCP (Neschen, GSK) | 2007-08 | LWL | blaues Blatt | D6 | 4.35 |  |  |  |  | 2008-02 | LWL | blaues Blatt | D6 | 10
Siegen-Wittgenstein, KrA | Kreissitzungsprotokolle | 5 | 2007 |  | BCP (Neschen, GSK) | 2007-08 | LWL | 1 | C4 | 4.25 |  |  |  |  | 2008-02 | LWL | 1 | C4 | 10.09
Siegen-Wittgenstein, KrA | Kreissitzungsprotokolle | 4 | 2007 |  | BCP (Neschen, GSK) | 2007-08 | LWL | 11 | J7 | 4.65 |  |  |  |  | 2008-02 | LWL | 11 | J7 | 10.46
Siegen-Wittgenstein, KrA | Kreissitzungsprotokolle | 17 | 2007 |  | BCP (Neschen, GSK) | 2007-08 | LWL | Benutzerblatt | K4 | 4.27
Siegen-Wittgenstein, KrA | Kreissitzungsprotokolle | 17 | 2007 |  | BCP (Neschen, GSK) | 2007-08 | LWL | letztes Blatt | H4/H5 | 4.46
Siegen-Wittgenstein, KrA | Kreissitzungsprotokolle | 17 | 2007 |  | BCP (Neschen, GSK) | 2007-08 | LWL | 3. letztes Blatt | F8 | 4.31
Siegen-Wittgenstein, KrA | Kreissitzungsprotokolle | 17 | 2007 |  | BCP (Neschen, GSK) | 2007-08 | LWL | 4. letztes Blatt | E1 | 4.4
Siegen-Wittgenstein, KrA | Kreissitzungsprotokolle | 1 T. 1 | 2007 |  | BCP (Neschen, GSK) | 2007-08 | LWL | 2 | G6 | 5
Siegen-Wittgenstein, KrA | Kreissitzungsprotokolle | 1 T. 1 | 2007 |  | BCP (Neschen, GSK) | 2007-08 | LWL | 5 | G4 | 4.58
Siegen-Wittgenstein, KrA | Kreissitzungsprotokolle | 1 T. 1 | 2007 |  | BCP (Neschen, GSK) | 2007-08 | LWL | vorletztes Blatt | J3 | 4.73
Siegen-Wittgenstein, KrA | Kreissitzungsprotokolle | 48 Teil I | 2007 |  | BCP (Neschen, GSK) | 2007-08 | LWL | 2 | I6 | 5.05
Siegen-Wittgenstein, KrA | Kreissitzungsprotokolle | 48 Teil I | 2007 |  | BCP (Neschen, GSK) | 2007-08 | LWL | 3 | J2 | 4.87
Siegen-Wittgenstein, KrA | Kreissitzungsprotokolle | 48 Teil I | 2007 |  | BCP (Neschen, GSK) | 2007-08 | LWL | letztes Blatt | I4 | 4.38
Soest, KrA | Altkreis Soest | 3526 | 2009 |  | BCP (Neschen, GSK) | 2009-01 | LWL | letztes Blatt | G7 | 4.19 |  |  |  |  | 2009-06 | LWL | letztes Blatt | G7 | 4.57 |  |  |  |  | 2016-05 | LWL | letztes Blatt | G7 | 8.11
Soest, KrA | Kreis Lippstadt | 3993 | 2015 |  | BCP (Neschen, GSK) | 2015-05 | LWL | 10 | C2 | 2.49 |  |  |  |  | 2015-09 | LWL | 10 | C2 | 6.31
Soest, KrA | Kreis Lippstadt | 3993 | 2015 |  | BCP (Neschen, GSK) | 2015-05 | LWL | 10 | J6 | 2.16 |  |  |  |  | 2015-09 | LWL | 10 | J6 | 6.48
Soest, KrA | Kreis Lippstadt | 1429 | 2014 |  | BCP (Neschen, GSK) | 2014-05 | LWL | mit 17 nummeriertes grünes Blatt | B2 | 3.21 |  |  |  |  | 2014-07 | LWL | mit 17 nummeriertes grünes Blatt | B2 | 6.66 |  |  |  |  | 2016-06 | LWL | 5 | mu | 7.9
Soest, KrA | Altkreis Soest | 1194 | 2009 |  | BCP (Neschen, GSK) | 2009-01 | LWL | 1. Blatt nach Trennblatt | K1 | 3.33 |  |  |  |  | 2009-06 | LWL | 1. Blatt nach Trennblatt | K1 | 6.69 |  |  |  |  | 2016-05 | LWL | 1. Blatt nach Trennblatt | K1 | 6.6
Soest, KrA | Landratsamt LP B | 46 | 2015 |  | BCP (Neschen, GSK) | 2015-05 | LWL | 6 | C4 | 3.27 |  |  |  |  | 2015-09 | LWL | 6 | C4 | 6.8
Soest, KrA | Kreis Lippstadt | 1429 | 2014 |  | BCP (Neschen, GSK) | 2014-05 | LWL | mit 17 nummeriertes grünes Blatt | K4 | 3.19 |  |  |  |  | 2014-07 | LWL | mit 17 nummeriertes grünes Blatt | K4 | 6.89
Soest, KrA | Kreisauschuss Soest | 694 | 2015 |  | BCP (Neschen, GSK) | 2015-05 | LWL | 6 | F7 | 3.04 |  |  |  |  | 2015-09 | LWL | 6 | F7 | 6.94
Soest, KrA | Landratsamt LP B | 46 | 2015 |  | BCP (Neschen, GSK) | 2015-05 | LWL | 6 | H6 | 3.26 |  |  |  |  | 2015-09 | LWL | 6 | H6 | 7
Soest, KrA | Kreisauschuss Soest | 694 | 2015 |  | BCP (Neschen, GSK) | 2015-05 | LWL | 6 | B2 | 3.09 |  |  |  |  | 2015-09 | LWL | 6 | B2 | 7.03
Soest, KrA | Kreis Lippstadt | 1440 | 2014 |  | BCP (Neschen, GSK) | 2014-05 | LWL | 4 | I7 | 4.07 |  |  |  |  | 2014-07 | LWL | 4 | I7 | 7.09
Soest, KrA | Kreis Lippstadt | 1440 | 2014 |  | BCP (Neschen, GSK) | 2014-05 | LWL | 4 | B4 | 4.08 |  |  |  |  | 2014-07 | LWL | 4 | B4 | 7.11
Soest, KrA | Altkreis Soest | 1194 | 2009 |  | BCP (Neschen, GSK) | 2009-01 | LWL | 3 | D7 | 3.87 |  |  |  |  | 2009-06 | LWL | 3 | C8 | 7.14 |  |  |  |  | 2016-05 | LWL | 3 | C8 | 7.42
Soest, KrA | Kreis Lippstadt | 3050 | 2014 |  | BCP (Neschen, GSK) | 2014-05 | LWL | 8 | B7 | 3.11 |  |  |  |  | 2014-07 | LWL | 8 | B7 | 7.24
Soest, KrA | Kreis Lippstadt | 3054 | 2014 |  | BCP (Neschen, GSK) | 2014-05 | LWL | 10 | B2 | 3.28 |  |  |  |  | 2014-07 | LWL | 10 | B2 | 7.26
Soest, KrA | Altkreis Soest | 1194 | 2009 |  | BCP (Neschen, GSK) | 2009-01 | LWL | vorletztes Blatt | E3 | 3.6 |  |  |  |  | 2009-06 | LWL | vorletztes Blatt | E3 | 7.27 |  |  |  |  | 2016-05 | LWL | vorletztes Blatt | E3 | 7.5
Soest, KrA | Kreis Lippstadt | 3054 | 2014 |  | BCP (Neschen, GSK) | 2014-05 | LWL | 10 | F7 | 3.24 |  |  |  |  | 2014-07 | LWL | 10 | F7 | 7.4
Soest, KrA | Kreis Lippstadt | 3050 | 2014 |  | BCP (Neschen, GSK) | 2014-05 | LWL | 8 | E7 | 3.09 |  |  |  |  | 2014-07 | LWL | 8 | E7 | 7.82
Soest, KrA | Altkreis Soest | 5542/1 | 2011 |  | BCP (Neschen, GSK) | 2011-05 | LWL | 2 | G8 | 3.55 |  |  |  |  | 2012-10 | LWL | 2 | G8 | 7.97
Soest, KrA | Altkreis Soest | 5440 | 2011 |  | BCP (Neschen, GSK) | 2011-05 | LWL | 3 | E7 | 3.83 |  |  |  |  | 2012-10 | LWL | 3 | E7 | 8.01
Soest, KrA | Altkreis Soest | 5646 | 2013 |  | BCP (Neschen, GSK) | [9 empty] | 2013-07 | LWL | 3 | F4 | 8.01
Soest, KrA | Altkreis Soest | 8686 | 2013 |  | BCP (Neschen, GSK) | [9 empty] | 2013-07 | LWL | 4 | J2 | 8.04
Soest, KrA | Kreis Lippstadt | 319 | 2013 |  | BCP (Neschen, GSK) | [9 empty] | 2013-07 | LWL | 2 | A4 | 8.07
Soest, KrA | Kreis Lippstadt | 416 | 2013 |  | BCP (Neschen, GSK) | [9 empty] | 2013-07 | LWL | 2 | E4 | 8.09
Soest, KrA | Altkreis Soest | 5688 | 2013 |  | BCP (Neschen, GSK) | [9 empty] | 2013-07 | LWL | 3 | J2 | 8.11
Soest, KrA | Kreis Lippstadt | 3046 | 2014 |  | BCP (Neschen, GSK) | 2014-05 | LWL | 4 | B7 | 3.14 |  |  |  |  | 2014-07 | LWL | 4 | B7 | 8.3
Soest, KrA | Altkreis Soest | 5591 | 2011 |  | BCP (Neschen, GSK) | 2011-05 | LWL | 1 | J3 | 2.8 |  |  |  |  | 2012-10 | LWL | 1 | J3 | 8.4
Soest, KrA | Kreis Lippstadt | 322 | 2013 |  | BCP (Neschen, GSK) | [9 empty] | 2013-07 | LWL | 1 | I4 | 8.46
Soest, KrA | Kreis Lippstadt | 3437 | 2016 |  | BCP (Neschen, GSK) | 2016-04 | LWL | 5 | D6 | 4.05 |  |  |  |  | 2016-08 | LWL | 5 | D6 | 8.49
Soest, KrA | Altkreis Soest | 5612/1 | 2011 |  | BCP (Neschen, GSK) | 2011-05 | LWL | 1 | B8 | 4.5 |  |  |  |  | 2012-10 | LWL | 1 | B8 | 8.76
Soest, KrA | Kreis Lippstadt | 3046 | 2014 |  | BCP (Neschen, GSK) | 2014-05 | LWL | 4 | K3 | 3.12 |  |  |  |  | 2014-07 | LWL | 4 | K3 | 8.77
Soest, KrA | Kreis Lippstadt | 3426 | 2016 |  | BCP (Neschen, GSK) | 2016-04 | LWL | 23 | D6 | 2.86 |  |  |  |  | 2016-08 | LWL | 23 | D6 | 8.81
Soest, KrA | Kreis Lippstadt | 3519 | 2016 |  | BCP (Neschen, GSK) | 2016-04 | LWL | 9 | B2 | 4.28 |  |  |  |  | 2016-08 | LWL | 9 | B2 | 8.81
Soest, KrA | Kreis Lippstadt | 3437 | 2016 |  | BCP (Neschen, GSK) | 2016-04 | LWL | 5 | H7 | 4.19 |  |  |  |  | 2016-08 | LWL | 5 | H7 | 8.87
Soest, KrA | Kreis Lippstadt | 4271 | 2018 | 1955 | BCP (Neschen, GSK) | 2018-04 | LWL | 5 | J2 | 3.37 |  |  |  |  | 2018-08 | LWL | 5 | J2 | 8.88
Soest, KrA | Altkreis Soest | 3526 | 2009 |  | BCP (Neschen, GSK) | 2009-01 | LWL | 1 | I4/I5 | 4.92 |  |  |  |  | 2009-06 | LWL | 1 | I4/I5 | 8.9 |  |  |  |  | 2016-05 | LWL | 1 | I4/I5 | 8.5
Soest, KrA | Kreis Lippstadt | 4518 | 2018 | 1953 | BCP (Neschen, GSK) | 2018-04 | LWL | 9 | K7 | 4.19 |  |  |  |  | 2018-08 | LWL | 9 | K7 | 8.9
Soest, KrA | Kreis Lippstadt | 3519 | 2016 |  | BCP (Neschen, GSK) | 2016-04 | LWL | 9 | G3 | 4.25 |  |  |  |  | 2016-08 | LWL | 9 | G3 | 8.92
Soest, KrA | Kreis Lippstadt | 4063 | 2016 |  | BCP (Neschen, GSK) | 2016-04 | LWL | 41 | I2 | 4.58 |  |  |  |  | 2016-08 | LWL | 41 | I2 | 8.93
Soest, KrA | Kreis Lippstadt | 4063 | 2016 |  | BCP (Neschen, GSK) | 2016-04 | LWL | 41 | K3 | 4.66 |  |  |  |  | 2016-08 | LWL | 41 | K3 | 8.93
Soest, KrA | Kreis Lippstadt | 4494 | 2018 | 1953 | BCP (Neschen, GSK) | 2018-04 | LWL | 4 | J4 | 3.94 |  |  |  |  | 2018-08 | LWL | 4 | J4 | 8.94
Soest, KrA | Kreis Lippstadt | 3426 | 2016 |  | BCP (Neschen, GSK) | 2016-04 | LWL | 23 | G1 | 2.94 |  |  |  |  | 2016-08 | LWL | 23 | G1 | 8.96
Soest, KrA | Kreis Lippstadt | 4518 | 2018 | 1953 | BCP (Neschen, GSK) | 2018-04 | LWL | 9 | F3 | 4.09 |  |  |  |  | 2018-08 | LWL | 9 | F3 | 9.02
Soest, KrA | Altkreis Soest | 4365 | 2011 |  | BCP (Neschen, GSK) | 2011-08 | LWL | 5 | G4 | 3.79 |  |  |  |  | 2011-11 | LWL | 5 | G4 | 9.12
Soest, KrA | Kreis Lippstadt | 4271 | 2018 | 1955 | BCP (Neschen, GSK) | 2018-04 | LWL | 5 | A7 | 3.13 |  |  |  |  | 2018-08 | LWL | 5 | A7 | 9.16
Soest, KrA | Kreis Lippstadt | 4494 | 2018 | 1953 | BCP (Neschen, GSK) | 2018-04 | LWL | 4 | B6 | 4.09 |  |  |  |  | 2018-08 | LWL | 4 | B6 | 9.22
Soest, KrA | Altkreis Soest | 3526 | 2009 |  | BCP (Neschen, GSK) | 2009-01 | LWL | letztes Blatt | K1 | 4.19 |  |  |  |  | 2009-06 | LWL | letztes Blatt | K1 | 9.27 |  |  |  |  | 2016-05 | LWL | letztes Blatt | K1 | 9.16
Soest, KrA | Altkreis Soest | 3526 | 2009 |  | BCP (Neschen, GSK) | 2009-01 | LWL | letztes Blatt | A4 | 4.19 |  |  |  |  | 2009-06 | LWL | letztes Blatt | A4 | 9.29 |  |  |  |  | 2016-05 | LWL | letztes Blatt | A4 | 9.5
Soest, KrA | Altkreis Soest | 4314 | 2011 |  | BCP (Neschen, GSK) | 2011-08 | LWL | 1 | A4 | 4.18 |  |  |  |  | 2011-11 | LWL | 1 | A4 | 9.27
Soest, KrA | Kreis Lippstadt | 4232 | 2018 | 1966 | BCP (Neschen, GSK) | 2018-04 | LWL | 18 | C3 | 3.47 |  |  |  |  | 2018-08 | LWL | 18 | C3 | 9.34
Soest, KrA | Altkreis Soest | 4562 | 2011 |  | BCP (Neschen, GSK) | 2011-08 | LWL | 5 | B2 | 4.24 |  |  |  |  | 2011-11 | LWL | 5 | B2 | 9.36
Soest, KrA | Kreis Lippstadt | 4232 | 2018 | 1966 | BCP (Neschen, GSK) | 2018-04 | LWL | 18 | I5 | 3.97 |  |  |  |  | 2018-08 | LWL | 18 | I5 | 9.4
Soest, KrA | Altkreis Soest | 4508 | 2011 |  | BCP (Neschen, GSK) | 2011-08 | LWL | 5 | J7 | 4.23 |  |  |  |  | 2011-11 | LWL | 5 | J7 | 9.41
Soest, KrA | Kreis Lippstadt | 1260 | 2007 |  | BCP (Neschen, GSK) | 2007-03 | LWL | 1 | B2 | 4.52 |  |  |  |  | 2007-08 | LWL | 1 | B2 | 9.43
Soest, KrA | Kreis Lippstadt | 1275 | 2007 |  | BCP (Neschen, GSK) | 2007-03 | LWL | 1 | B7 | 4.8 |  |  |  |  | 2007-08 | LWL | 1 | B7 | 9.44
Soest, KrA | Altkreis Soest | 4461 | 2011 |  | BCP (Neschen, GSK) | 2011-08 | LWL | 5 | H4 | 3.95 |  |  |  |  | 2011-11 | LWL | 5 | H4 | 9.46
Soest, KrA | Altkreis Soest | 4646 | 2011 |  | BCP (Neschen, GSK) | 2011-05 | LWL | 3 | E7 | 3.01 |  |  |  |  | 2012-10 | LWL | 3 | E7 | 9.54
Soest, KrA | Kreis Lippstadt | 1253 | 2007 |  | BCP (Neschen, GSK) | 2007-03 | LWL | letztes Blatt | A4/A5 | 4.05 |  |  |  |  | 2007-08 | LWL | letztes Blatt | A4/A5 | 9.55
Soest, KrA | Kreis Lippstadt | 1252 | 2007 |  | BCP (Neschen, GSK) | 2007-03 | LWL | letztes Blatt | F1 | 3.95 |  |  |  |  | 2007-08 | LWL | letztes Blatt | F1 | 9.61
Soest, KrA | Kreis Lippstadt | 1253 | 2007 |  | BCP (Neschen, GSK) | 2007-03 | LWL | 1 | B7 | 4.65 |  |  |  |  | 2007-08 | LWL | 1 | B7 | 9.72
Soest, KrA | Kreis Lippstadt | 1260 | 2007 |  | BCP (Neschen, GSK) | 2007-03 | LWL | letztes Blatt | B3 | 4.31 |  |  |  |  | 2007-08 | LWL | letztes Blatt | B3 | 9.72
Soest, KrA | Kreis Lippstadt | 4420 | 2018 | 1968 | BCP (Neschen, GSK) | 2018-04 | LWL | 10 | J7 | 3.45 |  |  |  |  | 2018-08 | LWL | 10 | J7 | 9.78
Soest, KrA | Kreis Lippstadt | 4420 | 2018 | 1968 | BCP (Neschen, GSK) | 2018-04 | LWL | 10 | C4 | 3.54 |  |  |  |  | 2018-08 | LWL | 10 | C4 | 9.86
Soest, KrA | Kreis Lippstadt | 1275 | 2007 |  | BCP (Neschen, GSK) | 2007-03 | LWL | letztes Blatt | K2 | 5.05 |  |  |  |  | 2007-08 | LWL | letztes Blatt | K2 | 9.88
Soest, KrA | Kreis Lippstadt | 1276 | 2007 |  | BCP (Neschen, GSK) | 2007-03 | LWL | letztes Blatt | C7 | 4.65 |  |  |  |  | 2007-08 | LWL | letztes Blatt | C7 | 9.97
Soest, KrA | Kreis Lippstadt | 1252 | 2007 |  | BCP (Neschen, GSK) | 2007-03 | LWL | 1 | B7 | 4.85 |  |  |  |  | 2007-08 | LWL | 1 | B7 | 9.98
Soest, KrA | Kreis Lippstadt | 1276 | 2007 |  | BCP (Neschen, GSK) | 2007-03 | LWL | 1 | K4/K5 | 4.2 |  |  |  |  | 2007-08 | LWL | 1 | K4/K5 | 10.04
Soest, KrA | Kreis Lippstadt | 3912 | 2015 |  | BCP (Neschen, GSK) | 2015-05 | LWL | 10 | B4 | 2.63 |  |  |  |  | 2015-09 | LWL | 10 | B4 | n.g.
Soest, KrA | Kreis Lippstadt | 3912 | 2015 |  | BCP (Neschen, GSK) | 2015-05 | LWL | 10 | I6 | 2.7 |  |  |  |  | 2015-09 | LWL | 10 | I6 | n.g.
Soest, KrA | Kreis Lippstadt | 4012 | 2015 |  | BCP (Neschen, GSK) | 2015-05 | LWL | 7 | C4 | 2.94 |  |  |  |  | 2015-09 | LWL | 7 | C4 | n.g.
Soest, KrA | Kreis Lippstadt | 4012 | 2015 |  | BCP (Neschen, GSK) | 2015-05 | LWL | 7 | J4 | 3.12 |  |  |  |  | 2015-09 | LWL | 7 | J4 | n.g.
Soest, KrA | Kreis Lippstadt | 4525 | 2019 | 1966 | BCP (Neschen, GSK) | 2019-03 | LWL | 12 | A5 | 4.4 |  |  |  |  | 2019-09 | LWL | 12 | A5 | 8.84
Soest, KrA | Kreis Lippstadt | 4525 | 2019 | 1966 | BCP (Neschen, GSK) | 2019-03 | LWL | 12 | J2 | 4.38 |  |  |  |  | 2019-09 | LWL | 12 | J2 | 8.16
Soest, KrA | Kreis Lippstadt | 4553 | 2019 | 1955 | BCP (Neschen, GSK) | 2019-03 | LWL | 4 | B6 | 4.8 |  |  |  |  | 2019-09 | LWL | 4 | B6 | 8.37
Soest, KrA | Kreis Lippstadt | 4553 | 2019 | 1955 | BCP (Neschen, GSK) | 2019-03 | LWL | 4 | I3 | 4.83 |  |  |  |  | 2019-09 | LWL | 4 | I3 | 8.44
Soest, KrA | Kreis Lippstadt | 4574 | 2019 | 1960 | BCP (Neschen, GSK) | 2019-03 | LWL | 6 | A2/B3 | 3.95 |  |  |  |  | 2019-09 | LWL | 6 | A2/B3 | 8.29
Soest, KrA | Kreis Lippstadt | 4574 | 2019 | 1960 | BCP (Neschen, GSK) | 2019-03 | LWL | 6 | J5 | 3.93 |  |  |  |  | 2019-09 | LWL | 6 | J5 | 8.42
Soest, KrA | Altkreis Soest | 5094 | 2019 | 1969 | BCP (Neschen, GSK) | 2019-03 | LWL | 8 | B7 | 4.56 |  |  |  |  | 2019-09 | LWL | 8 | B7 | 8.89
Soest, KrA | Altkreis Soest | 5094 | 2019 | 1969 | BCP (Neschen, GSK) | 2019-03 | LWL | 8 | J3 | 4.51 |  |  |  |  | 2019-09 | LWL | 8 | J3 | 8.76
Soest, KrA | Altkreis Soest | 2702 | 2019 | 1945 | BCP (Neschen, GSK) | 2019-03 | LWL | 11 | B6 | 3.9 |  |  |  |  | 2019-09 | LWL | 11 | B6 | 8.1
Soest, KrA | Altkreis Soest | 2702 | 2019 | 1945 | BCP (Neschen, GSK) | 2019-03 | LWL | 11 | K3 | 4.05 |  |  |  |  | 2019-09 | LWL | 11 | K3 | 8.31
Soest, KrA | Altkreis Soest | 2705 | 2019 | 1956 | BCP (Neschen, GSK) | 2019-03 | LWL | 14 | B3 | 4.25 |  |  |  |  | 2019-09 | LWL | 14 | B3 | 8.49
Soest, KrA | Altkreis Soest | 2705 | 2019 | 1956 | BCP (Neschen, GSK) | 2019-03 | LWL | 14 | J7 | 4.27 |  |  |  |  | 2019-09 | LWL | 14 | J7 | 8.43
Soest, KrA | Kreis Lippstadt | 3743 | 2017 | 1951 | BCP (Neschen, GSK) | 2017-05 | LWL | 1 | B4 | 5.64 |  |  |  |  | 2017-09 | LWL | 1 | B4 | 8.55
Soest, KrA | Kreis Lippstadt | 3743 | 2017 | 1951 | BCP (Neschen, GSK) | 2017-05 | LWL | 1 | J7 | 5.38 |  |  |  |  | 2017-09 | LWL | 1 | J7 | 9.42
Soest, KrA | Kreis Lippstadt | 3781/1 | 2017 | 1962 | BCP (Neschen, GSK) | 2017-05 | LWL | 11 | B7/C7 | 4.51 |  |  |  |  | 2017-09 | LWL | 11 | B7/C7 | 8.84
Soest, KrA | Kreis Lippstadt | 3781/1 | 2017 | 1962 | BCP (Neschen, GSK) | 2017-05 | LWL | 11 | E4/F4 | 4.78 |  |  |  |  | 2017-09 | LWL | 11 | E4/F4 | 8.87
Soest, KrA | Kreis Lippstadt | 4152 | 2017 | 1970 | BCP (Neschen, GSK) | 2017-05 | LWL | 8 | B7 | 3.67 |  |  |  |  | 2017-09 | LWL | 8 | B7 | 8.4
Soest, KrA | Kreis Lippstadt | 4152 | 2017 | 1970 | BCP (Neschen, GSK) | 2017-05 | LWL | 8 | J2 | 3.56 |  |  |  |  | 2017-09 | LWL | 8 | J2 | 8
Soest, KrA | Altkreis Soest | 5373 | 2021 | 1969 | BCP (Neschen, GSK. Memocon) | 2021-05 | LWL | 2 (paginiert) | D7 | 4.1 |  |  |  |  | 2022-02 | LWL | 2 (paginiert) | D7 | 9.37
Soest, KrA | Altkreis Soest | 5373 | 2021 | 1969 | BCP (Neschen, GSK. Memocon) | 2021-05 | LWL | 2 (paginiert) | J1 | 4.18 |  |  |  |  | 2022-02 | LWL | 2 (paginiert) | J1 | 9.02
Soest, KrA | Altkreis Soest | 5425 | 2021 | 1969 | BCP (Neschen, GSK. Memocon) | 2021-05 | LWL | 1 | C7 | 5.65 |  |  |  |  | 2022-02 | LWL | 1 | C7 | 8.11
Soest, KrA | Altkreis Soest | 5425 | 2021 | 1969 | BCP (Neschen, GSK. Memocon) | 2021-05 | LWL | 1 | J4 | 4.8 |  |  |  |  | 2022-02 | LWL | 1 | J4 | 7.81
Soest, KrA | Altkreis Soest | 5999 | 2021 | 1959 | BCP (Neschen, GSK. Memocon) | 2021-05 | LWL | 2 | B6 | 4.37 |  |  |  |  | 2022-02 | LWL | 2 | B6 | 9.37
Soest, KrA | Altkreis Soest | 5999 | 2021 | 1959 | BCP (Neschen, GSK. Memocon) | 2021-05 | LWL | 2 | J4 | 3.89 |  |  |  |  | 2022-02 | LWL | 2 | J4 | 9.34
Soest, KrA | Altkreis Soest | 6033 | 2021 | 1945 | BCP (Neschen, GSK. Memocon) | 2021-05 | LWL | 2 | B5 | 3.74 |  |  |  |  | 2022-02 | LWL | 2 | B5 | 9.93
Soest, KrA | Altkreis Soest | 6033 | 2021 | 1945 | BCP (Neschen, GSK. Memocon) | 2021-05 | LWL | 2 | J2 | 3.48 |  |  |  |  | 2022-02 | LWL | 2 | J2 | 9.83
Soest, KrA | Altkreis Soest | 6086 | 2021 | 1956 | BCP (Neschen, GSK. Memocon) | 2021-05 | LWL | 4 | B2 | 4.22 |  |  |  |  | 2022-02 | LWL | 4 | B2 | 10.26
Soest, KrA | Altkreis Soest | 6086 | 2021 | 1956 | BCP (Neschen, GSK. Memocon) | 2021-05 | LWL | 4 | I4 | 4.09 |  |  |  |  | 2022-02 | LWL | 4 | I4 | 9.73
Soest, KrA | Altkreis Soest | 5207 | 2020 | 1954 | memocon (ehm. GSK) | 2020-06 | LWL | 10 | B7 | 4.1 |  |  |  |  | 2021-01 | LWL | 10 | B7 | 9.59
Soest, KrA | Altkreis Soest | 5207 | 2020 | 1954 | memocon (ehm. GSK) | 2020-06 | LWL | 10 | J2 | 3.99 |  |  |  |  | 2021-01 | LWL | 10 | J2 | 9.9
Soest, KrA | Altkreis Soest | 5297 | 2020 | 1936 | memocon (ehm. GSK) | 2020-06 | LWL | 6 | C4 | 4.45 |  |  |  |  | 2021-01 | LWL | 6 | C4 | 8.29
Soest, KrA | Altkreis Soest | 5297 | 2020 | 1936 | memocon (ehm. GSK) | 2020-06 | LWL | 6 | K7 | 4.27 |  |  |  |  | 2021-01 | LWL | 6 | K7 | 8.5
Soest, KrA | Altkreis Soest | 5349 | 2020 | 1969 | memocon (ehm. GSK) | 2020-06 | LWL | 5 | F2 | 4.7 |  |  |  |  | 2021-01 | LWL | 5 | F2 | 9.46
Soest, KrA | Altkreis Soest | 5349 | 2020 | 1969 | memocon (ehm. GSK) | 2020-06 | LWL | 5 | F7 | 4.87 |  |  |  |  | 2021-01 | LWL | 5 | F7 | 9.2
Steinfurt, StdA | E Bf | 1117 | 2013 |  | BCP (Neschen, GSK) | 2013-06 | LWL | 2 | F4 | 4.39 |  |  |  |  | 2014-03 | LWL | 2 | F4 | 7.88
Steinfurt, StdA | E Bf | 1415 | 2013 |  | BCP (Neschen, GSK) | 2013-06 | LWL | 2 | E2 | 3.9 |  |  |  |  | 2014-03 | LWL | 2 | E2 | 7.94
Steinfurt, StdA | E Bf | 1333 | 2013 |  | BCP (Neschen, GSK) | 2013-06 | LWL | 3 | C1 | 3.71 |  |  |  |  | 2014-03 | LWL | 3 | C1 | 8.03
Steinfurt, StdA | E Bf | 1122 | 2013 |  | BCP (Neschen, GSK) | 2013-06 | LWL | 3 | E1 | 4.11 |  |  |  |  | 2014-03 | LWL | 3 | E1 | 8.09
Steinfurt, StdA | E Bf | 39 | 2007 |  | BCP (Neschen, GSK) | 2007-09 | LWL | 343 | G4/G5 | 4.4 |  |  |  |  | 2008-08 | LWL | 343 | G4/G5 | 8.1
Steinfurt, StdA | E Bf | 1324 | 2013 |  | BCP (Neschen, GSK) | 2013-06 | LWL | 2 | E2 | 3.48 |  |  |  |  | 2014-03 | LWL | 2 | E2 | 8.1
Steinfurt, StdA | E Bf | 118 | 2007 |  | BCP (Neschen, GSK) | 2007-09 | LWL | 77 | B7 | 4.8 |  |  |  |  | 2008-08 | LWL | 77 | B7 | 8.2
Steinfurt, StdA | E Bf | 162 | 2007 |  | BCP (Neschen, GSK) | 2007-09 | LWL | 127 | B7 | 4.4 |  |  |  |  | 2008-08 | LWL | 127 | B7 | 8.2
Steinfurt, StdA | E Bf | 33 | 2007 |  | BCP (Neschen, GSK) | 2007-09 | LWL | 8 | C5 | 4.6 |  |  |  |  | 2008-08 | LWL | 8 | C5 | 8.5
Steinfurt, StdA | E Bf | 68 | 2007 |  | BCP (Neschen, GSK) | 2007-09 | LWL | 11 | E7 | 5.2 |  |  |  |  | 2008-08 | LWL | 11 | E7 | 8.5
Steinfurt, StdA | E Bf | 1044 | 2010 |  | BCP (Neschen, GSK) | 2010-05 | LWL | letztes Blatt | F4/F5 | 3.54 |  |  |  |  | 2010-07 | LWL | letztes Blatt | F4/F5 | 8.6
Steinfurt, StdA | E Bf | 261 | 2007 |  | BCP (Neschen, GSK) | 2007-09 | LWL | 194 | F4 | 4.3 |  |  |  |  | 2008-08 | LWL | 194 | F4 | 8.7
Steinfurt, StdA | E Bf | 952 | 2010 |  | BCP (Neschen, GSK) | 2010-05 | LWL | 1 | E4 | 3.8 |  |  |  |  | 2010-07 | LWL | 1 | E4 | 8.72
Steinfurt, StdA | E Bf | 1038 | 2010 |  | BCP (Neschen, GSK) | 2010-05 | LWL | 6. letztes Blatt | A4/A5 | 4.05 |  |  |  |  | 2010-07 | LWL | 6. letztes Blatt | A4/A5 | 8.8
Steinfurt, StdA | E Bf | 956 | 2010 |  | BCP (Neschen, GSK) | 2010-05 | LWL | letztes Blatt | G4/G5 | 3.43 |  |  |  |  | 2010-07 | LWL | letztes Blatt | G4/G5 | 9.12
Steinfurt, StdA | E Bf | 1035 | 2010 |  | BCP (Neschen, GSK) | 2010-05 | LWL | 3 | A4 | 4.29 |  |  |  |  | 2010-07 | LWL | 3 | A4 | 9.88
Steinfurt, StdA | E Bf | 288 | 2008 |  | BCP (Neschen, GSK) | 2008-08 | LWL | 8 | E3 | 4.13
Steinfurt, StdA | E Bf | 288 | 2008 |  | BCP (Neschen, GSK) | 2008-08 | LWL | 3. letztes Blatt | B2 | 4.26
Steinfurt, StdA | E Bf | 290 | 2008 |  | BCP (Neschen, GSK) | 2008-08 | LWL | 3 | D4 | 4.12
Steinfurt, StdA | E Bf | 290 | 2008 |  | BCP (Neschen, GSK) | 2008-08 | LWL | 9 | I3 | 4.18
Steinfurt, StdA | E Bf | 290 | 2008 |  | BCP (Neschen, GSK) | 2008-08 | LWL | 2. letztes Blatt | B2 | 4.02
Stemwede, GemA | AL-G Stem C | 428 | 2017 | 1934 | BCP (Neschen, GSK) | 2017-02 | LWL | 8 | B5 | 4.88 |  |  |  |  | 2017-06 | LWL | 8 | B5 | 7.93
Stemwede, GemA | C | 177 | 2014 |  | BCP (Neschen, GSK) | 2014-04 | LWL | letztes Blatt | A5 | 3.88 |  |  |  |  | 2015-02 | LWL | letztes Blatt | A5 | 7.96
Stemwede, GemA | C | 148 | 2013 |  | BCP (Neschen, GSK) | [9 empty] | 2013-11 | LWL | 1 | E4 | 7.99
Stemwede, GemA | C | 179 | 2014 |  | BCP (Neschen, GSK) | 2014-04 | LWL | 2 | G4/G5 | 3.56 |  |  |  |  | 2015-02 | LWL | 2 | G4/G5 | 7.99
Stemwede, GemA | C | 152 | 2013 |  | BCP (Neschen, GSK) | [9 empty] | 2013-11 | LWL | 1 | F3 | 8.04
Stemwede, GemA | C | 179 | 2014 |  | BCP (Neschen, GSK) | 2014-04 | LWL | 2 | B2 | 3.49 |  |  |  |  | 2015-02 | LWL | 2 | B2 | 8.04
Stemwede, GemA | C | 177 | 2014 |  | BCP (Neschen, GSK) | 2014-04 | LWL | letztes Blatt | E2 | 3.91 |  |  |  |  | 2015-02 | LWL | letztes Blatt | E2 | 8.09
Stemwede, GemA | C | 173 | 2014 |  | BCP (Neschen, GSK) | 2014-04 | LWL | 5 | A3 | 3.87 |  |  |  |  | 2015-02 | LWL | 5 | A3 | 8.1
Stemwede, GemA | C | 112 | 2013 |  | BCP (Neschen, GSK) | [9 empty] | 2013-11 | LWL | 1 | E2 | 8.13
Stemwede, GemA | C | 173 | 2014 |  | BCP (Neschen, GSK) | 2014-04 | LWL | 5 | E7 | 3.84 |  |  |  |  | 2015-02 | LWL | 5 | E7 | 8.15
Stemwede, GemA | C | 106 | 2013 |  | BCP (Neschen, GSK) | [9 empty] | 2013-11 | LWL | 1 | G1 | 8.2
Stemwede, GemA | C | 37 | 2012 |  | BCP (Neschen, GSK) | 2012-05 | LWL | 1 | D1/D2 | 3.62 |  |  |  |  | 2013-03 | LWL | 1 | D1/D2 | 8.3
Stemwede, GemA | C | 509 | 2018 | 1934 | BCP (Neschen, GSK) | 2018-02 | LWL | 4 | K5 | 4.69 |  |  |  |  | 2018-08 | LWL | 4 | K5 | 8.42
Stemwede, GemA | AL-G Stem C | 443 | 2017 | 1937 | BCP (Neschen, GSK) | 2017-02 | LWL | 17 | J7 | 4.94 |  |  |  |  | 2017-06 | LWL | 17 | J7 | 8.49
Stemwede, GemA | AL-G Stem C | 443 | 2017 | 1937 | BCP (Neschen, GSK) | 2017-02 | LWL | 17 | D2 | 4.88 |  |  |  |  | 2017-06 | LWL | 17 | D2 | 8.61
Stemwede, GemA | C | 66 | 2012 |  | BCP (Neschen, GSK) | 2012-05 | LWL | 3 | G1 | 3.59 |  |  |  |  | 2013-03 | LWL | 3 | G1 | 8.78
Stemwede, GemA | C | 390 | 2016 | 1941 | BCP (Neschen, GSK) | 2016-04 | LWL | 226 | G1 | 4.73 |  |  |  |  | 2016-08 | LWL | 226 | G1 | 8.83
Stemwede, GemA | C | 390 | 2016 | 1941 | BCP (Neschen, GSK) | 2016-04 | LWL | 226 | G8 | 4.62 |  |  |  |  | 2016-08 | LWL | 226 | G8 | 8.84
Stemwede, GemA | C | 70 | 2012 |  | BCP (Neschen, GSK) | 2012-05 | LWL | 1 | A8 | 2.73 |  |  |  |  | 2013-03 | LWL | 1 | A8 | 8.9
Stemwede, GemA | C | 75 | 2012 |  | BCP (Neschen, GSK) | 2012-05 | LWL | 1 | F1 | 3.34 |  |  |  |  | 2013-03 | LWL | 1 | F1 | 8.91
Stemwede, GemA | AL-G Stem C | 428 | 2017 | 1934 | BCP (Neschen, GSK) | 2017-02 | LWL | 8 | H3 | 5.45 |  |  |  |  | 2017-06 | LWL | 8 | H3 | 8.92
Stemwede, GemA | C | 46.3 | 2012 |  | BCP (Neschen, GSK) | 2012-05 | LWL | 1 | G8 | 3.73 |  |  |  |  | 2013-03 | LWL | 1 | G8 | 8.99
Stemwede, GemA | C | 390 | 2016 | 1937 | BCP (Neschen, GSK) | 2016-04 | LWL | 138 | G4/G5 | 4.01 |  |  |  |  | 2016-08 | LWL | 138 | G4/G5 | 9.03
Stemwede, GemA | C | 492 | 2018 | 1943 | BCP (Neschen, GSK) | 2018-02 | LWL | 11 | G4 | 4.34 |  |  |  |  | 2018-08 | LWL | 11 | G4 | 9.05
Stemwede, GemA | AL-G Stem C | 442 | 2017 | 1934 | BCP (Neschen, GSK) | 2017-02 | LWL | 15 (blau) | J3 | 4.26 |  |  |  |  | 2017-06 | LWL | 15 (blau) | J3 | 9.07
Stemwede, GemA | AL-G Stem C | 462 | 2017 | 1946 | BCP (Neschen, GSK) | 2017-02 | LWL | 19 | K7 | 4.55 |  |  |  |  | 2017-06 | LWL | 19 | K7 | 9.13
Stemwede, GemA | C | 509 | 2018 | 1934 | BCP (Neschen, GSK) | 2018-02 | LWL | 4 | D3 | 5.18 |  |  |  |  | 2018-08 | LWL | 4 | D3 | 9.25
Stemwede, GemA | AL-G Stem C | 459 | 2017 | 1938 | BCP (Neschen, GSK) | 2017-02 | LWL | 28 | B5 | 4.3 |  |  |  |  | 2017-06 | LWL | 28 | B5 | 9.26
Stemwede, GemA | C | 390 | 2016 | 1937 | BCP (Neschen, GSK) | 2016-04 | LWL | 138 | E4/E5 | 4.02 |  |  |  |  | 2016-08 | LWL | 138 | E4/E5 | 9.28
Stemwede, GemA | AL-G Stem C | 462 | 2017 | 1946 | BCP (Neschen, GSK) | 2017-02 | LWL | 19 | E2 | 4.35 |  |  |  |  | 2017-06 | LWL | 19 | E2 | 9.29
Stemwede, GemA | C | 492 | 2018 | 1943 | BCP (Neschen, GSK) | 2018-02 | LWL | 11 | B6 | 4.38 |  |  |  |  | 2018-08 | LWL | 11 | B6 | 9.34
Stemwede, GemA | AL-G Stem C | 459 | 2017 | 1938 | BCP (Neschen, GSK) | 2017-02 | LWL | 28 | K2 | 4.03 |  |  |  |  | 2017-06 | LWL | 28 | K2 | 9.35
Stemwede, GemA | C | 475 | 2018 | 1937 | BCP (Neschen, GSK) | 2018-02 | LWL | 7 | B7/B8 | 4.01 |  |  |  |  | 2018-08 | LWL | 7 | B7/B8 | 9.56
Stemwede, GemA | AL-G Stem C | 442 | 2017 | 1934 | BCP (Neschen, GSK) | 2017-02 | LWL | 15 (blau) | A3 | 4.37 |  |  |  |  | 2017-06 | LWL | 15 (blau) | A3 | 9.58
Stemwede, GemA | C | 475 | 2018 | 1937 | BCP (Neschen, GSK) | 2018-02 | LWL | 7 | J5 | 4 |  |  |  |  | 2018-08 | LWL | 7 | J5 | 9.6
Stemwede, GemA | C | 343 | 2016 | 1953 | BCP (Neschen, GSK) | 2016-04 | LWL | 173 | F1 | 4.59 |  |  |  |  | 2016-08 | LWL | 173 | F1 | 9.62
Stemwede, GemA | C | 343 | 2016 | 1953 | BCP (Neschen, GSK) | 2016-04 | LWL | 173 | B4/B5 | 4.29 |  |  |  |  | 2016-08 | LWL | 173 | B4/B5 | 9.63
Stemwede, GemA | C | 335 | 2014 |  | BCP (Neschen, GSK) | 2014-04 | LWL | 2 | B4 | 4.1 |  |  |  |  | 2015-02 | LWL | 2 | B4 | n.g.
Stemwede, GemA | C | 335 | 2014 |  | BCP (Neschen, GSK) | 2014-04 | LWL | 2 | A7 | 4.09 |  |  |  |  | 2015-02 | LWL | 2 | A7 | n.g.
Stemwede, GemA | C | 341 | 2014 |  | BCP (Neschen, GSK) | 2014-04 | LWL | 6 | A6 | 4.27 |  |  |  |  | 2015-02 | LWL | 6 | A6 | n.g.
Stemwede, GemA | C | 341 | 2014 |  | BCP (Neschen, GSK) | 2014-04 | LWL | 6 | F2 | 4.3 |  |  |  |  | 2015-02 | LWL | 6 | F2 | n.g.
Stemwede, GemA | C | 510 | 2019 | 1939 | BCP (Neschen, GSK) | 2019-05 | LWL | 9 | C7/C8 | 5.22 |  |  |  |  | 2019-12 | LWL | 9 | C7/C8 | 9.62
Stemwede, GemA | C | 510 | 2019 | 1939 | BCP (Neschen, GSK) | 2019-05 | LWL | 9 | J3/K3 | 4.66 |  |  |  |  | 2019-12 | LWL | 9 | J3/K3 | 9.47
Stemwede, GemA | C | 527 | 2019 | 1933 | BCP (Neschen, GSK) | 2019-05 | LWL | 4 | B5 | 4.47 |  |  |  |  | 2019-12 | LWL | 4 | B5 | 9.18
Stemwede, GemA | C | 527 | 2019 | 1933 | BCP (Neschen, GSK) | 2019-05 | LWL | 4 | H2 | 4.51 |  |  |  |  | 2019-12 | LWL | 4 | H2 | 9.04
Stemwede, GemA | C | 552 | 2019 | 1935 | BCP (Neschen, GSK) | 2019-05 | LWL | 14 | D3/D4 | 4.69 |  |  |  |  | 2019-12 | LWL | 14 | D3/D4 | 8.92
Stemwede, GemA | C | 552 | 2019 | 1935 | BCP (Neschen, GSK) | 2019-05 | LWL | 14 | I7 | 4.77 |  |  |  |  | 2019-12 | LWL | 14 | I7 | 9.4
Stemwede, GemA | C | 555 | 2020 | 1952 | BCP (Neschen, GSK) | 2020-03 | LWL | 7 | B7 | 4.75 |  |  |  |  | 2021-02 | LWL | 7 | B7 | 9.61
Stemwede, GemA | C | 555 | 2020 | 1952 | BCP (Neschen, GSK) | 2020-03 | LWL | 7 | H3 | 4.82 |  |  |  |  | 2021-02 | LWL | 7 | H3 | 9.61
Stemwede, GemA | C | 582 | 2020 | 1936 | BCP (Neschen, GSK) | 2020-03 | LWL | 8 | F1 | 5.32 |  |  |  |  | 2021-02 | LWL | 8 | F1 | 9.61
Stemwede, GemA | C | 582 | 2020 | 1936 | BCP (Neschen, GSK) | 2020-03 | LWL | 8 | K7 | 4.63 |  |  |  |  | 2021-02 | LWL | 8 | K7 | 8.94
Stemwede, GemA | C | 591 | 2020 | 1938 | BCP (Neschen, GSK) | 2020-03 | LWL | 6 | F5 | 4.13 |  |  |  |  | 2021-02 | LWL | 6 | F5 | 9.81
Stemwede, GemA | C | 591 | 2020 | 1938 | BCP (Neschen, GSK) | 2020-03 | LWL | 6 | K1 | 4.55 |  |  |  |  | 2021-02 | LWL | 6 | K1 | 9.48
Stemwede, GemA | C | 627 | 2021 | 1934 | BCP (Neschen, GSK) | 2021-04 | LWL | 5 | E7 | 3.5 |  |  |  |  | 2021-12 | LWL | 5 | E7 | 9.92
Stemwede, GemA | C | 627 | 2021 | 1934 | BCP (Neschen, GSK) | 2021-04 | LWL | 5 | H2 | 3.59 |  |  |  |  | 2021-12 | LWL | 5 | H2 | 9.62
Stemwede, GemA | C | 657 | 2021 | 1926 | BCP (Neschen, GSK) | 2021-04 | LWL | 3 | B4 | 4.72 |  |  |  |  | 2021-12 | LWL | 3 | B4 | 9.3
Stemwede, GemA | C | 657 | 2021 | 1926 | BCP (Neschen, GSK) | 2021-04 | LWL | 3 | L4 | 5.13 |  |  |  |  | 2021-12 | LWL | 3 | L4 | 8.98
Stemwede, GemA | C | 689 | 2021 | 1945 | BCP (Neschen, GSK) | 2021-04 | LWL | 10 | A2/B2 | 4 |  |  |  |  | 2021-12 | LWL | 10 | A2/B2 | 8.73
Stemwede, GemA | C | 689 | 2021 | 1945 | BCP (Neschen, GSK) | 2021-04 | LWL | 10 | E7 | 3.87 |  |  |  |  | 2021-12 | LWL | 10 | E7 | 9.17
Stemwede, GemA | C | 697 | 2022 | 1943 | memocon | 2022-03 | LWL | 2 | D1/D2 | 4.4 |  |  |  |  | 2023-05 | LWL | 2 | D1/D2 | 10.25
Stemwede, GemA | C | 697 | 2022 | 1943 | memocon | 2022-03 | LWL | 2 | H7/I7 | 4.67 |  |  |  |  | 2023-05 | LWL | 2 | H7/I7 | 9.62
Stemwede, GemA | C | 726 | 2022 | 1935 | memocon | 2022-03 | LWL | 2 | B3 | 5.64 |  |  |  |  | 2023-05 | LWL | 2 | B3 | 10.35
Stemwede, GemA | C | 726 | 2022 | 1935 | memocon | 2022-03 | LWL | 2 | J7 | 6.26 |  |  |  |  | 2023-05 | LWL | 2 | J7 | 10.33
Stemwede, GemA | C | 769 | 2022 | 1952 | memocon | 2022-03 | LWL | 9 | C7 | 4.54 |  |  |  |  | 2023-05 | LWL | 9 | C7 | 10.14
Stemwede, GemA | C | 769 | 2022 | 1952 | memocon | 2022-03 | LWL | 9 | K3 | 4.74 |  |  |  |  | 2023-05 | LWL | 9 | K3 | 10.12
Stemwede, GemA | C | 774 | 2023 | 1947 | memocon | 2023-04 | LWL | 10 | A4 | 4.43 |  |  |  |  | 2023-09 | LWL | 10 | A4 | 8.96
Stemwede, GemA | C | 774 | 2023 | 1947 | memocon | 2023-04 | LWL | 10 | I8 | 4.39 |  |  |  |  | 2023-09 | LWL | 10 | I8 | 9.5
Stemwede, GemA | C | 812 | 2023 | 1935 | memocon | 2023-04 | LWL | 4 | G2 | 4.63 |  |  |  |  | 2023-09 | LWL | 4 | G2 | 9.6
Stemwede, GemA | C | 812 | 2023 | 1935 | memocon | 2023-04 | LWL | 4 | E7 | 4.8 |  |  |  |  | 2023-09 | LWL | 4 | E7 | 8.84
Stemwede, GemA | C | 846 | 2023 | 1935 | memocon | 2023-04 | LWL | 6 | C7 | 4 |  |  |  |  | 2023-09 | LWL | 6 | C7 | 9.71
Stemwede, GemA | C | 846 | 2023 | 1935 | memocon | 2023-04 | LWL | 6 | H5 | 3.71 |  |  |  |  | 2023-09 | LWL | 6 | H5 | 9.37
Stemwede, GemA | Personenstandsbücher | 847 | 2025 | 1935 | Proarchive Systems | 2025-03 | LWL | 5 | B1 | 4.03 |  |  |  |  | 2025-07 | LWL | 5 | B1 | 10.11
Stemwede, GemA | Personenstandsbücher | 847 | 2025 | 1935 | Proarchive Systems | 2025-03 | LWL | 5 | G7/H7 | 3.78 |  |  |  |  | 2025-07 | LWL | 5 | G7/H7 | 10.21
Südlohn, GemA | D | 7 | 2007 |  | BCP (Neschen, GSK) | 2007-08 | LWL | vorletztes Blatt | J7 | 5 |  |  |  |  | 2008-01 | LWL | vorletztes Blatt | J7 | 9.05
Südlohn, GemA | D | 37 | 2007 |  | BCP (Neschen, GSK) | 2007-08 | LWL | 3 | J4 | 4.49 |  |  |  |  | 2008-01 | LWL | 3 | J4 | 9.1
Südlohn, GemA | D | 16 | 2007 |  | BCP (Neschen, GSK) | 2007-08 | LWL | vorletztes Blatt | E5 | 5.21 |  |  |  |  | 2008-01 | LWL | vorletztes Blatt | E5 | 9.35
Südlohn, GemA | D | 37 | 2007 |  | BCP (Neschen, GSK) | 2007-08 | LWL | 1 | I7 | 5.21 |  |  |  |  | 2008-01 | LWL | 1 | I7 | 9.4
Südlohn, GemA | D | 5 | 2007 |  | BCP (Neschen, GSK) | 2007-08 | LWL | vorletztes Blatt | I4 | 6.18 |  |  |  |  | 2008-01 | LWL | vorletztes Blatt | I4 | 9.45
Südlohn, GemA | D | 7 | 2007 |  | BCP (Neschen, GSK) | 2007-08 | LWL | 5 | J2 | 5.23 |  |  |  |  | 2008-01 | LWL | 5 | J2 | 9.6
Südlohn, GemA | D | 16 | 2007 |  | BCP (Neschen, GSK) | 2007-08 | LWL | 1 | B3 | 5.46 |  |  |  |  | 2008-01 | LWL | 1 | B3 | 9.65
Südlohn, GemA | D | 16 | 2007 |  | BCP (Neschen, GSK) | 2007-08 | LWL | 3 | B4 | 4.89 |  |  |  |  | 2008-01 | LWL | 3 | B4 | 9.75
Südlohn, GemA | D | 7 | 2007 |  | BCP (Neschen, GSK) | 2007-08 | LWL | 1 | I2 | 5.28 |  |  |  |  | 2008-01 | LWL | 1 | I2 | 9.97
Südlohn, GemA | D | 5 | 2007 |  | BCP (Neschen, GSK) | 2007-08 | LWL | 2. Postkarte | D2 | 5.45 |  |  |  |  | 2008-01 | LWL | 2. Postkarte | D2 | 10
Warendorf, KrA | Stadt WAF C | 181 | 2007 |  | BCP (Neschen, GSK) | 2007-07 | LWL | 1 | J4 | 5 |  |  |  |  | 2008-04 | LWL | 1 | J4 | 7.94
Warendorf, KrA | Sassenberg K | 105 | 2011 |  | BCP (Neschen, GSK) | [9 empty] | 2011-12 | LWL | 1 | F8 | 8.02
Warendorf, KrA | Stadt WAF C | 184 | 2007 |  | BCP (Neschen, GSK) | 2007-07 | LWL | 1 | C8 | 4.62 |  |  |  |  | 2008-04 | LWL | 1 | C8 | 8.27
Warendorf, KrA | Stadt WAF C | 187 | 2007 |  | BCP (Neschen, GSK) | 2007-07 | LWL | 2 | K1 | 4.22 |  |  |  |  | 2008-04 | LWL | 2 | K1 | 9.05
Warendorf, KrA | Stadt WAF C | 184 | 2007 |  | BCP (Neschen, GSK) | 2007-07 | LWL | 3. letztes Blatt | E2 | 4.69 |  |  |  |  | 2008-04 | LWL | 3. letztes Blatt | E2 | 9.16
Warendorf, KrA | Amt Liesborn-Wadersloh A | 100 | 2007 |  | BCP (Neschen, GSK) | 2007-04 | LWL | letztes Blatt | E7 | 7.7 |  |  |  |  | 2007-12 | LWL | letztes Blatt | E7 | 9.2
Warendorf, KrA | Stadt WAF C | 181 | 2007 |  | BCP (Neschen, GSK) | 2007-07 | LWL | letztes Blatt | I7 | 4.2 |  |  |  |  | 2008-04 | LWL | letztes Blatt | I7 | 9.21
Warendorf, KrA | Amt Liesborn-Wadersloh A | 20 | 2007 |  | BCP (Neschen, GSK) | 2007-04 | LWL | 2 | B2 | 5.11 |  |  |  |  | 2007-12 | LWL | 2 | B2 | 9.28
Warendorf, KrA | Amt Liesborn-Wadersloh A | 101 | 2007 |  | BCP (Neschen, GSK) | 2007-04 | LWL | letztes Blatt | C6 | 4.68 |  |  |  |  | 2007-12 | LWL | letztes Blatt | C6 | 9.3
Warendorf, KrA | Sassenberg K | 74 | 2011 |  | BCP (Neschen, GSK) | [9 empty] | 2011-12 | LWL | 1 | C4/C5 | 9.31
Warendorf, KrA | Stadt WAF C | 187 | 2007 |  | BCP (Neschen, GSK) | 2007-07 | LWL | 1 | A8 | 4.57 |  |  |  |  | 2008-04 | LWL | 1 | A8 | 9.36
Warendorf, KrA | Amt Liesborn-Wadersloh A | 21 | 2007 |  | BCP (Neschen, GSK) | 2007-04 | LWL | 2 | I7 | 4.27 |  |  |  |  | 2007-12 | LWL | 2 | I7 | 9.44
Warendorf, KrA | Amt Liesborn-Wadersloh A | 99 | 2007 |  | BCP (Neschen, GSK) | 2007-04 | LWL | 3 | C1 | 4.43 |  |  |  |  | 2007-12 | LWL | 3 | C1 | 9.46
Warendorf, KrA | Amt Liesborn-Wadersloh A | 21 | 2007 |  | BCP (Neschen, GSK) | 2007-04 | LWL | letztes Blatt | J4 | 4.13 |  |  |  |  | 2007-12 | LWL | letztes Blatt | J4 | 9.56
Warendorf, KrA | Amt Liesborn-Wadersloh A | 20 | 2007 |  | BCP (Neschen, GSK) | 2007-04 | LWL | letztes Blatt | D7 | 5.38 |  |  |  |  | 2007-12 | LWL | letztes Blatt | D7 | 9.57
Warendorf, KrA | Stadt WAF C | 186 | 2007 |  | BCP (Neschen, GSK) | 2007-07 | LWL | 1 | G1 | 5.33 |  |  |  |  | 2008-04 | LWL | 1 | G1 | 9.6
Warendorf, KrA | Stadt WAF C | 187 | 2007 |  | BCP (Neschen, GSK) | 2007-07 | LWL | letztes Blatt | F1 | 4.94 |  |  |  |  | 2008-04 | LWL | letztes Blatt | F1 | 9.62
Warendorf, KrA | Stadt WAF C | 186 | 2007 |  | BCP (Neschen, GSK) | 2007-07 | LWL | 2 | F4 | 4.16 |  |  |  |  | 2008-04 | LWL | 2 | F4 | 9.7
Warendorf, KrA | Sassenberg K | 74 | 2011 |  | BCP (Neschen, GSK) | [9 empty] | 2011-12 | LWL | 10 | E7 | 9.7
Warendorf, KrA | Stadt WAF C | 186 | 2007 |  | BCP (Neschen, GSK) | 2007-07 | LWL | letztes Blatt | C8 | 4.57 |  |  |  |  | 2008-04 | LWL | letztes Blatt | C8 | 9.76
Warendorf, KrA | Amt Liesborn-Wadersloh A | 101 | 2007 |  | BCP (Neschen, GSK) | 2007-04 | LWL | 3 | B3 | 5.49 |  |  |  |  | 2007-12 | LWL | 3 | B3 | 9.81
Warendorf, KrA | Amt Liesborn-Wadersloh A | 100 | 2007 |  | BCP (Neschen, GSK) | 2007-04 | LWL | 3 | K2 | 4.91 |  |  |  |  | 2007-12 | LWL | 3 | K2 | 9.84
Warendorf, KrA | Sassenberg K | 73 | 2011 |  | BCP (Neschen, GSK) | [9 empty] | 2011-12 | LWL | 4 | H4 | 9.89
Warendorf, KrA | Sassenberg K | 44 | 2011 |  | BCP (Neschen, GSK) | [9 empty] | 2011-12 | LWL | 1 | F1 | 9.92
Warendorf, KrA | Amt Vorhelm B | 206 | 2008 |  | BCP (Neschen, GSK) | 2008-08 | LWL | 1 | G7 | 4.91
Warendorf, KrA | Amt Vorhelm B | 206 | 2008 |  | BCP (Neschen, GSK) | 2008-08 | LWL | 5 | K6 | 3.88
Warendorf, KrA | Amt Vorhelm B | 206 | 2008 |  | BCP (Neschen, GSK) | 2008-08 | LWL | 7 | E7 | 4.2
Warendorf, KrA | Amt Vorhelm B | 206 | 2008 |  | BCP (Neschen, GSK) | 2008-08 | LWL | vorletztes Blatt | H7 | 3.23
Warendorf, KrA | Amt Vorhelm B | 70 | 2008 |  | BCP (Neschen, GSK) | 2008-08 | LWL | 2 | C4 | 3.75
Warendorf, KrA | Amt Vorhelm B | 70 | 2008 |  | BCP (Neschen, GSK) | 2008-08 | LWL | blaues Blatt | A8 | 3.57
Warendorf, KrA | Amt Vorhelm B | 69 | 2008 |  | BCP (Neschen, GSK) | 2008-08 | LWL | 2 | A4 | 3.35
Warendorf, KrA | Amt Vorhelm B | 69 | 2008 |  | BCP (Neschen, GSK) | 2008-08 | LWL | letztes Blatt | H4 | 3.64
Werther, StdA | B | 149 | 2016 |  | BCP (Neschen, GSK) | 2016-04 | LWL | 37. letztes Blatt | G4 | 3.6 |  |  |  |  | 2017-03 | LWL | 37. letztes Blatt | G4 | 7.01
Werther, StdA | B | 149 | 2016 |  | BCP (Neschen, GSK) | 2016-04 | LWL | 37 letztes Blatt | G7 | 3.43 |  |  |  |  | 2017-03 | LWL | 37. letztes Blatt | G7 | 7.05
Werther, StdA | B | 77b | 2014 |  | BCP (Neschen, GSK) | 2014-07 | LWL | 14 | B3 | 3.49 |  |  |  |  | 2015-03 | LWL | 14 | B3 | 7.89
Werther, StdA | B | 77b | 2014 |  | BCP (Neschen, GSK) | 2014-07 | LWL | 14 | K7 | 3.48 |  |  |  |  | 2015-03 | LWL | 14 | K7 | 7.91
Werther, StdA | B | 79 | 2014 |  | BCP (Neschen, GSK) | 2014-07 | LWL | 15 | B7 | 3.58 |  |  |  |  | 2015-03 | LWL | 15 | B7 | 7.99
Werther, StdA | B | 70a | 2013 |  | BCP (Neschen, GSK) | 2013-06 | LWL | 1 | I3 | 3.42 |  |  |  |  | 2014-06 | LWL | 1 | I3 | 8
Werther, StdA | B | 79 | 2014 |  | BCP (Neschen, GSK) | 2014-07 | LWL | 15 | K2 | 3.61 |  |  |  |  | 2015-03 | LWL | 15 | K2 | 8.03
Werther, StdA | B | 85b | 2014 |  | BCP (Neschen, GSK) | 2014-07 | LWL | 25 | B2 | 4.11 |  |  |  |  | 2015-03 | LWL | 25 | B2 | 8.07
Werther, StdA | B | 70f | 2013 |  | BCP (Neschen, GSK) | 2013-06 | LWL | 4 | K2 | 3.7 |  |  |  |  | 2014-06 | LWL | 4 | K2 | 8.11
Werther, StdA | B | 85b | 2014 |  | BCP (Neschen, GSK) | 2014-07 | LWL | 25 | E5 | 4.15 |  |  |  |  | 2015-03 | LWL | 25 | E5 | 8.12
Werther, StdA | B | 85a | 2014 |  | BCP (Neschen, GSK) | 2014-07 | LWL | 12 | B2 | 4.01 |  |  |  |  | 2015-03 | LWL | 12 | B2 | 8.14
Werther, StdA | B | 52 | 2013 |  | BCP (Neschen, GSK) | 2013-06 | LWL | 1 | K5 | 3.97 |  |  |  |  | 2014-06 | LWL | 1 | K5 | 8.16
Werther, StdA | B | 85a | 2014 |  | BCP (Neschen, GSK) | 2014-07 | LWL | 12 | J3 | 4.07 |  |  |  |  | 2015-03 | LWL | 12 | J3 | 8.2
Werther, StdA | B | 53a | 2013 |  | BCP (Neschen, GSK) | 2013-06 | LWL | 3 | I2 | 4.23 |  |  |  |  | 2014-06 | LWL | 3 | I2 | 8.32
Werther, StdA | B | 206 | 2017 | 1943 | BCP (Neschen, GSK) | 2017-05 | LWL | 11 | C5 | 4.45 |  |  |  |  | 2017-11 | LWL | 11 | C5 | 8.47
Werther, StdA | B | 36b | 2012 |  | BCP (Neschen, GSK) | 2012-07 | LWL | 2 | J7 | 3.77 |  |  |  |  | 2012-10 | LWL | 2 | J7 | 8.51
Werther, StdA | B | 24 | 2012 |  | BCP (Neschen, GSK) | 2012-07 | LWL | 3 | K2 | 4.72 |  |  |  |  | 2012-10 | LWL | 3 | K2 | 8.8
Werther, StdA | B | 193 | 2016 |  | BCP (Neschen, GSK) | 2016-04 | LWL | vorletztes Blatt | D4 | 4.02 |  |  |  |  | 2017-03 | LWL | vorletztes Blatt | D4 | 8.81
Werther, StdA | B | 21 | 2012 |  | BCP (Neschen, GSK) | 2012-07 | LWL | 3 | A7 | 4.12 |  |  |  |  | 2012-10 | LWL | 3 | A7 | 8.86
Werther, StdA | B | 13 | 2011 |  | BCP (Neschen, GSK) | 2011-08 | LWL | 1 | B7 | 4.1 |  |  |  |  | 2012-02 | LWL | 1 | B7 | 8.92
Werther, StdA | B | 168a | 2016 |  | BCP (Neschen, GSK) | 2016-04 | LWL | 9 | A2 | 3.7 |  |  |  |  | 2017-03 | LWL | 9 | A2 | 8.94
Werther, StdA | B | 137 | 2015 |  | BCP (Neschen, GSK) | 2015-07 | LWL | 1. grünes Blatt von hinten | C3 | 2.93 |  |  |  |  | 2015-10 | LWL | 1. grünes Blatt von hinten | C3 | 9.02
Werther, StdA | B | 193 | 2016 |  | BCP (Neschen, GSK) | 2016-04 | LWL | vorletztes Blatt | G7 | 3.91 |  |  |  |  | 2017-03 | LWL | vorletztes Blatt | G7 | 9.06
Werther, StdA | B | 204 | 2017 | 1939 | BCP (Neschen, GSK) | 2017-05 | LWL | 11 | K2 | 4.4 |  |  |  |  | 2017-11 | LWL | 11 | K2 | 9.07
Werther, StdA | B | 209 | 2017 | 1921 | BCP (Neschen, GSK) | 2017-05 | LWL | 13 | H4 | 3.99 |  |  |  |  | 2017-11 | LWL | 13 | H4 | 9.08
Werther, StdA | B | 124a | 2015 |  | BCP (Neschen, GSK) | 2015-07 | LWL | 6. letztes Blatt | D4 | 3.72 |  |  |  |  | 2015-10 | LWL | 6. letztes Blatt | D4 | 9.12
Werther, StdA | B | 108a | 2015 |  | BCP (Neschen, GSK) | 2015-07 | LWL | 15 | K4 | 3.75 |  |  |  |  | 2015-10 | LWL | 15 | K4 | 9.18
Werther, StdA | B | 168a | 2016 |  | BCP (Neschen, GSK) | 2016-04 | LWL | 9 | D4 | 3.25 |  |  |  |  | 2017-03 | LWL | 9 | D4 | 9.21
Werther, StdA | B | 206 | 2017 | 1943 | BCP (Neschen, GSK) | 2017-05 | LWL | 11 | G7 | 4.28 |  |  |  |  | 2017-11 | LWL | 11 | G7 | 9.24
Werther, StdA | B | 110 | 2015 |  | BCP (Neschen, GSK) | 2015-07 | LWL | 4 | E5 | 4.06 |  |  |  |  | 2015-10 | LWL | 4 | E5 | 9.3
Werther, StdA | B | 125 | 2015 |  | BCP (Neschen, GSK) | 2015-07 | LWL | 10 | D1 | 3.85 |  |  |  |  | 2015-10 | LWL | 10 | D10 | 9.3
Werther, StdA | B | 36d | 2012 |  | BCP (Neschen, GSK) | 2012-07 | LWL | 1 | J2 | 3.54 |  |  |  |  | 2012-10 | LWL | 1 | J2 | 9.3
Werther, StdA | B | 209 | 2017 | 1921 | BCP (Neschen, GSK) | 2017-05 | LWL | 13 | B2 | 3.85 |  |  |  |  | 2017-11 | LWL | 13 | B2 | 9.4
Werther, StdA | B | 204 | 2017 | 1939 | BCP (Neschen, GSK) | 2017-05 | LWL | 11 | A7 | 4.4 |  |  |  |  | 2017-11 | LWL | 11 | A7 | 9.44
Werther, StdA | B | 45a | 2012 |  | BCP (Neschen, GSK) | 2012-07 | LWL | 2 | B5 | 3.31 |  |  |  |  | 2012-10 | LWL | 2 | B5 | 9.5
Werther, StdA | B | 211a | 2017 | 1943 | BCP (Neschen, GSK) | 2017-05 | LWL | 14 | K3 | 4.48 |  |  |  |  | 2017-11 | LWL | 14 | K3 | 9.52
Werther, StdA | B | 199 | 2017 | 1921 | BCP (Neschen, GSK) | 2017-05 | LWL | 7 | A4 | 3.69 |  |  |  |  | 2017-11 | LWL | 7 | A4 | 9.64
Werther, StdA | B | 211a | 2017 | 1943 | BCP (Neschen, GSK) | 2017-05 | LWL | 14 | A3 | 4.55 |  |  |  |  | 2017-11 | LWL | 14 | A3 | 9.74
Werther, StdA | B | 199 | 2017 | 1921 | BCP (Neschen, GSK) | 2017-05 | LWL | 7 | J6 | 3.86 |  |  |  |  | 2017-11 | LWL | 7 | J6 | 9.76
Werther, StdA | B | 28 | 2011 |  | BCP (Neschen, GSK) | 2011-08 | LWL | 1 | F4 | 3.47 |  |  |  |  | 2012-02 | LWL | 1 | F4 | n.g.
Werther, StdA | B | 35 | 2011 |  | BCP (Neschen, GSK) | 2011-08 | LWL | 1 | B2 | 4.53 |  |  |  |  | 2012-02 | LWL | 1 | B2 | n.g.
Werther, StdA | B | 25a | 2011 |  | BCP (Neschen, GSK) | 2011-08 | LWL | 1 | F5 | 4.43 |  |  |  |  | 2012-02 | LWL | 1 | F5 | n.g.
Werther, StdA | B | 36a | 2011 |  | BCP (Neschen, GSK) | 2011-08 | LWL | 1 | E6 | 3.28 |  |  |  |  | 2012-02 | LWL | 1 | E6 | n.g.
Werther, StdA | B | 264 | 2020 | 1949 | memocon | 2020-03 | LWL | 8 | B5 | 3.79 |  |  |  |  | 2021-03 | LWL | 8 | B5 | 8.19
Werther, StdA | B | 264 | 2020 | 1949 | memocon | 2020-03 | LWL | 8 | H3 | 3.61 |  |  |  |  | 2021-03 | LWL | 8 | H3 | 8.78
Werther, StdA | B | 288 | 2020 | 1948 | memocon | 2020-03 | LWL | 4 | C2 | 3.55 |  |  |  |  | 2021-03 | LWL | 4 | C2 | 9.33
Werther, StdA | B | 288 | 2020 | 1948 | memocon | 2020-03 | LWL | 4 | J6 | 3.69 |  |  |  |  | 2021-03 | LWL | 4 | J6 | 9.47
Werther, StdA | B | 296 | 2020 | 1941 | memocon | 2020-03 | LWL | 13 | D7 | 3.87 |  |  |  |  | 2021-03 | LWL | 13 | D7 | 8.61
Werther, StdA | B | 296 | 2020 | 1941 | memocon | 2020-03 | LWL | 13 | J2 | 3.9 |  |  |  |  | 2021-03 | LWL | 13 | J2 | 9.28
Werther, StdA | B | 303 | 2021 | ca. 1963 | BCP (Neschen, GSK. Memocon) | 2021-05 | LWL | 10 (mit Register) | A6 | 3.93 |  |  |  |  | 2022-02 | LWL | 10 (mit Register) | A6 | 8.57
Werther, StdA | B | 303 | 2021 | ca. 1963 | BCP (Neschen, GSK. Memocon) | 2021-05 | LWL | 10 (mit Register) | F6 | 3.56 |  |  |  |  | 2022-02 | LWL | 10 (mit Register) | F6 | 9.67
Werther, StdA | B | 318 | 2021 | ca. 1930 | BCP (Neschen, GSK. Memocon) | 2021-05 | LWL | 3 | D4 | 4.18 |  |  |  |  | 2022-02 | LWL | 3 | D4 | 9.76
Werther, StdA | B | 318 | 2021 | ca.1930 | BCP (Neschen, GSK. Memocon) | 2021-05 | LWL | 3 | J7 | 4.28 |  |  |  |  | 2022-02 | LWL | 3 | J7 | 9.89
Werther, StdA | B | 325 | 2021 | 1952 | BCP (Neschen, GSK. Memocon) | 2021-05 | LWL | 1 | C2 | 3.89 |  |  |  |  | 2022-02 | LWL | 1 | C2 | 10.13
Werther, StdA | B | 325 | 2021 | 1952 | BCP (Neschen, GSK. Memocon) | 2021-05 | LWL | 1 | H8 | 4.15 |  |  |  |  | 2022-02 | LWL | 1 | H8 | 9.96
Werther, StdA | B | 333 | 2021 | 1952 | BCP (Neschen, GSK. Memocon) | 2021-05 | LWL | 1 | C2 | 3.74 |  |  |  |  | 2022-02 | LWL | 1 | C2 | 9.99
Werther, StdA | B | 333 | 2021 | 1952 | BCP (Neschen, GSK. Memocon) | 2021-05 | LWL | 1 | H7 | 3.78 |  |  |  |  | 2022-02 | LWL | 1 | H7 | 9.76
Werther, StdA | B | 345 | 2021 | 1950 | BCP (Neschen, GSK. Memocon) | 2021-05 | LWL | 4 | D10 | 3.87 |  |  |  |  | 2022-02 | LWL | 4 | D10 | 10.04
Werther, StdA | B | 345 | 2021 | 1950 | BCP (Neschen, GSK. Memocon) | 2021-05 | LWL | 4 | F3 | 3.83 |  |  |  |  | 2022-02 | LWL | 4 | F3 | 10.45
Werther, StdA | B | 348 | 2022 | 1950 | memocon | 2022-06 | LWL | 3 | B7 | 4.07 |  |  |  |  | 2023-05 | LWL | 3 | B7 | 10.27
Werther, StdA | B | 348 | 2022 | 1950 | memocon | 2022-06 | LWL | 3 | J4 | 3.67 |  |  |  |  | 2023-05 | LWL | 3 | J4 | 10.32
Werther, StdA | B | 363 | 2022 | 1952 | memocon | 2022-06 | LWL | 1 | C3 | 3.48 |  |  |  |  | 2023-05 | LWL | 1 | C3 | 10.04
Werther, StdA | B | 363 | 2022 | 1952 | memocon | 2022-06 | LWL | 1 | H7/I7 | 3.57 |  |  |  |  | 2023-05 | LWL | 1 | H7/I7 | 9.75
Werther, StdA | B | 355 | 2022 | 1951 | memocon | 2022-06 | LWL | 4 | B4 | 3.48 |  |  |  |  | 2023-05 | LWL | 4 | B4 | 10.34
Werther, StdA | B | 355 | 2022 | 1951 | memocon | 2022-06 | LWL | 4 | K8 | 3.82 |  |  |  |  | 2023-05 | LWL | 4 | K8 | 10.11
Werther, StdA | B | 366 | 2023 | 1955 | memocon | 2023-06 | LWL | 9 | A4 | 3.45 |  |  |  |  | 2023-12 | LWL | 9 | A4 | 9.9
Werther, StdA | B | 366 | 2023 | 1955 | memocon | 2023-06 | LWL | 9 | K7 | 3.69 |  |  |  |  | 2023-12 | LWL | 9 | K7 | 9.72
Werther, StdA | B | 380 | 2023 | 1956 | memocon | 2023-06 | LWL | 5 | A5 | 3.62 |  |  |  |  | 2023-12 | LWL | 5 | A5 | 9.43
Werther, StdA | B | 380 | 2023 | 1956 | memocon | 2023-06 | LWL | 5 | K5 | 3.84 |  |  |  |  | 2023-12 | LWL | 5 | K5 | 9.77
Werther, StdA | B | 392 | 2023 | 1957 | memocon | 2023-06 | LWL | 11 | E2 | 3.89 |  |  |  |  | 2023-12 | LWL | 11 | E2 | 10.07
Werther, StdA | B | 392 | 2023 | 1957 | memocon | 2023-06 | LWL | 11 | H6 | 4 |  |  |  |  | 2023-12 | LWL | 11 | H6 | 10
Werther, StdA | B | 234 | 2019 | 1921 | BCP (Neschen, GSK) | 2019-03 | LWL | 5 | B2 | 3.47 |  |  |  |  | 2019-10 | LWL | 5 | B2 | 8.25
Werther, StdA | B | 234 | 2019 | 1921 | BCP (Neschen, GSK) | 2019-03 | LWL | 5 | K4 | 3.49 |  |  |  |  | 2019-10 | LWL | 5 | K4 | 7.81
Werther, StdA | B | 250 | 2019 | 1939 | BCP (Neschen, GSK) | 2019-03 | LWL | 10 | A2 | 3.87 |  |  |  |  | 2019-10 | LWL | 10 | A2 | 8.72
Werther, StdA | B | 250 | 2019 | 1939 | BCP (Neschen, GSK) | 2019-03 | LWL | 10 | J7 | 3.5 |  |  |  |  | 2019-10 | LWL | 10 | J7 | 9.05
Werther, StdA | B | 252 | 2019 | 1943 | BCP (Neschen, GSK) | 2019-03 | LWL | 6 | A5 | 3.49 |  |  |  |  | 2019-10 | LWL | 6 | A5 | 9.24
Werther, StdA | B | 252 | 2019 | 1943 | BCP (Neschen, GSK) | 2019-03 | LWL | 6 | J6 | 3.88 |  |  |  |  | 2019-10 | LWL | 6 | J6 | 9.12
Werther, StdA | B | 263a | 2019 |  | BCP (Neschen, GSK) | 2019-03 | LWL | 11 | B5 | 3.33 |  |  |  |  | 2019-10 | LWL | 11 | B5 | 8.9
Werther, StdA | B | 263a | 2019 |  | BCP (Neschen, GSK) | 2019-03 | LWL | 11 | J7 | 3.47 |  |  |  |  | 2019-10 | LWL | 11 | J7 | 8.68
Witten, StdA | Standesamt | 2.B.24 | 2015 |  | BCP (Neschen, GSK) | 2015-06 | LWL | 4 | B2 | 4.06 |  |  |  |  | 2015-09 | LWL | 4 | B2 | 6.22
Witten, StdA | Standesamt | 2.B.26 | 2015 |  | BCP (Neschen, GSK) | 2015-06 | LWL | 7 | B3 | 4.12 |  |  |  |  | 2015-09 | LWL | 7 | B3 | 6.23
Witten, StdA | Standesamt | 6.B.03 | 2015 |  | BCP (Neschen, GSK) | 2015-06 | LWL | 10 | B7 | 4.15 |  |  |  |  | 2015-09 | LWL | 10 | B7 | 6.28
Witten, StdA | Standesamt | 2.B.26 | 2015 |  | BCP (Neschen, GSK) | 2015-06 | LWL | 7 | K7 | 4.2 |  |  |  |  | 2015-09 | LWL | 7 | K7 | 6.4
Witten, StdA | Standesamt | 2.B.24 | 2015 |  | BCP (Neschen, GSK) | 2015-06 | LWL | 4 | K7 | 3.91 |  |  |  |  | 2015-09 | LWL | 4 | K7 | 6.49
Witten, StdA | Standesamt | 2.B.11 | 2015 |  | BCP (Neschen, GSK) | 2015-06 | LWL | 5 | B4 | 3.84 |  |  |  |  | 2015-09 | LWL | 5 | B4 | 6.61
Witten, StdA | Standesamt | 6.B.03 | 2015 |  | BCP (Neschen, GSK) | 2015-06 | LWL | 10 | J2 | 4.1 |  |  |  |  | 2015-09 | LWL | 10 | J2 | 6.63
Witten, StdA | Standesamt | 2.B.11 | 2015 |  | BCP (Neschen, GSK) | 2015-06 | LWL | 5 | K7 | 3.87 |  |  |  |  | 2015-09 | LWL | 5 | K7 | 6.72
Witten, StdA | Standesamt | 6.B.05 | 2015 |  | BCP (Neschen, GSK) | 2015-06 | LWL | 5 | B7 | 3.98 |  |  |  |  | 2015-09 | LWL | 5 | B7 | 6.88
Witten, StdA | Standesamt | 6.B.05 | 2015 |  | BCP (Neschen, GSK) | 2015-06 | LWL | 5 | K2 | 3.99 |  |  |  |  | 2015-09 | LWL | 5 | K2 | 6.97
Witten, StdA | Personenstandsregister | 2.C.4 | 2012 |  | BCP (Neschen, GSK) | 2012-03 | LWL | 260 | G7 | 3.51 |  |  |  |  | 2012-12 | LWL | 260 | G7 | 8.25
Witten, StdA | Personenstandsregister | 2.C.5 | 2012 |  | BCP (Neschen, GSK) | 2012-03 | LWL | 2 | D7 | 8.92 |  |  |  |  | 2012-12 | LWL | 2 | D7 | 8.61
Witten, StdA | Personenstandsregister | 1.C.25 | 2012 |  | BCP (Neschen, GSK) | 2012-03 | LWL | 3 | G7 | 3.87 |  |  |  |  | 2012-12 | LWL | 3 | G7 | 8.68
Witten, StdA | Personenstandsregister | 1.C.26 | 2012 |  | BCP (Neschen, GSK) | 2012-03 | LWL | 2 | B3 | 3.48 |  |  |  |  | 2012-12 | LWL | 2 | B3 | 8.89
Witten, StdA | Personenstandsregister | 2.C.4 | 2012 |  | BCP (Neschen, GSK) | 2012-03 | LWL | 2 | G2 | 4.1 |  |  |  |  | 2012-12 | LWL | 2 | G2 | 8.91
Witten, StdA | 2.B. | 41 | 2017 | 1936 | BCP (Neschen, GSK) | 2017-09 | LWL | 10 | K4 | 3.43 |  |  |  |  | 2017-11 | LWL | 10 | K4 | 9.37
Witten, StdA | 2.B. | 31 | 2017 | 1934 | BCP (Neschen, GSK) | 2017-09 | LWL | 6 | H7 | 8.74 |  |  |  |  | 2017-11 | LWL | 6 | H7 | 9.51
Witten, StdA | 2.B. | 41 | 2017 | 1936 | BCP (Neschen, GSK) | 2017-09 | LWL | 10 | D2 | 3.35 |  |  |  |  | 2017-11 | LWL | 10 | D2 | 9.59
Witten, StdA | 2.B. | 31 | 2017 | 1934 | BCP (Neschen, GSK) | 2017-09 | LWL | 6 | B2 | 2.99 |  |  |  |  | 2017-11 | LWL | 6 | B2 | 9.68
Witten, StdA | 2.B. | 38 | 2017 | 1907 | BCP (Neschen, GSK) | 2017-09 | LWL | 8 | J6 | 3.1 |  |  |  |  | 2017-11 | LWL | 8 | J6 | 9.94
Witten, StdA | 2.B. | 38 | 2017 | 1907 | BCP (Neschen, GSK) | 2017-09 | LWL | 8 | C2 | 3.31 |  |  |  |  | 2017-11 | LWL | 8 | C2 | 9.97
Witten, StdA | 1.C. | 5 | 2011 |  | BCP (Neschen, GSK) | 2011-08 | LWL | 1 | E8 | 3.73
Witten, StdA | 1.C. | 07 Bd. 1 | 2011 |  | BCP (Neschen, GSK) | 2011-08 | LWL | 1 | E7 | 3.72
Witten, StdA | 1.C. | 09 Bd. 1 | 2011 |  | BCP (Neschen, GSK) | 2011-08 | LWL | 1 | B4 | 5.02
Witten, StdA | 1.C. | 10 Bd. 3 | 2011 |  | BCP (Neschen, GSK) | 2011-08 | LWL | 1 | B4 | 4.04
Witten, StdA | 2.C. | 3 | 2011 |  | BCP (Neschen, GSK) | 2011-08 | LWL | 1 | G3 | 4.22
Witten, StdA | A | 2.B.44 Bd.2 | 2020 | 1938 | BCP (Neschen, GSK) | 2020-05 | LWL | 7 | B2 | 4.55 |  |  |  |  | 2021-02 | LWL | 7 | B2 | 9.4
Witten, StdA | A | 2.B.44 Bd.2 | 2020 | 1938 | BCP (Neschen, GSK) | 2020-05 | LWL | 7 | J7 | 4.33 |  |  |  |  | 2021-02 | LWL | 7 | J7 | 9.91
Witten, StdA | A | 2.B.43 Bd.1 | 2020 | 1937 | BCP (Neschen, GSK) | 2020-05 | LWL | 13 | D2 | 4.11 |  |  |  |  | 2021-02 | LWL | 13 | D2 | 9.66
Witten, StdA | A | 2.B.43 Bd.1 | 2020 | 1937 | BCP (Neschen, GSK) | 2020-05 | LWL | 13 | H5 | 4.06 |  |  |  |  | 2021-02 | LWL | 13 | H5 | 9.87
Lemgo, StdA | A | 5596 | 2008 |  | BCP (Neschen, GSK) | 2008-05 | LWL | 169 | B3 | 5.5 |  |  |  |  | 2008-09 | LWL | 169 | B3 | 7.8
Lemgo, StdA | A | 5596 | 2008 |  | BCP (Neschen, GSK) | 2008-05 | LWL | 4 | J6 | 5.8 |  |  |  |  | 2008-09 | LWL | 4 | J6 | 8.3
Lemgo, StdA | A | 5751 | 2008 |  | BCP (Neschen, GSK) | 2008-05 | LWL | 222 | C2 | 6 |  |  |  |  | 2008-09 | LWL | 222 | C2 | 9
Lemgo, StdA | A | 2996 | 2008 |  | BCP (Neschen, GSK) | 2008-05 | LWL | 114 | I6 | 6.4 |  |  |  |  | 2008-09 | LWL | 114 | I6 | 9.3
Lemgo, StdA | A | 3000 | 2008 |  | BCP (Neschen, GSK) | 2008-05 | LWL | 90 | B2 | 6.5 |  |  |  |  | 2008-09 | LWL | 90 | B2 | 8.8
Lemgo, StdA | A | 3000 | 2008 |  | BCP (Neschen, GSK) | 2008-05 | LWL | 166 | I6 | 6.4 |  |  |  |  | 2008-09 | LWL | 166 | I6 | 9.3
Lemgo, StdA | A | 5587 | 2008 |  | BCP (Neschen, GSK) | 2008-05 | LWL | 67 | J6 | 5.9 |  |  |  |  | 2008-09 | LWL | 67 | J6 | 7.6
Lemgo, StdA | A | 5744 | 2008 |  | BCP (Neschen, GSK) | 2008-05 | LWL | 237 | J7 | 6.3 |  |  |  |  | 2008-09 | LWL | 237 | J7 | 9
Lemgo, StdA | A | 4099 | 2008 |  | BCP (Neschen, GSK) | 2008-05 | LWL | 38 | K7 | 6.2 |  |  |  |  | 2008-09 | LWL | 38 | K7 | 8.8
Lemgo, StdA | A | 5746 | 2008 |  | BCP (Neschen, GSK) | 2008-05 | LWL | 7 | C2 | 5.5 |  |  |  |  | 2008-09 | LWL | 7 | C2 | 8.3
Note on P1: Katharina Fahrenkamp:Die Tabelle "pH-Wert vor der Entsäuerung" habe ich komplett umgebaut
Note on AE3: Birgit Geller: auch beim Kaltextrakt sollte der Entnahmeort der Probe angegeben werden können. Daher dieser Vorschlag zur Erweiterung und Umsortierung der Spalten innerhalb dieses Abschnittes.
Note on AN3: Birgit Geller: auch beim Kaltextrakt sollte der Entnahmeort der Probe angegeben werden können. Daher dieser Vorschlag zur Erweiterung und Umsortierung der Spalten innerhalb dieses Abschnittes.
Note on T289: Sabrina Heumüller: gemessen mit pH-Indikatorstäbchen
Note on T473: Sabrina Heumüller: nicht entsäuert, Mittel reichten nicht
Note on T1725: Sabrina Heumüller: nicht gemessen, da nicht entsäuert. Mittel reichten nicht.
Note on T1748: Sabrina Heumüller: Werte von 2007 wurden 2013 nochmal gemessen s. Unterlagen
Note on T1812: Sabrina Heumüller: Die Messungen Von Bestand Amt Neuhaus wurden 2013 wdh.
Note on T1939: Sabrina Heumüller: nicht entsäuert, Mittel reichten nicht.
Note on T1940: Sabrina Heumüller: Nicht entsäuert, Mittel reichten nicht.
Note on T2163: Sabrina Heumüller die gleichen Akten wurden 2013 nochmal gemessen:
Note on T2280: p325RA05: nicht gemessen, da nicht entsäuert. Mittel reichten nicht
Note on T2396: p325RA05: nicht entsäuert. Mittel reichten nicht.