## Block pH
[7 empty] | pH-Messung vor der Entsäuerung | [8 empty] | pH-Messung nach der Entsäuerung | [8 empty] | pH-Messung 2016 | [8 empty] | pH-Messung 2020
[7 empty] | Oberflächen-pH |  |  |  |  | Kaltextrakt-pH |  |  |  | Oberflächen-pH |  |  |  |  | Kaltextrakt-pH |  |  |  | Oberflächen-pH |  |  |  |  | Kaltextrakt-pH |  |  |  | Oberflächen-pH |  |  |  |  | Kaltextrakt-pH
Archiv | Bestand | Aktennummer | Entsäuerungsjahr JJJJ | Entstehungszeitraum Archivgut JJJJ | Entsäuerungsverfahren | Akten pro Bestand/Bestandteil | Datum JJJJ-MM | Messwert-erheber | Blattzahl | Position | pH-Wert | Datum JJJJ-MM | Messwert-erheber | Blattzahl/Seitenzahl | pH-Wert | Datum JJJ-MM | Messwert-erheber | Blattzahl/Seitenzahl | Position | pH-Wert | Datum JJJ-MM | Messwert-erheber | Blattzahl/Seitenzahl | pH-Wert | Datum JJJ-MM | Messwert-erheber | Blattzahl/Seitenzahl | Position | pH-Wert | Datum JJJ-MM | Messwert-erheber | Blattzahl/ Seitenzahl | pH-Wert | Datum JJJ-MM | Messwert-erheber | Blattzahl/Seitenzahl | Position | pH-Wert | Datum JJJ-MM | Messwert-erheber | Blattzahl/ Seitenzahl | pH-Wert
Ahaus, StdA | AH-1 | 0428 | 2019 | 1919 | Papersave Swiss (NCA) |  | 2019-06 | LWL | Grünewald, Anna; 16.11.1898 | C4/D4 | 4.37 |  |  |  |  | 2020-01 | LWL | Grünewald, Anna; 16.11.1898 | C4/D4 | 6.88
Ahaus, StdA | AH-1 | 0428 | 2019 | 1919 | Papersave Swiss (NCA) |  | 2019-06 | LWL | Grünewald, Anna; 16.11.1898 | F2 | 4.27 |  |  |  |  | 2020-01 | LWL | Grünewald, Anna; 16.11.1898 | F2 | 6.98
Ahaus, StdA | AH-1 | 0459 | 2019 |  | Papersave Swiss (NCA) |  | 2019-06 | LWL | Janorschka, Rita Ingrid; 17,04.1940 | D4 | 4.03 |  |  |  |  | 2020-01 | LWL | Janorschka, Rita Ingrid; 17,04.1940 | D4 | 6.99
Ahaus, StdA | AH-1 | 0459 | 2019 |  | Papersave Swiss (NCA) |  | 2019-06 | LWL | Janorschka, Rita Ingrid; 17,04.1940 | A4 | 4.06 |  |  |  |  | 2020-01 | LWL | Janorschka, Rita Ingrid; 17,04.1940 | A4 | 7.1
Ahaus, StdA | AH-1 | 0328 | 2019 | 1949 | Papersave Swiss (NCA) |  | 2019-06 | LWL | 2 | H7 | 4.25 |  |  |  |  | 2020-01 | LWL | 2 | H7 | 7.15
Ahaus, StdA | AH-1 | 2140 | 2021 | 1956 | ZFB:2 |  | 2021-03 | LWL | 3 | E2 | 3.73 |  |  |  |  | 2021-10 | LWL | 3 | E2 | 7.16
Ahaus, StdA | AH-1 | 2140 | 2021 | 1956 | ZFB:2 |  | 2021-03 | LWL | 3 | E7 | 3.89 |  |  |  |  | 2021-10 | LWL | 3 | E7 | 7.29
Ahaus, StdA | AH-1 | 1478 | 2020 | 1921 | ZFB:2 |  | 2020-07 | LWL | 1 (festgeb. Teil) | E2 | 4.51 |  |  |  |  | 2021-01 | LWL | 1 (festgeb. Teil) | E2 | 7.36
Ahaus, StdA | AH-1 | 2357 | 2021 | 1948 | ZFB:2 |  | 2021-03 | LWL | 4 | D4 | 4 |  |  |  |  | 2021-10 | LWL | 4 | D4 | 7.4
Ahaus, StdA | AH-1 | 0424 | 2019 | 1910 | Papersave Swiss (NCA) |  | 2019-06 | LWL | 4 | F3 | 4.34 |  |  |  |  | 2020-01 | LWL | 4 | F3 | 7.43
Ahaus, StdA | AH-1 | 0424 | 2019 | 1910 | Papersave Swiss (NCA) |  | 2019-06 | LWL | 4 | K8 | 4.49 |  |  |  |  | 2020-01 | LWL | 4 | K8 | 7.44
Ahaus, StdA | AH-1 | 2357 | 2021 | 1948 | ZFB:2 |  | 2021-03 | LWL | 4 | K8 | 4.52 |  |  |  |  | 2021-10 | LWL | 4 | K8 | 7.45
Ahaus, StdA | AH-1 | 0328 | 2019 | 1949 | Papersave Swiss (NCA) |  | 2019-06 | LWL | 2 | B4 | 4.2 |  |  |  |  | 2020-01 | LWL | 2 | B4 | 7.47
Ahaus, StdA | AH-1 | 1771 | 2020 | 1888 | ZFB:2 |  | 2020-07 | LWL | 9 | E5/F6 | 4.57 |  |  |  |  | 2021-01 | LWL | 9 | E5/F6 | 7.66
Ahaus, StdA | AH-1 | 1649 | 2020 | 1911 | ZFB:2 |  | 2020-07 | LWL | 11 | D2 | 4.72 |  |  |  |  | 2021-01 | LWL | 11 | D2 | 7.77
Ahaus, StdA | AH-1 | 2479 | 2021 | 1923 | ZFB:2 |  | 2021-03 | LWL | 2 | C2 | 4.28 |  |  |  |  | 2021-10 | LWL | 2 | C2 | 7.86
Ahaus, StdA | AH-1 | 1302 | 2020 | 1925 | ZFB:2 |  | 2020-07 | LWL | 4 | L5 | 4.32 |  |  |  |  | 2021-01 | LWL | 4 | L5 | 7.87
Ahaus, StdA | AH-1 | 1478 | 2020 | 1921 | ZFB:2 |  | 2020-07 | LWL | 1 (festgeb. Teil) | L6 | 4.67 |  |  |  |  | 2021-01 | LWL | 1 (festgeb. Teil) | L6 | 7.96
Ahaus, StdA | AH-1 | 1302 | 2020 | 1925 | ZFB:2 |  | 2020-07 | LWL | 4 | C7 | 4.25 |  |  |  |  | 2021-01 | LWL | 4 | C7 | 7.98
Ahaus, StdA | AH-1 | 3694 | 2022 | 1928 | ZFB:2 | 560 | 2022-03 | LWL | 5 | J2 | 4.99 |  |  |  |  | 2022-09 | LWL | 5 | J2 | 8.09
Ahaus, StdA | AH-1 | 1877 | 2020 | 1906 | ZFB:2 |  | 2020-07 | LWL | 6 | B6 | 5.08 |  |  |  |  | 2021-01 | LWL | 6 | B6 | 8.1
Ahaus, StdA | AH-1 | 1771 | 2020 | 1888 | ZFB:2 |  | 2020-07 | LWL | 9 | J5/J6 | 4.46 |  |  |  |  | 2021-01 | LWL | 9 | J5/J6 | 8.13
Ahaus, StdA | WÜ-2 | 253 | 2022 |  | ZFB:2 | 560 | 2022-03 | LWL | 19 (u.r. 15) | I2 | 3.93 |  |  |  |  | 2022-09 | LWL | 19(u.r. 15) | I2 | 8.13
Ahaus, StdA | AH-1 | 0188 | 2019 | 1817 | Papersave Swiss (NCA) |  | 2019-06 | LWL | 6 | K3 | 4.57 |  |  |  |  | 2020-01 | LWL | 6 | K3 | 8.16
Ahaus, StdA | AH-1 | 3744 | 2022 | 1929 | ZFB:2 | 560 | 2022-03 | LWL | 16 (o.r.) | C2 | 5.08 |  |  |  |  | 2022-09 | LWL | 16 (o.r.) | C2 | 8.28
Ahaus, StdA | AH-1 | 1877 | 2020 | 1906 | ZFB:2 |  | 2020-07 | LWL | 6 | L3 | 5.05 |  |  |  |  | 2021-01 | LWL | 6 | L3 | 8.33
Ahaus, StdA | AH-1 | 3694 | 2022 | 1928 | ZFB:2 | 560 | 2022-03 | LWL | 5 | B4 | 5.15 |  |  |  |  | 2022-09 | LWL | 5 | B4 | 8.35
Ahaus, StdA | WÜ-2 | 0166 | 2022 | 1963 | ZFB:2 | 560 | 2022-03 | LWL | 15 (u.r. 271) | A7 | 3.69 |  |  |  |  | 2022-09 | LWL | 15 (u.r. 271) | A7 | 8.4
Ahaus, StdA | AH-1 | 0188 | 2019 | 1817 | Papersave Swiss (NCA) |  | 2019-06 | LWL | 6 | C6 | 4.84 |  |  |  |  | 2020-01 | LWL | 6 | C6 | 8.48
Ahaus, StdA | WÜ-2 | 253 | 2022 |  | ZFB:2 | 560 | 2022-03 | LWL | 19 (u.r. 15) | B6 | 3.88 |  |  |  |  | 2022-09 | LWL | 19 (u.r. 15) | B6 | 8.5
Ahaus, StdA | AH-1 | 1649 | 2020 | 1911 | ZFB:2 |  | 2020-07 | LWL | 11 | J7 | 4.69 |  |  |  |  | 2021-01 | LWL | 11 | J7 | 8.57
Ahaus, StdA | AH-1 | 2479 | 2021 | 1923 | ZFB:2 |  | 2021-03 | LWL | 2 | J7 | 4.37 |  |  |  |  | 2021-10 | LWL | 2 | J7 | 8.63
Ahaus, StdA | AH-1 | 3744 | 2022 | 1929 | ZFB:2 | 560 | 2022-03 | LWL | 16 (o.r.) | J7 | 4.75 |  |  |  |  | 2022-09 | LWL | 16 (o.r.) | J7 | 8.77
Ahaus, StdA | AH-1 | 2027 | 2021 | 1877 | ZFB:2 |  | 2021-03 | LWL | 12 | B7 | 4.44 |  |  |  |  | 2021-10 | LWL | 12 | B7 | 8.84
Ahaus, StdA | AH-1 | 2027 | 2021 | 1877 | ZFB:2 |  | 2021-03 | LWL | 12 | L3 | 5.1 |  |  |  |  | 2021-10 | LWL | 12 | L3 | 8.95
Ahaus, StdA | WÜ-2 | 0166 | 2022 | 1963 | ZFB:2 | 560 | 2022-03 | LWL | 15 (u.r. 271) | J4 | 4.74 |  |  |  |  | 2022-09 | LWL | 15 (u.r. 271) | J4 | 8.97
Ahaus, StdA | AH-1 | 2257 | 2021 | 1986 | ZFB:2 |  | 2021-03 | LWL | 1 | A5 | 4.04 |  |  |  |  | 2021-10 | LWL | 1 | A5 | 9.09
Ahaus, StdA | AH-1 | 2257 | 2021 | 1986 | ZFB:2 |  | 2021-03 | LWL | 1 | K5 | 4.07 |  |  |  |  | 2021-10 | LWL | 1 | K5 | 9.38
Ahaus, StdA | WÜ-2 | 0040 | 2022 |  | ZFB:2 | 560 | 2022-03 | LWL | 1. Blatt nach "Gartenstr." (Wüllen) | A7/A8 | 7.58 |  |  |  |  | 2022-09 | LWL | 1.Blatt nach "Gartenstr." (Wüllen) | A7/A8 | 10.14 |  |  |  |  | 2016-04 | LWL | 1 | mm | 9.25
Ahaus, StdA | WÜ-2 | 0040 | 2022 |  | ZFB:2 | 560 | 2022-03 | LWL | 1. Blatt nach "Gartenstr." (Wüllen) | E2 | 7.48 |  |  |  |  | 2022-09 | LWL | 1. Blatt nach "Gartenstr." (Wüllen) | E2 | 10.22 |  |  |  |  | 2016-05 | LWL | hinterer Deckel, innen | mm | 9.1
Ahaus, StdA | WE-3 | 0235 (3.05.52 - 683) | 2023 | 1949 | ZfB:2 |  | 2023-04 | LWL | 4 | C2 | 2.64 |  |  |  |  | 2023-10 | LWL | 4 | C2 | 8.89
Ahaus, StdA | WE-3 | 0235 (3.05.52 - 683) | 2023 | 1949 | ZfB:2 |  | 2023-04 | LWL | 4 | H7 | 2.79 |  |  |  |  | 2023-10 | LWL | 4 | H7 | 8.32
Ahaus, StdA | WE-3 | 0297 | 2023 | 1920 | ZfB:2 |  | 2023-04 | LWL | 7 | D2 | 3.61 |  |  |  |  | 2023-10 | LWL | 7 | D2 | 8.68
Ahaus, StdA | WE-3 | 0297 | 2023 | 1920 | ZfB:2 |  | 2023-04 | LWL | 7 | J6 | 3.61 |  |  |  |  | 2023-10 | LWL | 7 | J6 | 8.68
Ahaus, StdA | WE-3 | 0409 | 2023 | 1966 | ZfB:2 |  | 2023-04 | LWL | 9 | A3 | 3.51 |  |  |  |  | 2023-10 | LWL | 9 | A3 | 8.26
Ahaus, StdA | WE-3 | 0409 | 2023 | 1966 | ZfB:2 |  | 2023-04 | LWL | 9 | J4 | 3.11 |  |  |  |  | 2023-10 | LWL | 9 | J4 | 7.66
Ahaus, StdA | WE-3 | 0459 | 2023 | 1932 | ZfB:2 |  | 2023-04 | LWL | Alstätte 1. Abek, Huo | C2 | 3.63 |  |  |  |  | 2023-10 | LWL | Alstätte 1. Abek, Huo | C2 | 7.56
Ahaus, StdA | WE-3 | 0459 | 2023 | 1932 | ZfB:2 |  | 2023-04 | LWL | Alstätte 1. Abek, Huo | H5 | 3.67 |  |  |  |  | 2023-10 | LWL | Alstätte 1. Abek, Huo | H5 | 7.44
Ahaus, StdA | WE-3 | 0471 | 2023 | 1961 | ZfB:2 |  | 2023-04 | LWL | Feldmark 1. Temming, Hans | E2 | 3.51 |  |  |  |  | 2023-10 | LWL | Feldmark 1. Temming, Hans | E2 | 7.87
Ahaus, StdA | WE-3 | 0471 | 2023 | 1961 | ZfB:2 |  | 2023-04 | LWL | Feldmark 1. Temming, Hans | F8 | 3.7 |  |  |  |  | 2023-10 | LWL | Feldmark 1. Temming, Hans | F8 | 8.02
Ahaus, StdA | WE-3 | 0574 | 2024 | 1930 | ZfB:2 |  | 2024-07 | LWL | 1 | C2 | 3.89 |  |  |  |  | 2025-01 | LWL | 1 | C2 | 8.26
Ahaus, StdA | WE-3 | 0574 | 2024 | 1930 | ZfB:2 |  | 2024-07 | LWL | 1 | J7 | 4.66 |  |  |  |  | 2025-01 | LWL | 1 | J7 | 7.75
Ahaus, StdA | WE-3 | 0644 | 2024 | 1941 | ZfB:2 |  | 2024-07 | LWL | 3 | B7 | 3.82 |  |  |  |  | 2025-01 | LWL | 3 | B7 | 9.55
Ahaus, StdA | WE-3 | 0644 | 2024 | 1941 | ZfB:2 |  | 2024-07 | LWL | 3 | J1 | 4.3 |  |  |  |  | 2025-01 | LWL | 3 | J1 | 9.67
Ahaus, StdA | WE-3 | 0728 | 2024 | 1938 | ZfB:2 |  | 2024-07 | LWL | 6 | A5 | 3.8 |  |  |  |  | 2025-01 | LWL | 6 | A5 | 7.8
Ahaus, StdA | WE-3 | 0728 | 2024 | 1938 | ZfB:2 |  | 2024-07 | LWL | 6 | I4 | 3.71 |  |  |  |  | 2025-01 | LWL | 6 | I4 | 8.67
Ahaus, StdA | WE-3 | 0809 | 2024 | 1890 | ZfB:2 |  | 2024-07 | LWL | 2 | C6 | 4.26 |  |  |  |  | 2025-01 | LWL | 2 | C6 | 7.77
Ahaus, StdA | WE-3 | 0809 | 2024 | 1890 | ZfB:2 |  | 2024-07 | LWL | 2 | L6 | 4.52 |  |  |  |  | 2025-01 | LWL | 2 | L6 | 7.69
Ahaus, StdA | WE-3 | 0916 | 2024 | 1930 | ZfB:2 |  | 2024-07 | LWL | 3 | D4 | 4.79 |  |  |  |  | 2025-01 | LWL | 3 | D4 | 8.69
Ahaus, StdA | WE-3 | 0916 | 2024 | 1930 | ZfB:2 |  | 2024-07 | LWL | 3 | K4 | 4.66 |  |  |  |  | 2025-01 | LWL | 3 | K4 | 8.25
Ahlen, StdA | C | 523 | 2009 |  | Papersave (Battelle, ZFB) |  | 2009-03 | LWL | 4 | K7 | 4.6
Ahlen, StdA | C | 658 | 2009 |  | Papersave (Battelle, ZFB) |  | 2009-03 | LWL | 1 | A7 | 4.4
Ahlen, StdA | C | 659 | 2009 |  | Papersave (Battelle, ZFB) |  | 2009-03 | LWL | letztes Blatt | F7 | 4.9
Ahlen, StdA | C | 660 | 2009 |  | Papersave (Battelle, ZFB) |  | 2009-03 | LWL | 2 | F4 | 4.23
Ahlen, StdA | C | 660 | 2009 |  | Papersave (Battelle, ZFB) |  | 2009-03 | LWL | letztes Blatt | D5 | 3.6
Altena, KAMK | Kreiswirtschaftsamt | 130 | 2012 |  | ZFB:2 | [10 empty] | 2013-01 |  | 9 | C8 | 8.75
Altena, KAMK | Kreiswirtschaftsamt | 16 | 2012 |  | ZFB:2 | [10 empty] | 2013-01 | LWL | 2 | C7 | 7.5
Altena, KAMK | Kreiswirtschaftsamt | 132 | 2012 |  | ZFB:2 | [10 empty] | 2013-01 | LWL | 7 | J6 | 7.51 |  |  |  |  | 2016-07 | LWL | 27 (Brief v. 12.4.1972) | mu | 7.8
Altena, KAMK | Kreiswirtschaftsamt | 14 | 2012 |  | ZFB:2 | [10 empty] | 2013-01 | LWL | 2 | K6 | 7.56 |  |  |  |  | 2016-05 | LWL | 2. Seite | ru | 8
Altena, KAMK | Kreiswirtschaftsamt | 368 | 2015 |  | ZFB:2 |  | 2015-02 | LWL | 6 | B7 | 3.92 |  |  |  |  | 2015-09 | LWL | 6 | B7 | 7.83
Altena, KAMK | Märkischer Kreis A | 257 | 2015 |  | ZFB:2 |  | 2015-02 | LWL | 7 | K5 | 4.71 |  |  |  |  | 2015-09 | LWL | 7 | K5 | 7.86
Altena, KAMK | Märkischer Kreis A | 255 | 2015 |  | ZFB:2 |  | 2015-02 | LWL | 1. Blatt nach Register H | K3 | 4.42 |  |  |  |  | 2015-09 | LWL | 1. Blatt nach Register H | K3 | 7.88
Altena, KAMK | Kreiswirtschaftsamt | 368 | 2015 |  | ZFB:2 |  | 2015-02 | LWL | 6 | J4 | 3.91 |  |  |  |  | 2015-09 | LWL | 6 | J4 | 7.91
Altena, KAMK | Märkischer Kreis A | 257 | 2015 |  | ZFB:2 |  | 2015-02 | LWL | 7 | B2 | 4.61 |  |  |  |  | 2015-09 | LWL | 7 | B2 | 7.94
Altena, KAMK | Kreiswirtschaftsamt | 370 | 2015 |  | ZFB:2 |  | 2015-02 | LWL | 4 | A3 | 4.36 |  |  |  |  | 2015-09 | LWL | 4 | A3 | 8
Altena, KAMK | Kreiswirtschaftsamt | 370 | 2015 |  | ZFB:2 |  | 2015-02 | LWL | 4 | E2 | 4.25 |  |  |  |  | 2015-09 | LWL | 4 | E2 | 8.03
Altena, KAMK | Märkischer Kreis A | 255 | 2015 |  | ZFB:2 |  | 2015-02 | LWL | 1. Blatt nach Register H | B7 | 4.3 |  |  |  |  | 2015-09 | LWL | 1. Blatt nach Register H | B7 | 8.08
Altena, KAMK | Märkischer Kreis A | 253 | 2015 |  | ZFB:2 |  | 2015-02 | LWL | 6 | J6 | 4.32 |  |  |  |  | 2015-09 | LWL | 6 | J6 | 8.15
Altena, KAMK | Märkischer Kreis A | 253 | 2015 |  | ZFB:2 |  | 2015-02 | LWL | 6 | C1 | 4.21 |  |  |  |  | 2015-09 | LWL | 6 | C1 | 8.26
Altena, KAMK | Kreis Lüdenscheid | 118 | 2009 |  | Papersave (Battelle, ZFB) |  | 2009-10 | LWL | 1. Karte/ Anlage 3 | K5 | 5.43 |  |  |  |  | 2010-03 | LWL | 1. Karte/ Anlage 3 | K5 | 8.29
Altena, KAMK | Kreis Lüdenscheid | 12 | 2009 |  | Papersave (Battelle, ZFB) |  | 2009-10 | LWL | 1. Aktenblatt Dezernat I | B6 | 4.8 |  |  |  |  | 2010-03 | LWL | 1. Aktenblatt Dezernat I | B6 | 8.68
Altena, KAMK | Kreis Lüdenscheid | 4 | 2009 |  | Papersave (Battelle, ZFB) |  | 2009-10 | LWL | Schnellbrief 26.7.1973 | H4 | 4.9 |  |  |  |  | 2010-03 | LWL | Schnellbrief 26.7.1973 | H4 | 8.94
Altena, KAMK | Kreis Lüdenscheid | 118 | 2009 |  | Papersave (Battelle, ZFB) |  | 2009-10 | LWL | Flurbuch hinter Tabelle | K5 | 4.8 |  |  |  |  | 2010-03 | LWL | Flurbuch hinter Tabelle | K5 | 9.1
Altena, KAMK | Kreis Lüdenscheid | 122 | 2009 |  | Papersave (Battelle, ZFB) |  | 2009-10 | LWL | 1 | A8 | 5.6 |  |  |  |  | 2010-03 | LWL | 1 | A8 | 9.38
Altena, KAMK | AA | 105 | 2009 |  | Papersave (Battelle, ZFB) |  | 2009-05 | LWL | 1 | G5 | 4.22
Altena, KAMK | AA | 105 | 2009 |  | Papersave (Battelle, ZFB) |  | 2009-05 | LWL | letztes Blatt | A8 | 3.91
Altena, KAMK | B | 1320 | 2009 |  | Papersave (Battelle, ZFB) |  | 2009-05 | LWL | 1 | F5 | 3.28
Altena, KAMK | B | 1321/1 | 2009 |  | Papersave (Battelle, ZFB) |  | 2009-05 | LWL | 1 | A5 | 3.34
Altena, KAMK | B | 1321/1 | 2009 |  | Papersave (Battelle, ZFB) |  | 2009-05 | LWL | letztes Blatt | E1 | 7.07
Altenbeken, GemA | 01.01.A | 8 | 2023 | 1920 | ZfB:2 |  | 2023-06 | LWL | 3 | B1 | 4.7 |  |  |  |  | 2024-03 | LWL | 3 | B1 | 8.85
Altenbeken, GemA | 01.01.A | 8 | 2023 | 1920 | ZfB:2 |  | 2023-06 | LWL | 3 | K5 | 4.52 |  |  |  |  | 2024-03 | LWL | 3 | K5 | 8.49
Altenbeken, GemA | 01.01.A | 45 | 2023 | 1946 | ZfB:2 |  | 2023-06 | LWL | vorl.Blatt,Rückseite | B5 | 4.34 |  |  |  |  | 2024-03 | LWL | vorl.Blatt,Rückseite | B5 | 8.64
Altenbeken, GemA | 01.01.A | 45 | 2023 | 1946 | ZfB:2 |  | 2023-06 | LWL | vorl.Blatt,Rückseite | I5 | 4.34 |  |  |  |  | 2024-03 | LWL | vorl.Blatt,Rückseite | I5 | 8.08
Altenbeken, GemA | 01.01.A | 70 | 2023 | 1936 | ZfB:2 |  | 2023-06 | LWL | 5 | A2 | 4.11 |  |  |  |  | 2024-03 | LWL | 5 | A2 | 8.74
Altenbeken, GemA | 01.01.A | 70 | 2023 | 1936 | ZfB:2 |  | 2023-06 | LWL | 5 | E3 | 4.26 |  |  |  |  | 2024-03 | LWL | 5 | E3 | 7.99
Altenbeken, GemA | 01.01.A | 95 | 2023 | 1994 | ZfB:2 |  | 2023-06 | LWL | erstes orangenes Blatt | D7 | 7.52 |  |  |  |  | 2024-03 | LWL | erstes orangenes Blatt | D7 | 10.11
Altenbeken, GemA | 01.01.A | 95 | 2023 | 1994 | ZfB:2 |  | 2023-06 | LWL | erstes orangenes Blatt | K3 | 7.59 |  |  |  |  | 2024-03 | LWL | erstes orangenes Blatt | K3 | 9.91
Altenbeken, GemA | 01.02.B | 132 | 2023 | 1875 | ZfB:2 |  | 2023-06 | LWL | 3 | B4 | 4.01 |  |  |  |  | 2024-03 | LWL | 3 | B4 | 7.36
Altenbeken, GemA | 01.02.B | 132 | 2023 | 1875 | ZfB:2 |  | 2023-06 | LWL | 3 | J3 | 3.93 |  |  |  |  | 2024-03 | LWL | 3 | J3 | 8.65
Altenberge, GemA | A | 110 | 2021 | 1883 | ZFB:2 |  | 2021-04 | LWL | 12 | K6 | 4.58 |  |  |  |  | 2021-12 | LWL | 12 | K6 | 7.51
Altenberge, GemA | A | 74 | 2021 | 1896 | ZFB:2 |  | 2021-04 | LWL | 6 | B2 | 4.35 |  |  |  |  | 2021-12 | LWL | 6 | B2 | 7.66
Altenberge, GemA | B | 476 | 2020 | 1947 | ZFB:2 |  | 2020-06 | LWL | 11 | A7/B8 | 3.71 |  |  |  |  | 2021-01 | LWL | 11 | A7/B8 | 7.85
Altenberge, GemA | A | 74 | 2021 | 1896 | ZFB:2 |  | 2021-04 | LWL | 6 | L7 | 4.43 |  |  |  |  | 2021-12 | LWL | 6 | L7 | 8.02
Altenberge, GemA | B | 440 | 2020 | 1934 | ZFB:2 |  | 2020-06 | LWL | 9 | I7/I8 | 4.1 |  |  |  |  | 2021-01 | LWL | 9 | I7/I8 | 8.03
Altenberge, GemA | A | 158 | 2021 | 1897 | ZFB:2 |  | 2021-04 | LWL | 5 | K4 | 4.73 |  |  |  |  | 2021-12 | LWL | 5 | K4 | 8.15
Altenberge, GemA | A | 158 | 2021 | 1897 | ZFB:2 |  | 2021-04 | LWL | 5 | E4 | 4.69 |  |  |  |  | 2021-12 | LWL | 5 | E4 | 8.16
Altenberge, GemA | B | 440 | 2020 | 1934 | ZFB:2 |  | 2020-06 | LWL | 9 | A4 | 4.27 |  |  |  |  | 2021-01 | LWL | 9 | A4 | 8.21
Altenberge, GemA | B | 476 | 2020 | 1947 | ZFB:2 |  | 2020-06 | LWL | 11 | I5 | 3.38 |  |  |  |  | 2021-01 | LWL | 11 | I5 | 8.28
Altenberge, GemA | A | 110 | 2021 | 1883 | ZFB:2 |  | 2021-04 | LWL | 12 | D2 | 4.79 |  |  |  |  | 2021-12 | LWL | 12 | D2 | 8.78
Altenberge, GemA | A | 32 | 2020 | 1835 | ZFB:2 |  | 2020-06 | LWL | 4 | B6 | 4.61 |  |  |  |  | 2021-01 | LWL | 4 | B6 | 9.23
Altenberge, GemA | A | 32 | 2020 | 1835 | ZFB:2 |  | 2020-06 | LWL | 4 | K3 | 4.56 |  |  |  |  | 2021-01 | LWL | 4 | K3 | 9.31
Altenberge, GemA | B | 198 | 2017 | 1944 | ZFB:2 |  | 2017-08 | LWL | 14 | J2 | 3.47 |  |  |  |  | 2018-04 | LWL | 14 | J2 | 6.09
Altenberge, GemA | B | 196 | 2017 | 1941 | ZFB:2 |  | 2017-08 | LWL | 12 | I2 | 2.99 |  |  |  |  | 2018-04 | LWL | 12 | I2 | 6.19
Altenberge, GemA | B | 198 | 2017 | 1944 | ZFB:2 |  | 2017-08 | LWL | 14 | B5 | 3.22 |  |  |  |  | 2018-04 | LWL | 14 | B5 | 6.2
Altenberge, GemA | B | 105 | 2016 |  | ZFB:2 |  | 2016-06 | LWL | 15. Bl. Verz. Rattenbekämpfung | F5 | 4.1 |  |  |  |  | 2017-04 | LWL | 15. Bl. Verz. Rattenbekämpfung | F5 | 6.79
Altenberge, GemA | B | 140 | 2017 | 1954 | ZFB:2 |  | 2017-08 | LWL | Register K Bl.7 | J7 | 3.44 |  |  |  |  | 2018-04 | LWL | Register K Bl.7 | J7 | 7.04
Altenberge, GemA | B | 163 | 2017 | 1966 | ZFB:2 |  | 2017-08 | LWL | 7 | A4 | 3.6 |  |  |  |  | 2018-04 | LWL | 7 | A4 | 7.12
Altenberge, GemA | B | 105 | 2016 |  | Papersave Swiss (NCA) |  | 2015-02 | LWL | 15. Bl. Verz. Rattenbekämpfung | F2 | 4.06 |  |  |  |  | 2017-04 | LWL | 15. Bl. Verz. Rattenbekämpfung | F2 | 7.21
Altenberge, GemA | B | 75 | 2016 | 1935 | Papersave Swiss (NCA) |  | 2016-06 | LWL | 4 | A6 | 4.27 |  |  |  |  | 2017-04 | LWL | 4 | A6 | 7.22
Altenberge, GemA | B | 105 | 2016 |  | Papersave Swiss (NCA) |  | 2015-02 | LWL | 15. Bl. Verz. Rattenbekämpfung | F2 | 4.36 |  |  |  |  | 2017-04 | LWL | 15. Bl. Verz. Rattenbekämpfung | F2 | 7.23
Altenberge, GemA | B | 75 | 2016 | 1935 | Papersave Swiss (NCA) |  | 2016-06 | LWL | 4 | C2 | 4.03 |  |  |  |  | 2017-04 | LWL | 4 | C2 | 7.3
Altenberge, GemA | B | 214 | 2018 | 1975 | Papersave Swiss (NCA) |  | 2018-02 | LWL | 15 | A2 | 3.8 |  |  |  |  | 2019-03 | LWL | 15 | A2 | 7.32
Altenberge, GemA | B | 245 | 2018 | 1951 | Papersave Swiss (NCA) |  | 2018-02 | LWL | 14 | G2 | 3.96 |  |  |  |  | 2019-03 | LWL | 14 | G2 | 7.43
Altenberge, GemA | B | 214 | 2018 | 1975 | Papersave Swiss (NCA) |  | 2018-02 | LWL | 15 | J2 | 3.78 |  |  |  |  | 2019-03 | LWL | 15 | J2 | 7.45
Altenberge, GemA | B | 107 | 2016 |  | Papersave Swiss (NCA) |  | 2015-02 | LWL | 6 | B5 | 3.98 |  |  |  |  | 2017-04 | LWL | 6 | B5 | 7.52
Altenberge, GemA | B | 264 | 2018 | 1930 | Papersave Swiss (NCA) |  | 2018-02 | LWL | 5 | I7 | 4.26 |  |  |  |  | 2019-03 | LWL | 5 | I7 | 7.68
Altenberge, GemA | B | 109 | 2016 |  | Papersave Swiss (NCA) |  | 2015-02 | LWL | 10 | E5 | 4.15 |  |  |  |  | 2017-04 | LWL | 10 | E5 | 7.82
Altenberge, GemA | B | 142 | 2017 | 1951 | ZFB:2 |  | 2017-08 | LWL | Blatt 11 (S.5) | K3 | 3.77 |  |  |  |  | 2018-04 | LWL | Blatt 11 (S.5) | K3 | 7.89
Altenberge, GemA | B | 163 | 2017 | 1966 | ZFB:2 |  | 2017-08 | LWL | 7 | J3/J4 | 3.67 |  |  |  |  | 2018-04 | LWL | 7 | J3/J4 | 7.95
Altenberge, GemA | B | 293a | 2019 | 1881 | ZFB:2 |  | 2019-03 | LWL | 2. Mappe, 3 | F1 | 4.53 |  |  |  |  | 2019-11 | LWL | 2. Mappe, 3 | F1 | 7.95
Altenberge, GemA | B | 232 | 2018 | 1971 | Papersave Swiss (NCA) |  | 2018-02 | LWL | 4 | J2 | 4.49 |  |  |  |  | 2019-03 | LWL | 4 | J2 | 7.97
Altenberge, GemA | B | 107 | 2016 |  | Papersave Swiss (NCA) |  | 2015-02 | LWL | 6 | K2 | 3.8 |  |  |  |  | 2017-04 | LWL | 6 | K2 | 7.98
Altenberge, GemA | B | 140 | 2017 | 1954 | ZFB:2 |  | 2017-08 | LWL | Register K Bl.7 | D5 | 3.26 |  |  |  |  | 2018-04 | LWL | Register K Bl.7 | D5 | 8.03
Altenberge, GemA | B | 232 | 2018 | 1971 | Papersave Swiss (NCA) |  | 2018-02 | LWL | 4 | B6 | 4.5 |  |  |  |  | 2019-03 | LWL | 4 | B6 | 8.04
Altenberge, GemA | B | 109 | 2016 |  | Papersave Swiss (NCA) |  | 2015-02 | LWL | 10 | F5 | 4.92 |  |  |  |  | 2017-04 | LWL | 10 | F5 | 8.06
Altenberge, GemA | B | 264 | 2018 | 1930 | Papersave Swiss (NCA) |  | 2018-02 | LWL | 5 | B7 | 4.34 |  |  |  |  | 2019-03 | LWL | 5 | B7 | 8.09
Altenberge, GemA | B | 293a | 2019 | 1881 | ZFB:2 |  | 2019-03 | LWL | 2. Mappe, 3 | F7 | 4.8 |  |  |  |  | 2019-11 | LWL | 2. Mappe, 3 | F7 | 8.1
Altenberge, GemA | B | 245 | 2018 | 1951 | Papersave Swiss (NCA) |  | 2018-02 | LWL | 14 | A3 | 4.22 |  |  |  |  | 2019-03 | LWL | 14 | A3 | 8.21
Altenberge, GemA | B | 196 | 2017 | 1941 | ZFB:2 |  | 2017-08 | LWL | 12 | B6 | 3.09 |  |  |  |  | 2018-04 | LWL | 12 | B6 | 8.22
Altenberge, GemA | B | 142 | 2017 | 1951 | ZFB:2 |  | 2017-08 | LWL | Blatt 11 (S.5) | B7/C7 | 3.81 |  |  |  |  | 2018-04 | LWL | Blatt 11 (S.5) | B7/C7 | 8.23
Altenberge, GemA | B | 268 | 2018 | 1934 | Papersave Swiss (NCA) |  | 2018-02 | LWL | 6 | A6 | 3.87 |  |  |  |  | 2019-03 | LWL | 6 | A6 | 8.31
Altenberge, GemA | B | 293 | 2019 | 1971 | ZFB:2 |  | 2019-03 | LWL | 4 | J4 | 4.43 |  |  |  |  | 2019-11 | LWL | 4 | J4 | 8.38
Altenberge, GemA | B | 268 | 2018 | 1934 | Papersave Swiss (NCA) |  | 2018-02 | LWL | 6 | J4 | 3.85 |  |  |  |  | 2019-03 | LWL | 6 | J4 | 8.4
Altenberge, GemA | B | 383 | 2019 | 1936 | ZFB:2 |  | 2019-03 | LWL | 6 | C8 | 4.11 |  |  |  |  | 2019-11 | LWL | 6 | C8 | 8.44
Altenberge, GemA | B | 383 | 2019 | 1936 | ZFB:2 |  | 2019-03 | LWL | 6 | C1 | 3.67 |  |  |  |  | 2019-11 | LWL | 6 | C1 | 8.54
Altenberge, GemA | B | 293 | 2019 | 1971 | ZFB:2 |  | 2019-03 | LWL | 4 | C3 | 3.78 |  |  |  |  | 2019-11 | LWL | 4 | C3 | 8.66
Altenberge, GemA | B | 74 | 2016 | 1980 | Papersave Swiss (NCA) |  | 2016-06 | LWL | 6 | A6 | 7.34 |  |  |  |  | 2017-04 | LWL | 6 | A6 | 8.97
Altenberge, GemA | B | 111 | 2016 |  | Papersave Swiss (NCA) |  | 2015-02 | LWL | 19 | B3 | 4.21 |  |  |  |  | 2017-04 | LWL | 19 | B3
Altenberge, GemA | B | 111 | 2016 |  | Papersave Swiss (NCA) |  | 2015-02 | LWL | 19 | J6 | 3.96 |  |  |  |  | 2017-04 | LWL | 19 | J6
Altenberge, GemA | A | 184 | 2023 | 1874 | ZfB:2 |  | 2023-09 | LWL | 8 | B4 | 4.35 |  |  |  |  | 2024-06 | LWL | 8 | B4 | 8.77
Altenberge, GemA | A | 184 | 2023 | 1874 | ZfB:2 |  | 2023-09 | LWL | 8 | I4 | 4.18 |  |  |  |  | 2024-06 | LWL | 8 | I4 | 8.7
Altenberge, GemA | A | 235 | 2023 | 1884 | ZfB:2 |  | 2023-09 | LWL | 4 | C2 | 4.64 |  |  |  |  | 2024-06 | LWL | 4 | C2 | 8.87
Altenberge, GemA | A | 235 | 2023 | 1884 | ZfB:2 |  | 2023-09 | LWL | 4 | K7 | 4.46 |  |  |  |  | 2024-06 | LWL | 4 | K7 | 8.99
Altenberge, GemA | A | 282 | 2023 | 1887 | ZfB:2 |  | 2023-09 | LWL | 8 | E7 | 4.55 |  |  |  |  | 2024-06 | LWL | 8 | E7 | 8.67
Altenberge, GemA | A | 282 | 2023 | 1887 | ZfB:2 |  | 2023-09 | LWL | 8 | J4 | 4.46 |  |  |  |  | 2024-06 | LWL | 8 | J4 | 8.87
Altenberge, GemA | A | 202 | 2023 | 1886 | ZfB:2 |  | 2023-09 | LWL | 8 | B7 | 4.53 |  |  |  |  | 2024-06 | LWL | 8 | B7 | 8.87
Altenberge, GemA | A | 202 | 2023 | 1886 | ZfB:2 |  | 2023-09 | LWL | 8 | J2 | 4.46 |  |  |  |  | 2024-06 | LWL | 8 | J2 | 8.36
Altenberge, GemA | A | 258 | 2023 | 1883 | ZfB:2 |  | 2023-09 | LWL | 8 | A4 | 4.09 |  |  |  |  | 2024-06 | LWL | 8 | A4 | 8.68
Altenberge, GemA | A | 258 | 2023 | 1883 | ZfB:2 |  | 2023-09 | LWL | 8 | J4 | 4.17 |  |  |  |  | 2024-06 | LWL | 8 | J4 | 7.9
Altenberge, GemA | A | 417 | 2025 | 1924 | ZfB:2 |  | 2025-02 | LWL | 5 | C7 | 3.6 |  |  |  |  | 2025-07 | LWL | 5 | C7 | 7.28
Altenberge, GemA | A | 417 | 2025 | 1924 | ZfB:2 |  | 2025-02 | LWL | 5 | K4 | 3.75 |  |  |  |  | 2025-07 | LWL | 5 | K4 | 6.4
Altenberge, GemA | A | 438 | 2025 | 1898 | ZfB:2 |  | 2025-02 | LWL | 5 | B2 | 4.66 |  |  |  |  | 2025-07 | LWL | 5 | B2 | 8.38
Altenberge, GemA | A | 438 | 2025 | 1898 | ZfB:2 |  | 2025-02 | LWL | 5 | I7 | 4.7 |  |  |  |  | 2025-07 | LWL | 5 | I7 | 8.08
Altenberge, GemA | A | 457 | 2025 | 1878 | ZfB:2 |  | 2025-02 | LWL | 8 | D2 | 4.53 |  |  |  |  | 2025-07 | LWL | 8 | D2 | 8.99
Altenberge, GemA | A | 457 | 2025 | 1878 | ZfB:2 |  | 2025-02 | LWL | 8 | L5 | 4.58 |  |  |  |  | 2025-07 | LWL | 8 | L5 | 7.81
Altenberge, GemA | A | 465 | 2025 | 1932 | ZfB:2 |  | 2025-02 | LWL | 4 v.h. | D8 | 3.91 |  |  |  |  | 2025-07 | LWL | 4 v.h. | D8 | 7.93
Altenberge, GemA | A | 465 | 2025 | 1932 | ZfB:2 |  | 2025-02 | LWL | 4 v.h. | J4 | 3.74 |  |  |  |  | 2025-07 | LWL | 4 v.h. | J4 | 7.76
Altenberge, GemA | A | 482 | 2025 | 1890 | ZfB:2 |  | 2025-02 | LWL | 16 | B3 | 4.53 |  |  |  |  | 2025-07 | LWL | 16 | B3 | 8.79
Altenberge, GemA | A | 482 | 2025 | 1890 | ZfB:2 |  | 2025-02 | LWL | 16 | K3 | 4.05 |  |  |  |  | 2025-07 | LWL | 16 | K3 | 7.94
Arnsberg, StdA | 1 | 2992 | 2021 | 1896 | ZFB:2 |  | 2021-03 | LWL | 7 | D2 | 4.77 |  |  |  |  | 2021-08 | LWL | 7 | D2 | 6.76
Arnsberg, StdA | 1 | 2250 | 2021 | 1886 | ZFB:2 |  | 2021-03 | LWL | 5 | N8 | 3.65 |  |  |  |  | 2021-08 | LWL | 5 | N8 | 6.78 |  |  | 111
Arnsberg, StdA | 1 | 2992 | 2021 | 1896 | ZFB:2 |  | 2021-03 | LWL | 7 | L6 | 4.5 |  |  |  |  | 2021-08 | LWL | 7 | L6 | 6.89
Arnsberg, StdA | 1 | 2250 | 2021 | 1886 | ZFB:2 |  | 2021-03 | LWL | 5 | B2 | 3.27 |  |  |  |  | 2021-08 | LWL | 5 | B2 | 8.08
Arnsberg, StdA | 1 | 3184 | 2022 | 1844 | ZFB:2 | 390 | 2022-04 | LWL | o.r.56 (Bleistift) | J6 | 4.27 |  |  |  |  | 2022-11 | LWL | o.r.56 (Bleistift) | J6 | 8.08
Arnsberg, StdA | 1 | 3491 | 2021 | 1960 | ZFB:2 |  | 2021-03 | LWL | vorletzte Seite | F8 | 5.11 |  |  |  |  | 2021-08 | LWL | vorletzte Seite | F8 | 8.16
Arnsberg, StdA | 1 | 4693 | 2022 | 1882 | ZFB:2 | 390 | 2022-04 | LWL | 22 | B7 | 4.55 |  |  |  |  | 2022-11 | LWL | 22 | B7 | 8.4
Arnsberg, StdA | 1 | 4693 | 2022 | 1882 | ZFB:2 | 390 | 2022-04 | LWL | 22 | J2 | 5.05 |  |  |  |  | 2022-11 | LWL | 22 | J2 | 8.47
Arnsberg, StdA | 1 | 4909 | 2022 | 1930 | ZFB:2 | 390 | 2022-04 | LWL | 28 | J4 | 4.17 |  |  |  |  | 2022-11 | LWL | 28 | J4 | 8.48
Arnsberg, StdA | 1 | 4591 | 2022 | 1911 | ZFB:2 | 390 | 2022-04 | LWL | 26 | C6 | 4.6 |  |  |  |  | 2022-11 | LWL | 26 | C6 | 8.5
Arnsberg, StdA | 1 | 3491 | 2021 | 1960 | ZFB:2 |  | 2021-03 | LWL | vorletzte Seite | E2 | 5.13 |  |  |  |  | 2021-08 | LWL | vorletzte Seite | E2 | 8.58
Arnsberg, StdA | 1 | 4154 | 2021 | 1873 | ZFB:2 |  | 2021-03 | LWL | 2 | D7 | 4.62 |  |  |  |  | 2021-08 | LWL | 2 | D7 | 8.61
Arnsberg, StdA | 1 | 4909 | 2022 | 1930 | ZFB:2 | 390 | 2022-04 | LWL | 28 | B6 | 4.29 |  |  |  |  | 2022-11 | LWL | 28 | B6 | 8.7
Arnsberg, StdA | 1 | 2421 | 2021 | 1878 | ZFB:2 |  | 2021-03 | LWL | 11 | B4 | 4.29 |  |  |  |  | 2021-08 | LWL | 11 | B4 | 8.72
Arnsberg, StdA | 1 | 4154 | 2021 | 1873 | ZFB:2 |  | 2021-03 | LWL | 2 | L2 | 4.47 |  |  |  |  | 2021-08 | LWL | 2 | L2 | 8.76
Arnsberg, StdA | 1 | 2421 | 2021 | 1878 | ZFB:2 |  | 2021-03 | LWL | 11 | K4 | 4.33 |  |  |  |  | 2021-08 | LWL | 11 | K4 | 8.79
Arnsberg, StdA | 1 | 4591 | 2022 | 1911 | ZFB:2 | 390 | 2022-04 | LWL | 26 | K4 | 4.64 |  |  |  |  | 2022-11 | LWL | 26 | K4 | 8.82 |  |  |  |  | 2016-06 | LWL | M06/01, 1. Blatt | lo | 8.8
Arnsberg, StdA | 1 | 3184 | 2022 | 1844 | ZFB:2 | 390 | 2022-04 | LWL | o.r. 56 (Bleistift) | A2/B2 | 4.29 |  |  |  |  | 2022-11 | LWL | o.r. 56 (Bleistift) | A2/B2 | 9.38
Arnsberg, StdA | 1 | 4792 | 2022 | 1835 | ZFB:2 | 390 | 2022-04 | LWL | o.r. 34 (rot) | B2 | 4.21 |  |  |  |  | 2022-11 | LWL | o.r. 34 (rot) | B2 | 9.75
Arnsberg, StdA | 1 | 4792 | 2022 | 1835 | ZFB:2 | 390 | 2022-04 | LWL | o.r. 34 (rot) | I2 | 4.03 |  |  |  |  | 2022-11 | LWL | o.r. 34 (rot) | I2 | 10.03
Arnsberg, StdA | 1 | 4950 | 2023 | 1949 | ZfB:2 |  | 2023-07 | LWL | 6 | C7 | 4.14 |  |  |  |  | 2024-05 | LWL | 6 | C7 | 8.87
Arnsberg, StdA | 1 | 4950 | 2023 | 1949 | ZfB:2 |  | 2023-07 | LWL | 6 | K3 | 3.87 |  |  |  |  | 2024-05 | LWL | 6 | K3 | 7.81
Arnsberg, StdA | 1 | 5064 | 2023 | 1955 | ZfB:2 |  | 2023-07 | LWL | 7 | A4 | 3.53 |  |  |  |  | 2024-05 | LWL | 7 | A4 | 8.9
Arnsberg, StdA | 1 | 5064 | 2023 | 1955 | ZfB:2 |  | 2023-07 | LWL | 7 | J7 | 3.78 |  |  |  |  | 2024-05 | LWL | 7 | J7 | 7.66
Arnsberg, StdA | 1 | 5150 | 2023 | 1951 | ZfB:2 |  | 2023-07 | LWL | 5 | B2 | 3.85 |  |  |  |  | 2024-05 | LWL | 5 | B2 | 7.13
Arnsberg, StdA | 1 | 5150 | 2023 | 1951 | ZfB:2 |  | 2023-07 | LWL | 5 | J7 | 3.98 |  |  |  |  | 2024-05 | LWL | 5 | J7 | 7.64
Arnsberg, StdA | 1 | 5258 | 2023 | 1921 | ZfB:2 |  | 2023-07 | LWL | 4 | B3/C3 | 4.3 |  |  |  |  | 2024-05 | LWL | 4 | B3/C3 | 8.82
Arnsberg, StdA | 1 | 5258 | 2023 | 1921 | ZfB:2 |  | 2023-07 | LWL | 4 | K4 | 4.31 |  |  |  |  | 2024-05 | LWL | 4 | K4 | 8.3
Arnsberg, StdA | 1 | 5359 | 2023 | 1918 | ZfB:2 |  | 2023-07 | LWL | 10 | D2 | 4.48 |  |  |  |  | 2024-05 | LWL | 10 | D2 | 9.08
Arnsberg, StdA | 1 | 5359 | 2023 | 1918 | ZfB:2 |  | 2023-07 | LWL | 10 | K7 | 4.61 |  |  |  |  | 2024-05 | LWL | 10 | K7 | 9.21
Bad Berleburg, StdA | Sammelakten Arfeld Ehe | 29 | 2023 | 1902 | ZfB:2 |  | 2023-08 | LWL | 11 | B3 | 4.09 |  |  |  |  | 2024-01 | LWL | 11 | B3 | 7.97
Bad Berleburg, StdA | Sammelakten Arfeld Ehe | 29 | 2023 | 1902 | ZfB:2 |  | 2023-08 | LWL | 11 | L6 | 4.09 |  |  |  |  | 2024-01 | LWL | 11 | L6 | 8.27
Bad Berleburg, StdA | Personenstandsbücher Girkhausen Sterb. | 6 | 2023 | 1950 | ZfB:2 |  | 2023-08 | LWL | 10 | C1/C2 | 4.44 |  |  |  |  | 2024-01 | LWL | 10 | C1/C2 | 7.94
Bad Berleburg, StdA | Personenstandsbücher Girkhausen Sterb. | 6 | 2023 | 1950 | ZfB:2 |  | 2023-08 | LWL | 10 | I7 | 4.44 |  |  |  |  | 2024-01 | LWL | 10 | I7 | 8.2
Bad Berleburg, StdA | Sammelakten Raumland Ehe | 17 | 2023 | 1898 | ZfB:2 |  | 2023-08 | LWL | 14 | D7 | 4.33 |  |  |  |  | 2024-01 | LWL | 14 | D7 | 7.72
Bad Berleburg, StdA | Sammelakten Raumland Ehe | 17 | 2023 | 1898 | ZfB:2 |  | 2023-08 | LWL | 14 | K3 | 4.33 |  |  |  |  | 2024-01 | LWL | 14 | K3 | 7.98
Bad Berleburg, StdA | Sammelakten Raumland Ehe | 20 | 2023 | 1901 | ZfB:2 |  | 2023-08 | LWL | 5 | A3 | 4.59 |  |  |  |  | 2024-01 | LWL | 5 | A3 | 8.66
Bad Berleburg, StdA | Sammelakten Raumland Ehe | 20 | 2023 | 1901 | ZfB:2 |  | 2023-08 | LWL | 5 | H5 | 4.63 |  |  |  |  | 2024-01 | LWL | 5 | H5 | 8.74
Bad Berleburg, StdA | Sammelakten Schüllar Ehe | 13 | 2023 | 1941 | ZfB:2 |  | 2023-08 | LWL | 6 | A2 | 4.57 |  |  |  |  | 2024-01 | LWL | 6 | A2 | 9.25
Bad Berleburg, StdA | Sammelakten Schüllar Ehe | 13 | 2023 | 1941 | ZfB:2 |  | 2023-08 | LWL | 6 | E3 | 6.1 |  |  |  |  | 2024-01 | LWL | 6 | E3 | 8.19
Bad Berleburg, StdA | Amt Berleburg | 942-12 | 2022 | 1950 | ZFB:2 | 174 | 2022-04 | LWL | 17 | J7 | 4.11 |  |  |  |  | 2022-08 | LWL | 17 | J7 | 6.79
Bad Berleburg, StdA | Amt Berleburg | 913-01/5A | 2022 | 1936 | ZFB:2 | 174 | 2022-04 | LWL | 12 | B3 | 4.22 |  |  |  |  | 2022-08 | LWL | 12 | B3 | 7.02
Bad Berleburg, StdA | Amt Berleburg | 942-12 | 2022 | 1950 | ZFB:2 | 174 | 2022-04 | LWL | 17 | B7 | 3.93 |  |  |  |  | 2022-08 | LWL | 17 | B7 | 8.12
Bad Berleburg, StdA | Amt Berleburg | 913-01/5A | 2022 | 1936 | ZFB:2 | 174 | 2022-04 | LWL | 12 | K5 | 4.14 |  |  |  |  | 2022-08 | LWL | 12 | K5 | 8.29
Bad Berleburg, StdA | Amt Berleburg | 923-11/30 | 2022 | 1953 | ZFB:2 | 174 | 2022-04 | LWL | 11 | J7 | 4.68 |  |  |  |  | 2022-08 | LWL | 11 | J7 | 8.333
Bad Berleburg, StdA | Amt Berleburg | 951-41A | 2022 | 1963 | ZFB:2 | 174 | 2022-04 | LWL | 15 | J3 | 4.88 |  |  |  |  | 2022-08 | LWL | 15 | J3 | 8.51
Bad Berleburg, StdA | Amt Berleburg | 951-41A | 2022 | 1963 | ZFB:2 | 174 | 2022-04 | LWL | 15 | B7 | 4.71 |  |  |  |  | 2022-08 | LWL | 15 | B7 | 8.69
Bad Berleburg, StdA | Amt Berleburg | 923-11/30 | 2022 | 1953 | ZFB:2 | 174 | 2022-04 | LWL | 11 | B7 | 4.94 |  |  |  |  | 2022-08 | LWL | 11 | B7 | 8.88
Bad Berleburg, StdA | Amt Berleburg | 912-11/40 | 2022 | 1970 | ZFB:2 | 174 | 2022-04 | LWL | 9 | C4 | 3.32 |  |  |  |  | 2022-08 | LWL | 9 | C4 | 9.02
Bad Berleburg, StdA | Amt Berleburg | 912-11/40 | 2022 | 1970 | ZFB:2 | 174 | 2022-04 | LWL | 9 | J7 | 3.39 |  |  |  |  | 2022-08 | LWL | 9 | J7 | 9.66
Bad Berleburg, StdA | Amt Berleburg | 663-05/28 | 2019 | 1963 | Papersave Swiss (NCA) |  | 2019-03 | LWL | 1. Blatt hinter Register H | J3 | 3.94 |  |  |  |  | 2019-10 | LWL | 1. Blatt hinter Register H | J3 | 7.41
Bad Berleburg, StdA | Amt Berleburg | 711-03/2 | 2019 | 1938 | Papersave Swiss (NCA) |  | 2019-03 | LWL | 4 | B4 | 4.69 |  |  |  |  | 2019-10 | LWL | 4 | B4 | 7.61
Bad Berleburg, StdA | Amt Berleburg | 717-60/26 | 2019 | 1937 | Papersave Swiss (NCA) |  | 2019-03 | LWL | 15 | B7 | 4.75 |  |  |  |  | 2019-10 | LWL | 15 | B7 | 7.78
Bad Berleburg, StdA | Amt Berleburg | 663-05/28 | 2019 | 1963 | Papersave Swiss (NCA) |  | 2019-03 | LWL | 1. Blatt hinter Register H | B7 | 3.99 |  |  |  |  | 2019-10 | LWL | 1. Blatt hinter Register H | B7 | 7.89
Bad Berleburg, StdA | Amt Berleburg | 726-09/4 | 2019 | 1936 | Papersave Swiss (NCA) |  | 2019-03 | LWL | 3 | A4 | 4.58 |  |  |  |  | 2019-10 | LWL | 3 | A4 | 8.25
Bad Berleburg, StdA | Amt Berleburg | 671-23c | 2019 | 1969 | Papersave Swiss (NCA) |  | 2019-03 | LWL | 8 | K4 | 4.49 |  |  |  |  | 2019-10 | LWL | 8 | K4 | 8.29
Bad Berleburg, StdA | Amt Berleburg | 711-03/2 | 2019 | 1938 | Papersave Swiss (NCA) |  | 2019-03 | LWL | 4 | I8 | 4.52 |  |  |  |  | 2019-10 | LWL | 4 | I8 | 8.32
Bad Berleburg, StdA | Amt Berleburg | 671-23c | 2019 | 1969 | Papersave Swiss (NCA) |  | 2019-03 | LWL | 8 | B7 | 4.52 |  |  |  |  | 2019-10 | LWL | 8 | B7 | 8.38
Bad Berleburg, StdA | Amt Berleburg | 717-60/26 | 2019 | 1937 | Papersave Swiss (NCA) |  | 2019-03 | LWL | 15 | J4 | 4.86 |  |  |  |  | 2019-10 | LWL | 15 | J4 | 8.38
Bad Berleburg, StdA | Amt Berleburg | 726-09/4 | 2019 | 1936 | Papersave Swiss (NCA) |  | 2019-03 | LWL | 3 | E4 | 4.57 |  |  |  |  | 2019-10 | LWL | 3 | E4 | 8.44
Bad Berleburg, StdA | Amt Berleburg | 450-94 | 2016 |  | Papersave Swiss (NCA) |  | 2016-04 | LWL | 5 | I7 | 3.76 |  |  |  |  | 2016-12 | LWL | 5 | I7 | 5.76
Bad Berleburg, StdA | Amt Berleburg | 223-01/31-93 | 2015 |  | ZfB:2 |  | 2015-06 | LWL | 7 | A7 | 4.5 |  |  |  |  | 2015-11 | LWL | 7 | A7 | 6
Bad Berleburg, StdA | Amt Berleburg | 223-01/31-97 | 2015 |  | ZfB:2 |  | 2015-06 | LWL | 4 | C2 | 3.96 |  |  |  |  | 2015-11 | LWL | 4 | C2 | 6
Bad Berleburg, StdA | Amt Berleburg | 450-94 | 2016 |  | Papersave Swiss (NCA) |  | 2016-04 | LWL | 5 | C2 | 3.65 |  |  |  |  | 2016-12 | LWL | 5 | C2 | 6.29
Bad Berleburg, StdA | Amt Berleburg | 223-01/30-1 | 2015 |  | ZfB:2 |  | 2015-06 | LWL | 3 | A5 | 4.4 |  |  |  |  | 2015-11 | LWL | 3 | A5 | 6.5
Bad Berleburg, StdA | Amt Berleburg | 223-01/30-1 | 2015 |  | ZfB:2 |  | 2015-06 | LWL | 3 | J6 | 4.27 |  |  |  |  | 2015-11 | LWL | 3 | J6 | 6.5
Bad Berleburg, StdA | Amt Berleburg | 223-01/30-6 | 2015 |  | ZfB:2 |  | 2015-06 | LWL | 10 | B1 | 4.96 |  |  |  |  | 2015-11 |  | 10 | B1 | 6.5
Bad Berleburg, StdA | Amt Berleburg | 223-01/30-6 | 2015 |  | ZfB:2 |  | 2015-06 | LWL | 10 | J4 | 4.87 |  |  |  |  | 2015-11 | LWL | 10 | J4 | 6.5
Bad Berleburg, StdA | Amt Berleburg | 463-01 B | 2017 | 1954 | CSC Book Saver (PAL) |  | 2017-02 | LWL | 11 | J7 | 6.05 |  |  |  |  | 2017-08 | LWL | 11 | J7 | 6.6
Bad Berleburg, StdA | Amt Berleburg | 223-01/1-96 | 2015 |  | ZfB:2 |  | 2015-06 | LWL | 10 | A4 | 3.76 |  |  |  |  | 2015-11 | LWL | 10 | A4 | 7
Bad Berleburg, StdA | Amt Berleburg | 223-01/1-96 | 2015 |  | ZfB:2 |  | 2015-06 | LWL | 10 | K2 | 3.87 |  |  |  |  | 2015-11 | LWL | 10 | K2 | 7
Bad Berleburg, StdA | Amt Berleburg | 223-01/2-8 | 2015 |  | ZfB:2 |  | 2015-06 | LWL | 3 | A4 | 4.03 |  |  |  |  | 2015-11 | LWL | 3 | A4 | 7
Bad Berleburg, StdA | Amt Berleburg | 223-01/2-8 | 2015 |  | ZfB:2 |  | 2015-06 | LWL | 3 | E7 | 4.19 |  |  |  |  | 2015-11 | LWL | 3 | E7 | 7
Bad Berleburg, StdA | Amt Berleburg | 223-01/28-95 | 2015 |  | ZfB:2 |  | 2015-06 | LWL | 12 | A8 | 4.58 |  |  |  |  | 2015-11 | LWL | 12 | A8 | 7
Bad Berleburg, StdA | Amt Berleburg | 223-01/28-95 | 2015 |  | ZfB:2 |  | 2015-06 | LWL | 12 | J2 | 4.66 |  |  |  |  | 2015-11 | LWL | 12 | J2 | 7
Bad Berleburg, StdA | Amt Berleburg | 450-215 | 2016 |  | ZfB:2 |  | 2016-05 | LWL | 1. Bl. Nach Register R | I5 | 3.97 |  |  |  |  | 2016-12 | LWL | 1. Bl. Nach Register R | I5 | 7.07
Bad Berleburg, StdA | Amt Berleburg | 450-215 | 2016 |  | ZfB:2 |  | 2016-05 | LWL | 1. Bl. Nach Register R | D7 | 3.92 |  |  |  |  | 2016-12 | LWL | 1. Bl. Nach Register R | D7 | 7.26
Bad Berleburg, StdA | Amt Berleburg | 147-2/27 | 2021 |  | ZfB:2 |  | 2021-05 | LWL | 1 | J3 | 4.35 |  |  |  |  | 2021-12 | LWL | 1 | J3 | 7.34
Bad Berleburg, StdA | Amt Berleburg | 463-01 B | 2017 | 1954 | CSC Book Saver (PAL) |  | 2017-02 | LWL | 11 | B7 | 4.88 |  |  |  |  | 2017-08 | LWL | 11 | B7 | 7.38
Bad Berleburg, StdA | Amt Berleburg | 450-112 | 2016 |  | ZfB:2 |  | 2016-05 | LWL | 3 grüner Ausweis | A2 | 3.68 |  |  |  |  | 2016-12 | LWL | 3 grüner Ausweis | A2 | 7.44
Bad Berleburg, StdA | Amt Berleburg | 421-11 | 2016 |  | Papersave Swiss (NCA) |  | 2016-04 | LWL | 4 | A5 | 4.57 |  |  |  |  | 2016-12 | LWL | 4 | A5 | 7.51
Bad Berleburg, StdA | Amt Berleburg | 434-03/4E | 2016 |  | Papersave Swiss (NCA) |  | 2016-04 | LWL | 2 | F2 | 4.82 |  |  |  |  | 2016-12 | LWL | 2 | F2 | 7.61
Bad Berleburg, StdA | Amt Berleburg | 450-181 | 2016 |  | ZfB:2 |  | 2016-05 | LWL | 14 | E7 | 4.12 |  |  |  |  | 2016-12 | LWL | 14 | E7 | 7.65
Bad Berleburg, StdA | Amt Berleburg | 450-181 | 2016 |  | ZfB:2 |  | 2016-05 | LWL | 14 | A5 | 4.15 |  |  |  |  | 2016-12 | LWL | 14 | A5 | 7.66
Bad Berleburg, StdA | Amt Berleburg | 912-11/0B | 2020 | 1967 | ZfB:2 |  | 2020-05 | LWL | 12 | C3 | 3.23 |  |  |  |  | 2020-07 | LWL | 12 | C3 | 7.72
Bad Berleburg, StdA | Amt Berleburg | 912-11/0B | 2020 | 1967 | ZfB:2 |  | 2020-05 | LWL | 12 | F5 | 2.92 |  |  |  |  | 2020-07 | LWL | 12 | F5 | 7.8
Bad Berleburg, StdA | Amt Berleburg | 462-43 G | 2017 | 1963 | CSC Book Saver (PAL) |  | 2017-02 | LWL | 16 Abschnitt B | B6 | 5 |  |  |  |  | 2017-08 | LWL | 16 Abschnitt B | B6 | 7.82
Bad Berleburg, StdA | Amt Berleburg | 421-11 | 2016 |  | Papersave Swiss (NCA) |  | 2016-04 | LWL | 4 | E5 | 4.7 |  |  |  |  | 2016-12 | LWL | 4 | E5 | 7.86
Bad Berleburg, StdA | Amt Berleburg | 517-31 A | 2017 | 1974 | CSC Book Saver (PAL) |  | 2017-02 | LWL | 9 | K3 | 5.5 |  |  |  |  | 2017-08 | LWL | 9 | K3 | 7.86
Bad Berleburg, StdA | Amt Berleburg | 450-112 | 2016 |  | ZfB:2 |  | 2016-05 | LWL | 3 grüner Ausweis | E3 | 3.72 |  |  |  |  | 2016-12 | LWL | 3 grüner Ausweis | E3 | 7.9
Bad Berleburg, StdA | Amt Berleburg | 657 - 20 B | 2018 | 1962 | Papersave Swiss (NCA) |  | 2018-02 | LWL | 2 | A7 | 4.43 |  |  |  |  | 2018-11 | LWL | 2 | A7 | 7.9
Bad Berleburg, StdA | Amt Berleburg | 434-03/4E | 2016 |  | Papersave Swiss (NCA) |  | 2016-04 | LWL | 2 | F7 | 4.96 |  |  |  |  | 2016-12 | LWL | 2 | F7 | 7.94
Bad Berleburg, StdA | Amt Berleburg | 622-21/24 | 2017 | 1925 | CSC Book Saver (PAL) |  | 2017-02 | LWL | 9 | A7 | 5.21 |  |  |  |  | 2017-08 | LWL | 9 | A7 | 7.94
Bad Berleburg, StdA | Amt Berleburg | 147-2/26 | 2021 |  | ZfB:2 |  | 2021-05 | LWL | 1 | C6 | 4.35 |  |  |  |  | 2021-12 | LWL | 1 | C6 | 7.99
Bad Berleburg, StdA | Amt Berleburg | 450-144 | 2016 |  | ZfB:2 |  | 2016-05 | LWL | 1. DIN A5 Blatt | G3 | 4.03 |  |  |  |  | 2016-12 | LWL | 1. DIN A5 Blatt | G3 | 8.06
Bad Berleburg, StdA | Amt Berleburg | 451-03 | 2016 |  | ZfB:2 |  | 2016-05 | LWL | 6 | B3 | 4.46 |  |  |  |  | 2016-12 | LWL | 6 | B3 | 8.2
Bad Berleburg, StdA | Amt Berleburg | 451-03 | 2016 |  | ZfB:2 |  | 2016-05 | LWL | 6 | I6 | 4.51 |  |  |  |  | 2016-12 | LWL | 6 | I6 | 8.23
Bad Berleburg, StdA | Amt Berleburg | 642 - 33 | 2018 | 1961 | Papersave Swiss (NCA) |  | 2018-02 | LWL | 5 | J6 | 4.63 |  |  |  |  | 2018-11 | LWL | 5 | J6 | 8.28
Bad Berleburg, StdA | Amt Berleburg | 517-31 A | 2017 | 1974 | CSC Book Saver (PAL) |  | 2017-02 | LWL | 9 | H6 | 5.55 |  |  |  |  | 2017-08 | LWL | 9 | H6 | 8.31
Bad Berleburg, StdA | Amt Berleburg | 642 - 50 / 11 I | 2018 | 1966 | Papersave Swiss (NCA) |  | 2018-02 | LWL | 4 | A3/B3 | 4.44 |  |  |  |  | 2018-11 | LWL | 4 | A3/B3 | 8.39
Bad Berleburg, StdA | Amt Berleburg | 861-17 | 2020 | 1956 | ZfB:2 |  | 2020-05 | LWL | 20 | I4 | 4.39 |  |  |  |  | 2020-07 | LWL | 20 | I4 | 8.39
Bad Berleburg, StdA | Amt Berleburg | 657 - 20 B | 2018 | 1962 | Papersave Swiss (NCA) |  | 2018-02 | LWL | 2 | I4 | 4.58 |  |  |  |  | 2018-11 | LWL | 2 | I4 | 8.4
Bad Berleburg, StdA | Amt Berleburg | 642 - 50 / 1C | 2018 | 1965 | Papersave Swiss (NCA) |  | 2018-02 | LWL | 9 | J5 | 4.17 |  |  |  |  | 2018-11 | LWL | 9 | J5 | 8.42
Bad Berleburg, StdA | Amt Berleburg | 450-144 | 2016 |  | ZfB:2 |  | 2016-05 | LWL | 1. DIN A5 Blatt | K2 | 4.69 |  |  |  |  | 2016-12 | LWL | 1. DIN A5 Blatt | K2 | 8.43
Bad Berleburg, StdA | Amt Berleburg | 642 - 50 / 11 I | 2018 | 1966 | Papersave Swiss (NCA) |  | 2018-02 | LWL | 4 | H6 | 4.44 |  |  |  |  | 2018-11 | LWL | 4 | H6 | 8.43
Bad Berleburg, StdA | Amt Berleburg | 622-21/24 | 2017 | 1925 | CSC Book Saver (PAL) |  | 2017-02 | LWL | 9 | K5 | 5.56 |  |  |  |  | 2017-08 | LWL | 9 | K5 | 8.45
Bad Berleburg, StdA | Amt Berleburg | 841-00B | 2020 | 1938 | ZfB:2 |  | 2020-05 | LWL | 9 | J6 | 4.22 |  |  |  |  | 2020-07 | LWL | 9 | J6 | 8.47
Bad Berleburg, StdA | Amt Berleburg | 841-00B | 2020 | 1938 | ZfB:2 |  | 2020-05 | LWL | 9 | C2 | 4.34 |  |  |  |  | 2020-07 | LWL | 9 | C2 | 8.5
Bad Berleburg, StdA | Amt Berleburg | 462-43 G | 2017 | 1963 | CSC Book Saver (PAL) |  | 2017-02 | LWL | 16 Abschnitt B | J2 | 4.77 |  |  |  |  | 2017-08 | LWL | 16 Abschnitt B | J2 | 8.53
Bad Berleburg, StdA | Amt Berleburg | 861-17 | 2020 | 1956 | ZfB:2 |  | 2020-05 | LWL | 20 | E6 | 4.34 |  |  |  |  | 2020-07 | LWL | 20 | E6 | 8.55 |  |  |  |  | 2016-05 | LWL | vorletztes Blatt Briefumschlag | ru | 8.4
Bad Berleburg, StdA | Amt Berleburg | 222-39/30-6 1.T | 2016 |  | ZfB:2 |  | 2016-05 | LWL | 2 | F4 | 5.16 |  |  |  |  | 2016-12 | LWL | 2 | F4 | 8.58
Bad Berleburg, StdA | Amt Berleburg | 912-11/21 A | 2021 |  | ZfB:2 |  | 2021-05 | LWL | 3 | J5 | 4.08 |  |  |  |  | 2021-12 | LWL | 3 | J5 | 8.61
Bad Berleburg, StdA | Amt Berleburg | 815-22J | 2020 | 1959 | ZfB:2 |  | 2020-05 | LWL | 7 | J3 | 5.12 |  |  |  |  | 2020-07 | LWL | 7 | J3 | 8.69
Bad Berleburg, StdA | Amt Berleburg | 593-10 | 2017 | 1974 | CSC Book Saver (PAL) |  | 2017-02 | LWL | 2. Letzte | A4 | 5.03 |  |  |  |  | 2017-08 | LWL | 2. Letzte | A4 | 8.74
Bad Berleburg, StdA | Amt Berleburg | 815-22J | 2020 | 1959 | ZfB:2 |  | 2020-05 | LWL | 7 | B7 | 5.15 |  |  |  |  | 2020-07 | LWL | 7 | B7 | 8.74
Bad Berleburg, StdA | Amt Berleburg | 222-39/30-6 1.T | 2016 |  | ZfB:2 |  | 2016-05 | LWL | 2 | H2 | 5.41 |  |  |  |  | 2016-12 | LWL | 2 | H2 | 8.75
Bad Berleburg, StdA | Amt Berleburg | 642-50 / 6F | 2018 | 1965 | Papersave Swiss (NCA) |  | 2018-02 | LWL | 21 | H3 | 4.66 |  |  |  |  | 2018-11 | LWL | 21 | H3 | 8.76
Bad Berleburg, StdA | Amt Berleburg | 642 - 33 | 2018 | 1961 | Papersave Swiss (NCA) |  | 2018-02 | LWL | 5 | B3 | 4.55 |  |  |  |  | 2018-11 | LWL | 5 | B3 | 8.76
Bad Berleburg, StdA | Amt Berleburg | 642 - 50 / 1C | 2018 | 1965 | Papersave Swiss (NCA) |  | 2018-02 | LWL | 9 | C4 | 4.19 |  |  |  |  | 2018-11 | LWL | 9 | C4 | 8.77
Bad Berleburg, StdA | Amt Berleburg | 133-51 W | 2021 |  | ZfB:2 |  | 2021-05 | LWL | "Wickert", verso | B7 | 4.08 |  |  |  |  | 2021-12 | LWL | "Wickert", verso | B7 | 8.81
Bad Berleburg, StdA | Amt Berleburg | 642 - 50 / 17 F | 2018 | 1966 | Papersave Swiss (NCA) |  | 2018-02 | LWL | 12 | J2 | 4.98 |  |  |  |  | 2018-11 | LWL | 12 | J2 | 8.88
Bad Berleburg, StdA | Amt Berleburg | 912-11/21 A | 2021 |  | ZfB:2 |  | 2021-05 | LWL | 3 | B2 | 4.29 |  |  |  |  | 2021-12 | LWL | 3 | B2 | 8.89
Bad Berleburg, StdA | Amt Berleburg | 871-10/11 | 2020 | 1965 | ZfB:2 |  | 2020-05 | LWL | 3 | K8 | 4.98 |  |  |  |  | 2020-07 | LWL | 3 | K8 | 8.92
Bad Berleburg, StdA | Amt Berleburg | 642 - 50 / 17 F | 2018 | 1966 | Papersave Swiss (NCA) |  | 2018-02 | LWL | 12 | C7 | 5.17 |  |  |  |  | 2018-11 | LWL | 12 | C7 | 8.94
Bad Berleburg, StdA | Amt Berleburg | 593-10 | 2017 | 1974 | CSC Book Saver (PAL) |  | 2017-02 | LWL | vorletztes Blatt | J6 | 4.75 |  |  |  |  | 2017-08 | LWL | vorletztes Blatt | J6 | 8.95
Bad Berleburg, StdA | Amt Berleburg | 133-51 W | 2021 |  | ZfB:2 |  | 2021-05 | LWL | "Wickert", verso | E2 | 4.18 |  |  |  |  | 2021-12 | LWL | "Wickert", verso | E2 | 8.99
Bad Berleburg, StdA | Amt Berleburg | 871-10/11 | 2020 | 1965 | ZfB:2 |  | 2020-05 | LWL | 3 | D4 | 5.6 |  |  |  |  | 2020-07 | LWL | 3 | D4 | 9.2
Bad Berleburg, StdA | Amt Berleburg | 642-50 / 6F | 2018 | 1965 | Papersave Swiss (NCA) |  | 2018-02 | LWL | 21 | A7/B7 | 5 |  |  |  |  | 2018-11 | LWL | 21 | A7/B7 | 9.27
Bad Berleburg, StdA | Amt Berleburg | 223-01/31-93 | 2015 |  | ZfB:2 |  | 2015-06 | LWL | 7 | E2 | 4.55 |  |  |  |  | 2015-11 | LWL | 7 | E2 | 6
Bad Berleburg, StdA | Amt Berleburg | 223-01/31-97 | 2015 |  | ZfB:2 |  | 2015-06 | LWL | 4 | K6 | 3.91 |  |  |  |  | 2015-11 | LWL | 4 | K6 | 6
Bad Berleburg, StdA | Personenstandsbücher Berleburg Sterb. | 3 | 2024 | 1891 | ZfB:2 |  | 2024-09 | LWL | 12 | B3 | 4.1 |  |  |  |  | 2025-01 | LWL | 12 | B3 | 9.02
Bad Berleburg, StdA | Personenstandsbücher Berleburg Sterb. | 3 | 2024 | 1891 | ZfB:2 |  | 2024-09 | LWL | 12 | K8 | 4.33 |  |  |  |  | 2025-01 | LWL | 12 | K8 | 8.63
Bad Berleburg, StdA | Personenstandsbücher Berleburg Sterb. | 56 | 2024 | 1991 | ZfB:2 |  | 2024-09 | LWL | 7 | B3 | 4.33 |  |  |  |  | 2025-01 | LWL | 7 | B3 | 9.03
Bad Berleburg, StdA | Personenstandsbücher Berleburg Sterb. | 56 | 2024 | 1991 | ZfB:2 |  | 2024-09 | LWL | 7 | J7 | 4.36 |  |  |  |  | 2025-01 | LWL | 7 | J7 | 9.35
Bad Berleburg, StdA | Personenstandsbücher Elshoff | 4 | 2024 | 1880 | ZfB:2 |  | 2024-09 | LWL | 6 | C4 | 4.09 |  |  |  |  | 2025-01 | LWL | 6 | C4 | 7.98
Bad Berleburg, StdA | Personenstandsbücher Elshoff Geb | 4 | 2024 | 1880 | ZfB:2 |  | 2024-09 | LWL | 6 | J6 | 4.27 |  |  |  |  | 2025-01 | LWL | 6 | J6 | 8.13
Bad Berleburg, StdA | Personenstandsunterlagen Elshoff Allg. SV | 8 | 2024 | 1935 | ZfB:2 |  | 2024-09 | LWL | 10 | B3/B4 | 4.15 |  |  |  |  | 2025-01 | LWL | 10 | B3/B4 | 7.71
Bad Berleburg, StdA | Personenstandsunterlagen Elshoff Allg. SV | 8 | 2024 | 1935 | ZfB:2 |  | 2024-09 | LWL | 10 | J7 | 4.1 |  |  |  |  | 2025-01 | LWL | 10 | J7 | 7.65
Bad Berleburg, StdA | Personenstandsbücher Wunderthausen Ehe | 3 | 2024 | 1920 | ZfB:2 |  | 2024-09 | LWL | 4 | B7 | 4.54 |  |  |  |  | 2025-01 | LWL | 4 | B7 | 8.4
Bad Berleburg, StdA | Personenstandsbücher Wunderthausen Ehe | 3 | 2024 | 1920 | ZfB:2 |  | 2024-09 | LWL | 4 | K7 | 4.45 |  |  |  |  | 2025-01 | LWL | 4 | K7 | 8.4
Bad Berleburg, StdA | Personenstandsunterlagen Weidenhausen Allg. SV | 7 | 2025 | 1905 | ZfB:2 |  | 2025-02 | LWL | 9 | B2 | 4.07 |  |  |  |  | 2025-06 | LWL | 9 | B2 | 8.68
Bad Berleburg, StdA | Personenstandsunterlagen Weidenhausen Allg. SV | 7 | 2025 | 1905 | ZfB:2 |  | 2025-02 | LWL | 9 | I7 | 4.27 |  |  |  |  | 2025-06 | LWL | 9 | I7 | 8.35
Bad Berleburg, StdA | Sammelakten Weidenhausen Ehe | 53 | 2025 | 1910 | ZfB:2 |  | 2025-02 | LWL | 2 | C8 | 4.04 |  |  |  |  | 2025-06 | LWL | 2 | C8 | 7.76
Bad Berleburg, StdA | Sammelakten Weidenhausen Ehe | 53 | 2025 | 1910 | ZfB:2 |  | 2025-02 | LWL | 2 | I3 | 4.05 |  |  |  |  | 2025-06 | LWL | 2 | I3 | 8.69
Bad Berleburg, StdA | Sammelakten Wingeshausen Ehe | 54 | 2025 | 1928 | ZfB:2 |  | 2025-02 | LWL | 4 | C3 | 4.21 |  |  |  |  | 2025-06 | LWL | 4 | C3 | 7.76
Bad Berleburg, StdA | Sammelakten Wingeshausen Ehe | 54 | 2025 | 1928 | ZfB:2 |  | 2025-02 | LWL | 4 | L8 | 4.13 |  |  |  |  | 2025-06 | LWL | 4 | L8 | 7.66
Bad Berleburg, StdA | Personenstandsbücher Wingeshausen Sterb. | 3 | 2025 | 1875 | ZfB:2 |  | 2025-02 | LWL | 9 | B8 | 4.13 |  |  |  |  | 2025-06 | LWL | 9 | B8 | 8.61
Bad Berleburg, StdA | Personenstandsbücher Wingeshausen Sterb. | 3 | 2025 | 1875 | ZfB:2 |  | 2025-02 | LWL | 9 | L2 | 4.2 |  |  |  |  | 2025-06 | LWL | 9 | L2 | 7.88
Bad Berleburg, StdA | Sammelakten Wunderthausen Ehe | 61 | 2025 | 1957 | ZfB:2 |  | 2025-02 | LWL | 1 | D7 | 3.34 |  |  |  |  | 2025-06 | LWL | 1 | D7 | 7.09
Bad Berleburg, StdA | Sammelakten Wunderthausen Ehe | 61 | 2025 | 1957 | ZfB:2 |  | 2025-02 | LWL | 1 | H5 | 3.37 |  |  |  |  | 2025-06 | LWL | 1 | H5 | 6.68
Bad Lippspringe, StdA | B | 142 | 2016 |  | ZfB:2 |  | 2016-06 | LWL | 3 | K4 | 4.28 |  |  |  |  | 2017-02 | LWL | 3 | K4 | 6.25
Bad Lippspringe, StdA | B | 106 | 2016 |  | ZfB:2 |  | 2016-06 | LWL | 3 | K7 | 3.92 |  |  |  |  | 2017-02 | LWL | 3 | E7 | 6.29
Bad Lippspringe, StdA | B | 106 | 2016 |  | ZfB:2 |  | 2016-06 | LWL | 3 | E7 | 3.88 |  |  |  |  | 2017-02 | LWL | 3 | rm | 6.59
Bad Lippspringe, StdA | B | 142 | 2016 |  | ZfB:2 |  | 2016-06 | LWL | 3 | B7 | 4.09 |  |  |  |  | 2017-02 | LWL | 3 | B7 | 6.65
Bad Lippspringe, StdA | B | 103 | 2016 |  | ZfB:2 |  | 2016-06 | LWL | 5 | D7 | 4.51 |  |  |  |  | 2017-02 | LWL | 5 | D7 | 7.05
Bad Lippspringe, StdA | B | 103 | 2016 |  | ZfB:2 |  | 2016-06 | LWL | 5 | K7 | 4.34 |  |  |  |  | 2017-02 | LWL | 5 | K7 | 7.16
Bad Lippspringe, StdA | B | 170 | 2016 |  | ZfB:2 |  | 2016-06 | LWL | 6 | D8 | 4.07 |  |  |  |  | 2017-02 | LWL | 6 | D8 | 7.59
Bad Lippspringe, StdA | B | 137 | 2016 |  | ZfB:2 |  | 2016-06 | LWL | 3 | K5 | 4.69 |  |  |  |  | 2017-02 | LWL | 3 | K5 | 7.63
Bad Lippspringe, StdA | B | 170 | 2016 |  | ZfB:2 |  | 2016-06 | LWL | 6 | K4 | 4.23 |  |  |  |  | 2017-02 | LWL | 6 | K4 | 7.68
Bad Lippspringe, StdA | B | 174 | 2016 |  | ZfB:2 |  | 2016-06 | LWL | 7 | A8 | 4.74 |  |  |  |  | 2017-02 | LWL | 7 | A8 | 7.88
Bad Lippspringe, StdA | B | 174 | 2016 |  | ZfB:2 |  | 2016-06 | LWL | 7 | F8 | 4.94 |  |  |  |  | 2017-02 | LWL | 7 | F8 | 7.94
Bad Lippspringe, StdA | B | 137 | 2016 |  | ZfB:2 |  | 2016-06 | LWL | 3 | C4 | 5.06 |  |  |  |  | 2017-02 | LWL | 3 | C4 | 7.99
Bad Lippspringe, StdA | D | 347 | 2019 | 1948 | Papersave (Battelle, ZFB) |  | 2019-02 | LWL | 7 | J2 | 4.15 |  |  |  |  | 2019-08 | LWL | 7 | J2 | 6.68
Bad Lippspringe, StdA | D | 525 | 2019 | 1935 | Papersave (Battelle, ZFB) |  | 2019-02 | LWL | 2 | B2 | 3.99 |  |  |  |  | 2019-08 | LWL | 2 | B2 | 6.95
Bad Lippspringe, StdA | D | 1111 | 2021 | 1944 | ZFB:2 |  | 2021-08 | LWL | 11 | K2 | 3.7 |  |  |  |  | 2022-06 | LWL | 11 | K2 | 6.98
Bad Lippspringe, StdA | D | 525 | 2019 | 1935 | Papersave (Battelle, ZFB) |  | 2019-02 | LWL | 2 | K3 | 3.89 |  |  |  |  | 2019-08 | LWL | 2 | K3 | 7.06
Bad Lippspringe, StdA | D | 347 | 2019 | 1948 | Papersave (Battelle, ZFB) |  | 2019-02 | LWL | 7 | B4 | 3.91 |  |  |  |  | 2019-08 | LWL | 7 | B4 | 7.08
Bad Lippspringe, StdA | D | 484 | 2019 | 1926 | Papersave (Battelle, ZFB) |  | 2019-02 | LWL | 1. Blatt n. Zeitung | E6 | 4.1 |  |  |  |  | 2019-08 | LWL | 1. Blatt n. Zeitung | E6 | 7.29
Bad Lippspringe, StdA | D | 484 | 2019 | 1926 | Papersave (Battelle, ZFB) |  | 2019-02 | LWL | 1. Blatt n. Zeitung | A1 | 3.95 |  |  |  |  | 2019-08 | LWL | 1. Blatt n. Zeitung | A1 | 7.8
Bad Lippspringe, StdA | D | 1028 | 2021 | 1922 | ZFB:2 |  | 2021-08 | LWL | 4 | K6 | 4.03 |  |  |  |  | 2022-06 | LWL | 4 | K6 | 7.85
Bad Lippspringe, StdA | D | 927 | 2021 | 1922 | ZFB:2 |  | 2021-08 | LWL | 4 | A7 | 4.16 |  |  |  |  | 2022-06 | LWL | 4 | A7 | 7.93
Bad Lippspringe, StdA | D | 286 | 2019 | 1948 | Papersave (Battelle, ZFB) |  | 2019-02 | LWL | 13 | A5 | 4.27 |  |  |  |  | 2019-08 | LWL | 13 | A5 | 8.05
Bad Lippspringe, StdA | D | 370 | 2019 | 1951 | Papersave (Battelle, ZFB) |  | 2019-02 | LWL | 1. Blatt n. Register "a.d. Mersch" | J4 | 4.23 |  |  |  |  | 2019-08 | LWL | 1. Blatt n. Register "a.d. Mersch" | J4 | 8.13
Bad Lippspringe, StdA | D | 1111 | 2021 | 1944 | ZFB:2 |  | 2021-08 | LWL | 11 | F7 | 3.4 |  |  |  |  | 2022-06 | LWL | 11 | F7 | 8.31
Bad Lippspringe, StdA | D | 927 | 2021 | 1922 | ZFB:2 |  | 2021-08 | LWL | 4 | L5 | 4.28 |  |  |  |  | 2022-06 | LWL | 4 | L5 | 8.38
Bad Lippspringe, StdA | D | 286 | 2019 | 1948 | Papersave (Battelle, ZFB) |  | 2019-02 | LWL | 13 | J2 | 4.3 |  |  |  |  | 2019-08 | LWL | 13 | J2 | 8.44
Bad Lippspringe, StdA | D | 1075 | 2021 | 1932 | ZFB:2 |  | 2021-08 | LWL | 7 | G7 | 3.81 |  |  |  |  | 2022-06 | LWL | 7 | G7 | 8.44
Bad Lippspringe, StdA | D | 370 | 2019 | 1951 | Papersave (Battelle, ZFB) |  | 2019-02 | LWL | 1. Blatt n. Register "a.d. Mersch" | B6 | 4.09 |  |  |  |  | 2019-08 | LWL | 1. Blatt n. Register "a.d. Mersch" | B6 | 8.53
Bad Lippspringe, StdA | D | 970 | 2021 | 1921 | ZFB:2 |  | 2021-08 | LWL | 7 | H6 | 3.81 |  |  |  |  | 2022-06 | LWL | 7 | H6 | 8.66
Bad Lippspringe, StdA | D | 1075 | 2021 | 1932 | ZFB:2 |  | 2021-08 | LWL | 7 | D2 | 3.33 |  |  |  |  | 2022-06 | LWL | 7 | D2 | 8.68
Bad Lippspringe, StdA | D | 1028 | 2021 | 1922 | ZFB:2 |  | 2021-08 | LWL | 4 | B2 | 4 |  |  |  |  | 2022-06 | LWL | 4 | B2 | 8.73
Bad Lippspringe, StdA | D | 970 | 2021 | 1921 | ZFB:2 |  | 2021-08 | LWL | 7 | C4 | 4 |  |  |  |  | 2022-06 | LWL | 7 | C4 | 8.92
Bad Lippspringe, StdA | D | 825 | 2020 | 1920 | Papersave (Battelle, ZFB) |  | 2020-07 | LWL | 1 | L7 | 3.27 |  |  |  |  | 2021-06 | LWL | 1 | L7 | 5.28
Bad Lippspringe, StdA | D | 825 | 2020 | 1920 | Papersave (Battelle, ZFB) |  | 2020-07 | LWL | 1 | A2 | 3.33 |  |  |  |  | 2021-06 | LWL | 1 | A2 | 5.33
Bad Lippspringe, StdA | B | 21 | 2015 |  | ZfB:2 |  | 2015-05 | LWL | 9 | A2 | 3.5 |  |  |  |  | 2015-12 | LWL | 9 | A2 | 6.5
Bad Lippspringe, StdA | B | 21 | 2015 |  | ZfB:2 |  | 2015-05 | LWL | 9 | D6 | 3.45 |  |  |  |  | 2015-12 | LWL | 9 | D6 | 6.5
Bad Lippspringe, StdA | D | 662 | 2020 | 1948 | Papersave (Battelle, ZFB) |  | 2020-07 | LWL | 11 | B2 | 3.45 |  |  |  |  | 2021-06 | LWL | 11 | B2 | 6.52
Bad Lippspringe, StdA | B | 374 | 2017 | 1924 | ZFB:2 |  | 2017-04 | LWL | 3 | D2 | 4.02 |  |  |  |  | 2018-01 | LWL | 3 | D2 | 6.71
Bad Lippspringe, StdA | B | 374 | 2017 | 1924 | ZFB:2 |  | 2017-04 | LWL | 3 | I2 | 4.13 |  |  |  |  | 2018-01 | LWL | 3 | I2 | 6.83
Bad Lippspringe, StdA | D | 711 | 2020 | 1944 | Papersave (Battelle, ZFB) |  | 2020-07 | LWL | 8 | B7 | 3.42 |  |  |  |  | 2021-06 | LWL | 8 | B7 | 6.86
Bad Lippspringe, StdA | D | 662 | 2020 | 1948 | Papersave (Battelle, ZFB) |  | 2020-07 | LWL | 11 | E6/F6 | 3.3 |  |  |  |  | 2021-06 | LWL | 11 | E6/F6 | 6.89
Bad Lippspringe, StdA | B | 283 | 2017 | 1931 | ZFB:2 |  | 2017-04 | LWL | 5. letztes Blatt | E7 | 4.13 |  |  |  |  | 2018-01 | LWL | 5. letztes Blatt | E7 | 6.95
Bad Lippspringe, StdA | B | 72 | 2015 |  | ZfB:2 |  | 2015-05 | LWL | 10 | D6 | 3.93 |  |  |  |  | 2015-12 | LWL | 10 | D6 | 7
Bad Lippspringe, StdA | B | 75 | 2015 |  | ZfB:2 |  | 2015-05 | LWL | 17 | C4 | 3.96 |  |  |  |  | 2015-12 | LWL | 17 | C4 | 7 |  |  |  |  | 2016-04 | LWL | 1 | lu | 9.61
Bad Lippspringe, StdA | B | 283 | 2017 | 1931 | ZFB:2 |  | 2017-04 | LWL | 5. letztes Blatt | K6 | 3.97 |  |  |  |  | 2018-01 | LWL | 5. letztes Blatt | K6 | 7.04
Bad Lippspringe, StdA | B | 244 | 2017 | 1927 | ZFB:2 |  | 2017-04 | LWL | 1. nach Reichgesetzblatt | L4 | 3.17 |  |  |  |  | 2018-01 | LWL | 1. nach Reichgesetzblatt | L4 | 7.16
Bad Lippspringe, StdA | D | 717 | 2020 | 1952 | Papersave (Battelle, ZFB) |  | 2020-07 | LWL | 16 | A4 | 4.17 |  |  |  |  | 2021-06 | LWL | 16 | A4 | 7.25
Bad Lippspringe, StdA | B | 383 | 2018 | 1926 | Papersave Swiss (NCA) |  | 2018-04 | LWL | 3 | J6 | 3.93 |  |  |  |  | 2018-11 | LWL | 3 | J6 | 7.46
Bad Lippspringe, StdA | B | 23 | 2015 |  | ZfB:2 |  | 2015-05 | LWL | 7 | B7 | 4.21 |  |  |  |  | 2015-12 | LWL | 7 | B7 | 7.5
Bad Lippspringe, StdA | B | 23 | 2015 |  | ZfB:2 |  | 2015-05 | LWL | 7 | K2 | 4.32 |  |  |  |  | 2015-12 | LWL | 7 | K2 | 7.5
Bad Lippspringe, StdA | B | 72 | 2015 |  | ZfB:2 |  | 2015-05 | LWL | 10 | J2 | 3.98 |  |  |  |  | 2015-12 | LWL | 10 | J2 | 7.5
Bad Lippspringe, StdA | B | 75 | 2015 |  | ZfB:2 |  | 2015-05 | LWL | 17 | K3 | 3.94 |  |  |  |  | 2015-12 | LWL | 17 | K3 | 7.5
Bad Lippspringe, StdA | B | 438 | 2018 | 1935 | Papersave Swiss (NCA) |  | 2018-04 | LWL | 7 | F3 | 3.53 |  |  |  |  | 2018-11 | LWL | 7 | F3 | 7.77
Bad Lippspringe, StdA | D | 220 | 2018 | 1339 | Papersave Swiss (NCA) |  | 2018-04 | LWL | 9 | E7 | 3.76 |  |  |  |  | 2018-11 | LWL | 9 | E7 | 7.82
Bad Lippspringe, StdA | D | 109 | 2018 | 1946 | Papersave Swiss (NCA) |  | 2018-04 | LWL | 16 | J7 | 2.41 |  |  |  |  | 2018-11 | LWL | 16 | J7 | 7.83
Bad Lippspringe, StdA | B | 438 | 2018 | 1935 | Papersave Swiss (NCA) |  | 2018-04 | LWL | 7 | B7 | 3.66 |  |  |  |  | 2018-11 | LWL | 7 | B7 | 7.84
Bad Lippspringe, StdA | B | 383 | 2018 | 1926 | Papersave Swiss (NCA) |  | 2018-04 | LWL | 3 | D3 | 3.92 |  |  |  |  | 2018-11 | LWL | 3 | D3 | 7.9
Bad Lippspringe, StdA | A | 326 | 2013 |  | ZfB:2 |  | 2013-02 | LWL | 2 | B8 | 3.86 |  |  |  |  | 2013-09 | LWL | 2 | B8 | 7.96 |  |  |  |  | 2016-06 | LWL | 5 | ru | 8
Bad Lippspringe, StdA | D | 109 | 2018 | 1946 | Papersave Swiss (NCA) |  | 2018-04 | LWL | 16 | G3 | 2.32 |  |  |  |  | 2018-11 | LWL | 16 | G3 | 8
Bad Lippspringe, StdA | B | 244 | 2017 | 1927 | ZFB:2 |  | 2017-04 | LWL | 1. nach Reichsgesetzblatt | F7 | 3.11 |  |  |  |  | 2018-01 | LWL | 1. nach Reichsgesetzblatt | F7 | 8.02
Bad Lippspringe, StdA | D | 617 | 2020 | 1939 | Papersave (Battelle, ZFB) |  | 2020-07 | LWL | 5 | D2 | 4.37 |  |  |  |  | 2021-06 | LWL | 5 | D2 | 8.14
Bad Lippspringe, StdA | A | 323 | 2013 |  | ZfB:2 |  | 2013-02 | LWL | 1 | K7 | 3.76 |  |  |  |  | 2013-09 | LWL | 1 | K7 | 8.19
Bad Lippspringe, StdA | D | 220 | 2018 | 1939 | Papersave Swiss (NCA) |  | 2018-04 | LWL | 9 | B4 | 3.99 |  |  |  |  | 2018-11 | LWL | 9 | B4 | 8.19
Bad Lippspringe, StdA | D | 717 | 2020 | 1952 | Papersave (Battelle, ZFB) |  | 2020-07 | LWL | 16 | K5 | 4.35 |  |  |  |  | 2021-06 | LWL | 16 | K5 | 8.21
Bad Lippspringe, StdA | D | 7 | 2018 | 1934 | Papersave Swiss (NCA) |  | 2018-04 | LWL | 4 | J4 | 3.51 |  |  |  |  | 2018-11 | LWL | 4 | J4 | 8.22
Bad Lippspringe, StdA | D | 617 | 2020 | 1939 | Papersave (Battelle, ZFB) |  | 2020-07 | LWL | 5 | H4 | 4.28 |  |  |  |  | 2021-06 | LWL | 5 | H4 | 8.22
Bad Lippspringe, StdA | A | 354 | 2013 |  | ZfB:2 |  | 2013-02 | LWL | 2 | K8 | 3.71 |  |  |  |  | 2013-09 | LWL | 2 | K8 | 8.39
Bad Lippspringe, StdA | A | 329 | 2013 |  | ZfB:2 |  | 2013-02 | LWL | 3 | K7 | 3.95 |  |  |  |  | 2013-09 | LWL | 3 | K7 | 8.41
Bad Lippspringe, StdA | D | 7 | 2018 | 1934 | Papersave Swiss (NCA) |  | 2018-04 | LWL | 4 | A6 | 3.5 |  |  |  |  | 2018-11 | LWL | 4 | A6 | 8.47
Bad Lippspringe, StdA | D | 711 | 2020 | 1944 | Papersave (Battelle, ZFB) |  | 2020-07 | LWL | 8 | J2 | 3.65 |  |  |  |  | 2021-06 | LWL | 8 | J2 | 8.53
Bad Lippspringe, StdA | A | 351 | 2013 |  | ZfB:2 |  | 2013-02 | LWL | 2 | A8 | 3.88 |  |  |  |  | 2013-09 | LWL | 2 | A8 | 8.54
Bad Lippspringe, StdA | B | 193 | 2017 | 1893 | ZFB:2 |  | 2017-04 | LWL | 10 (nach Plan) | L2 | 3.85 |  |  |  |  | 2018-01 | LWL | 10 (nach Plan) | L2 | 8.75
Bad Lippspringe, StdA | B | 193 | 2017 | 1893 | ZFB:2 |  | 2017-04 | LWL | 10 (nach Plan) | A4 | 3.9 |  |  |  |  | 2018-01 | LWL | 10 (nach Plan) | A4 | 9.13
Bad Lippspringe, StdA | B | 495 | 2015 |  | ZfB:2 |  | 2015-05 | LWL | 12 | B3 | 3.87 |  |  |  |  | 2015-12 | LWL | 12 | B3
Bad Lippspringe, StdA | B | 495 | 2015 |  | ZfB:2 |  | 2015-05 | LWL | 12 | J1 | 3.95 |  |  |  |  | 2015-12 | LWL | 12 | J1
Bad Lippspringe, StdA | B | 498 | 2015 |  | ZfB:2 |  | 2015-05 | LWL | 13 | B3 | 4.44 |  |  |  |  | 2015-12 | LWL | 13 | B3
Bad Lippspringe, StdA | B | 498 | 2015 |  | ZfB:2 |  | 2015-05 | LWL | 13 | J6 | 4.45 |  |  |  |  | 2015-12 | LWL | 13 | J6
Bad Lippspringe, StdA | E | 3 | 2022 | 1960 | ZfB:2 |  | 2022-08 | LWL | 3 | F2 | 3.54 |  |  |  |  | 2023-08 | LWL | 3 | F2 | 8.34
Bad Lippspringe, StdA | E | 3 | 2022 | 1960 | ZfB:2 |  | 2022-08 | LWL | 3 | G7 | 3.52 |  |  |  |  | 2023-08 | LWL | 3 | G7 | 7.9
Bad Lippspringe, StdA | E | 55 | 2022 | 1969 | ZfB:2 |  | 2022-08 | LWL | 9 | B4 | 3.12 |  |  |  |  | 2023-08 | LWL | 9 | B4 | 7.81
Bad Lippspringe, StdA | E | 55 | 2022 | 1969 | ZfB:2 |  | 2022-08 | LWL | 9 | J5 | 2.99 |  |  |  |  | 2023-08 | LWL | 9 | J5 | 8.24
Bad Lippspringe, StdA | E | 111 | 2022 | 1968 | ZfB:2 |  | 2022-08 | LWL | 10 | D7 | 3.36 |  |  |  |  | 2023-08 | LWL | 10 | D7 | 6.73
Bad Lippspringe, StdA | E | 111 | 2022 | 1968 | ZfB:2 |  | 2022-08 | LWL | 10 | H3 | 3.51 |  |  |  |  | 2023-08 | LWL | 10 | H3 | 7.28
Bad Lippspringe, StdA | D | 1144 | 2022 | 1949 | ZfB:2 |  | 2022-08 | LWL | 12 | B3 | 2.8 |  |  |  |  | 2023-08 | LWL | 12 | B3 | 8.09
Bad Lippspringe, StdA | D | 1144 | 2022 | 1949 | ZfB:2 |  | 2022-08 | LWL | 12 | K3 | 3.07 |  |  |  |  | 2023-08 | LWL | 12 | K3 | 7.72
Bad Lippspringe, StdA | D | 1177 | 2022 | 1948 | ZfB:2 |  | 2022-08 | LWL | 5 | C5 | 2.95 |  |  |  |  | 2023-08 | LWL | 5 | C5 | 7.37
Bad Lippspringe, StdA | D | 1177 | 2022 | 1948 | ZfB:2 |  | 2022-08 | LWL | 5 | I3 | 3.23 |  |  |  |  | 2023-08 | LWL | 5 | I3 | 7.55
Bad Lippspringe, StdA | E | 116 | 2024 | 1966 | ZfB:2 |  | 2024-06 | LWL | 5 | C8 | 4.33 |  |  |  |  | 2024-10 | LWL | 5 | C8 | 4.33
Bad Lippspringe, StdA | E | 116 | 2024 | 1966 | ZfB:2 |  | 2024-06 | LWL | 5 | K2 | 3.78 |  |  |  |  | 2024-10 | LWL | 5 | K2 | 4.15
Bad Lippspringe, StdA | E | 154 | 2024 | 1967 | ZfB:2 |  | 2024-06 | LWL | 11 | D4 | 3.6 |  |  |  |  | 2024-10 | LWL | 11 | D4 | 8.81
Bad Lippspringe, StdA | E | 154 | 2024 | 1967 | ZfB:2 |  | 2024-06 | LWL | 11 | H6 | 3.53 |  |  |  |  | 2024-10 | LWL | 11 | H6 | 9.05
Bad Lippspringe, StdA | E | 196c | 2024 | 1960 | ZfB:2 |  | 2024-06 | LWL | 13 | C2 | 3.63 |  |  |  |  | 2024-10 | LWL | 13 | C2 | 7.92
Bad Lippspringe, StdA | E | 196c | 2024 | 1960 | ZfB:2 |  | 2024-06 | LWL | 13 | K7 | 3.8 |  |  |  |  | 2024-10 | LWL | 13 | K7 | 8.95
Bad Lippspringe, StdA | E | 237b | 2024 | 1967 | ZfB:2 |  | 2024-06 | LWL | 15 | E8 | 4.59 |  |  |  |  | 2024-10 | LWL | 15 | E8 | 8.82
Bad Lippspringe, StdA | E | 237b | 2024 | 1967 | ZfB:2 |  | 2024-06 | LWL | 15 | J4 | 4.34 |  |  |  |  | 2024-10 | LWL | 15 | J4 | 8.71
Bad Lippspringe, StdA | E | 276b | 2024 | 1971 | ZfB:2 |  | 2024-06 | LWL | 12 | B4 | 3.84 |  |  |  |  | 2024-10 | LWL | 12 | B4 | 8.04
Bad Lippspringe, StdA | E | 276b | 2024 | 1971 | ZfB:2 |  | 2024-06 | LWL | 12 | K5 | 3.78 |  |  |  |  | 2024-10 | LWL | 12 | K5 | 8.74
Bad Oeynhausen, StdA | D | 2708 | 2019 | 1947 | Papersave Swiss (NCA) |  | 2019-03 | LWL | 25 | A2 | 3.88 |  |  |  |  | 2019-08 | LWL | 25 | A2 | 7.31
Bad Oeynhausen, StdA | D | 2708 | 2019 | 1947 | Papersave Swiss (NCA) |  | 2019-03 | LWL | 25 | E6 | 3.83 |  |  |  |  | 2019-08 | LWL | 25 | E6 | 7.54
Bad Oeynhausen, StdA | E | 89 | 2019 | 1960 | Papersave Swiss (NCA) |  | 2019-03 | LWL | 20 | J3 | 4.61 |  |  |  |  | 2019-08 | LWL | 20 | J3 | 7.65
Bad Oeynhausen, StdA | D | 2859 | 2019 | 1953 | Papersave Swiss (NCA) |  | 2019-03 | LWL | 17 | K4 | 4.79 |  |  |  |  | 2019-08 | LWL | 17 | K4 | 7.87
Bad Oeynhausen, StdA | E | 27 | 2019 | 1963 | Papersave Swiss (NCA) |  | 2019-03 | LWL | 7 | K2 | 4.65 |  |  |  |  | 2019-08 | LWL | 7 | K2 | 8.23
Bad Oeynhausen, StdA | E | 89 | 2019 | 1960 | Papersave Swiss (NCA) |  | 2019-03 | LWL | 20 | B7 | 4.62 |  |  |  |  | 2019-08 | LWL | 20 | B7 | 8.26
Bad Oeynhausen, StdA | D | 2929 | 2019 | 1934 | Papersave Swiss (NCA) |  | 2019-03 | LWL | 12 | A5 | 4.77 |  |  |  |  | 2019-08 | LWL | 12 | A5 | 8.28
Bad Oeynhausen, StdA | D | 2929 | 2019 | 1934 | Papersave Swiss (NCA) |  | 2019-03 | LWL | 12 | J7 | 4.81 |  |  |  |  | 2019-08 | LWL | 12 | J7 | 8.29
Bad Oeynhausen, StdA | E | 27 | 2019 | 1963 | Papersave Swiss (NCA) |  | 2019-03 | LWL | 7 | B6 | 4.6 |  |  |  |  | 2019-08 | LWL | 7 | B6 | 8.36 |  |  |  |  | 2016-05 | LWL | Umweltpapier | mu | 8.6
Bad Oeynhausen, StdA | D | 2859 | 2019 | 1953 | Papersave Swiss (NCA) |  | 2019-03 | LWL | 17 | B3/B4 | 4.84 |  |  |  |  | 2019-08 | LWL | 17 | B3/B4 | 8.4
Bad Oeynhausen, StdA | Amt Rehme | 1443 | 2015 |  | ZfB:2 |  | 2015-02 | LWL | 1 | K7 | 4 |  |  |  |  | 2016-02 | LWL | 1 | K7 | 6.39
Bad Oeynhausen, StdA | Amt Rehme | 1443 | 2015 |  | ZfB:2 |  | 2015-02 | LWL | 1 | B3 | 3.96 |  |  |  |  | 2016-02 | LWL | 1 | B3 | 6.69
Bad Oeynhausen, StdA | Amt Rehme D | 2225 | 2018 | 1948 | Papersave Swiss (NCA) |  | 2018-07 | LWL | 10 | K8 | 4.03 |  |  |  |  | 2018-11 | LWL | 10 | K8 | 6.8
Bad Oeynhausen, StdA | Amt Rehme D | 2225 | 2018 | 1948 | Papersave Swiss (NCA) |  | 2018-07 | LWL | 10 | C4/C5 | 4.01 |  |  |  |  | 2018-11 | LWL | 10 | C4/C5 | 7.14
Bad Oeynhausen, StdA | Amt Rehme D | 2539 | 2018 | 1947 | Papersave Swiss (NCA) |  | 2018-07 | LWL | 8 | F3 | 4.15 |  |  |  |  | 2018-11 | LWL | 8 | F3 | 7.29
Bad Oeynhausen, StdA | Amt Rehme D | 2425 | 2018 | 1953 | Papersave Swiss (NCA) |  | 2018-07 | LWL | 7 | C6 | 3.95 |  |  |  |  | 2018-11 | LWL | 7 | C6 | 7.34
Bad Oeynhausen, StdA | D | 1470 | 2016 |  | ZfB:2 |  | 2016-03 | LWL | 5. Blatt | D3 | 4.47 |  |  |  |  | 2016-09 | LWL | 5. Blatt | D3 | 7.38 |  |  |  |  | 2016-04 | LWL | 1 | mo | 7.56
Bad Oeynhausen, StdA | Amt Rehme D | 2125 | 2018 | 1942 | Papersave Swiss (NCA) |  | 2018-07 | LWL | 23 | A6 | 4.08 |  |  |  |  | 2018-11 | LWL | 23 | A6 | 7.42
Bad Oeynhausen, StdA | Amt Rehme | 1448 | 2015 |  | ZfB:2 |  | 2015-02 | LWL | 9 | B2 | 4.2 |  |  |  |  | 2016-02 | LWL | 9 | B2 | 7.43
Bad Oeynhausen, StdA | Amt Rehme D | 2425 | 2018 | 1953 | Papersave Swiss (NCA) |  | 2018-07 | LWL | 7 | J7 | 3.97 |  |  |  |  | 2018-11 | LWL | 7 | J7 | 7.44
Bad Oeynhausen, StdA | Amt Rehme D | 2539 | 2018 | 1947 | Papersave Swiss (NCA) |  | 2018-07 | LWL | 8 | K7 | 3.91 |  |  |  |  | 2018-11 | LWL | 8 | K7 | 7.49
Bad Oeynhausen, StdA | Amt Rehme D | 2312 | 2018 | 1935 | Papersave Swiss (NCA) |  | 2018-07 | LWL | 14 | I4 | 4.54 |  |  |  |  | 2018-11 | LWL | 14 | I4 | 7.52
Bad Oeynhausen, StdA | Amt Rehme D | 2312 | 2018 | 1935 | Papersave Swiss (NCA) |  | 2018-07 | LWL | 14 | B2 | 4.59 |  |  |  |  | 2018-11 | LWL | 14 | B2 | 7.53
Bad Oeynhausen, StdA | D | 2014 | 2017 | 1955 | CSC Book Saver (PAL) |  | 2017-02 | LWL | 6 | E2/F2 | 4.31 |  |  |  |  | 2017-05 | LWL | 6 | E2/F2 | 7.54
Bad Oeynhausen, StdA | Amt Rehme C | 384 | 2021 | 1955 | Papersave (Battelle, ZFB) |  | 2021-04 | LWL | 6 | K5 | 4.56 |  |  |  |  | 2021-09 | LWL | 6 | K5 | 7.59 |  |  |  |  | 2016-05 | LWL | Aktendeckel | ? | 9.1
Bad Oeynhausen, StdA | Amt Rehme C | 483 | 2021 | 1956 | Papersave (Battelle, ZFB) |  | 2021-04 | LWL | 7 | B8 | 4.46 |  |  |  |  | 2021-09 | LWL | 7 | B8 | 7.63
Bad Oeynhausen, StdA | Amt Rehme | 1445 | 2015 |  | ZfB:2 |  | 2015-02 | LWL | 10 | C4 | 4.38 |  |  |  |  | 2016-02 | LWL | 10 | C4 | 7.66
Bad Oeynhausen, StdA | Amt Rehme C | 384 | 2021 | 1955 | Papersave (Battelle, ZFB) |  | 2021-04 | LWL | 6 | A3/A4 | 4.61 |  |  |  |  | 2021-09 | LWL | 6 | A3/A4 | 7.68
Bad Oeynhausen, StdA | Amt Rehme E | 521 | 2022 | 1967 | ZFB:2 | 165 | 2022-04 | LWL | 4 | J7 | 3.79 |  |  |  |  | 2022-11 | LWL | 4 | J7 | 7.69
Bad Oeynhausen, StdA | D | 1831 | 2017 | 1936 | CSC Book Saver (PAL) |  | 2017-02 | LWL | 28 (Satzung) | A6 | 4.34 |  |  |  |  | 2017-05 | LWL | 28 (Satzung) | A6 | 7.7
Bad Oeynhausen, StdA | Amt Rehme | 1445 | 2015 |  | ZfB:2 |  | 2015-02 | LWL | 10 | K6 | 4.37 |  |  |  |  | 2016-02 | LWL | 10 | K6 | 7.78
Bad Oeynhausen, StdA | Amt Rehme D | 2125 | 2018 | 1942 | Papersave Swiss (NCA) |  | 2018-07 | LWL | 23 | I7 | 4.07 |  |  |  |  | 2018-11 | LWL | 23 | I7 | 7.81
Bad Oeynhausen, StdA | D | 1615 | 2016 |  | ZfB:2 |  | 2016-03 | LWL | 7. Blatt | A4/A5 | 4.05 |  |  |  |  | 2016-09 | LWL | 7. Blatt | A4/A5 | 7.87
Bad Oeynhausen, StdA | D | 1618 | 2016 |  | ZfB:2 |  | 2016-03 | LWL | 13.Blatt von hinten | J2 | 4.09 |  |  |  |  | 2016-09 | LWL | 13.Blatt von hinten | J2 | 7.87
Bad Oeynhausen, StdA | Amt Rehme C | 483 | 2021 | 1956 | Papersave (Battelle, ZFB) |  | 2021-04 | LWL | 7 | J4 | 4.11 |  |  |  |  | 2021-09 | LWL | 7 | J4 | 7.91
Bad Oeynhausen, StdA | Amt Rehme | 1462 | 2015 |  | ZfB:2 |  | 2015-02 | LWL | 7 | K6 | 3.8 |  |  |  |  | 2016-02 | LWL | 7 | K6 | 7.92
Bad Oeynhausen, StdA | D | 226 | 2013 |  | ZfB:2 |  | 2013-03 | LWL | 6 | E7 | 3.84 |  |  |  |  | 2013-09 | LWL | 6 | E7 | 7.94
Bad Oeynhausen, StdA | D | 1531 | 2016 |  | ZfB:2 |  | 2016-03 | LWL | 21. Blatt von hinten | C3 | 4.22 |  |  |  |  | 2016-09 | LWL | 21. Blatt von hinten | C3 | 7.99
Bad Oeynhausen, StdA | Amt Rehme | 783 | 2014 |  | ZfB:2 |  | 2014-06 | LWL | 7 | C6 | 4.1 |  |  |  |  | 2015-01 | LWL | 7 | C6 | 8
Bad Oeynhausen, StdA | Amt Rehme | 778 | 2014 |  | ZfB:2 |  | 2014-06 | LWL | 12 | D3 | 3.91 |  |  |  |  | 2015-01 | LWL | 12 | D3 | 8.01
Bad Oeynhausen, StdA | Amt Rehme | 1462 | 2015 |  | ZfB:2 |  | 2015-02 | LWL | 7 | C2 | 3.84 |  |  |  |  | 2016-02 | LWL | 7 | C2 | 8.01
Bad Oeynhausen, StdA | B | 245 | 2012 |  | Papersave (Battelle, ZFB) | [10 empty] | 2013-02 | LWL | 1 | C4 | 8.01
Bad Oeynhausen, StdA | Amt Rehme | 1457 | 2015 |  | ZfB:2 |  | 2015-02 | LWL | 8 | J7 | 3.78 |  |  |  |  | 2016-02 | LWL | 8 | J7 | 8.02
Bad Oeynhausen, StdA | D | 1470 | 2016 |  | ZfB:2 |  | 2016-03 | LWL | 5. Blatt | B1 | 4.6 |  |  |  |  | 2016-09 | LWL | 0 | B1 | 8.02
Bad Oeynhausen, StdA | Amt Rehme E | 648 | 2022 | 1961 | ZFB:2 | 165 | 2022-04 | LWL | 8 | B6 | 4.08 |  |  |  |  | 2022-11 | LWL | 8 | B6 | 8.04
Bad Oeynhausen, StdA | Amt Rehme | 778 | 2014 |  | ZfB:2 |  | 2014-06 | LWL | 12 | J6 | 3.96 |  |  |  |  | 2015-01 | LWL | 12 | J6 | 8.09
Bad Oeynhausen, StdA | D | 227 | 2013 |  | ZfB:2 |  | 2013-03 | LWL | 8 | J7 | 4.17 |  |  |  |  | 2013-09 | LWL | 8 | J7 | 8.09
Bad Oeynhausen, StdA | EMK Amt Rehme | Schulz | 2012 |  | Papersave (Battelle, ZFB) | [10 empty] | 2013-02 | LWL | 1 | F8 | 8.09
Bad Oeynhausen, StdA | E | 93 | 2020 | 1966 | Papersave (Battelle, ZFB) |  | 2020-07 | LWL | 11 | J7 | 4.01 |  |  |  |  | 2020-12 | LWL | 11 | J7 | 8.12 |  |  |  |  | 2016-06 | LWL | M01/13, 13. Blatt | ro | 8.9
Bad Oeynhausen, StdA | Amt Rehme | 783 | 2014 |  | ZfB:2 |  | 2014-06 | LWL | 7 | I2 | 4.15 |  |  |  |  | 2015-01 | LWL | 7 | I2 | 8.14
Bad Oeynhausen, StdA | Amt Rehme | 1448 | 2015 |  | ZfB:2 |  | 2015-02 | LWL | 9 | I6 | 4.15 |  |  |  |  | 2016-02 | LWL | 9 | I6 | 8.14
Bad Oeynhausen, StdA | B | 144 | 2012 |  | Papersave (Battelle, ZFB) | [10 empty] | 2013-02 | LWL | 1 | F3 | 8.14
Bad Oeynhausen, StdA | D | 224 | 2013 |  | ZfB:2 |  | 2013-03 | LWL | 1 | K7 | 3.41 |  |  |  |  | 2013-09 | LWL | 1 | K7 | 8.14
Bad Oeynhausen, StdA | D | 1615 | 2016 |  | ZfB:2 |  | 2016-03 | LWL | 7. Blatt | I7 | 4.11 |  |  |  |  | 2016-09 | LWL | 7. Blatt | I7 | 8.16
Bad Oeynhausen, StdA | E | 93 | 2020 | 1966 | Papersave (Battelle, ZFB) |  | 2020-07 | LWL | 11 | B3 | 4.52 |  |  |  |  | 2020-12 | LWL | 11 | B3 | 8.2
Bad Oeynhausen, StdA | Amt Rehme | 718 | 2014 |  | ZfB:2 |  | 2014-06 | LWL | 5 | K3 | 3.51 |  |  |  |  | 2015-01 | LWL | 5 | K3 | 8.22
Bad Oeynhausen, StdA | Amt Rehme C | 302 | 2021 | 1966 | Papersave (Battelle, ZFB) |  | 2021-04 | LWL | 15 | K3 | 4.09 |  |  |  |  | 2021-09 | LWL | 15 | K3 | 8.22
Bad Oeynhausen, StdA | EMK Amt Rehme | Wedemeyer | 2012 |  | Papersave (Battelle, ZFB) | [10 empty] | 2013-02 | LWL | 1 | B8 | 8.23
Bad Oeynhausen, StdA | E | 298 | 2020 | 1959 | Papersave (Battelle, ZFB) |  | 2020-07 | LWL | 5 | I4 | 4.24 |  |  |  |  | 2020-12 | LWL | 5 | I4 | 8.23
Bad Oeynhausen, StdA | Amt Rehme | 722 | 2014 |  | ZfB:2 |  | 2014-06 | LWL | 7 | B2 | 3.98 |  |  |  |  | 2015-01 | LWL | 7 | B2 | 8.25
Bad Oeynhausen, StdA | Amt Rehme | 1457 | 2015 |  | ZfB:2 |  | 2015-02 | LWL | 8 | B2 | 3.81 |  |  |  |  | 2016-02 | LWL | 8 | B2 | 8.26
Bad Oeynhausen, StdA | Amt Rehme E | 521 | 2022 | 1967 | ZFB:2 | 165 | 2022-04 | LWL | 4 | B7 | 3.89 |  |  |  |  | 2022-11 | LWL | 4 | B7 | 8.29
Bad Oeynhausen, StdA | Amt Rehme | 718 | 2014 |  | ZfB:2 |  | 2014-06 | LWL | 5 | B7 | 3.44 |  |  |  |  | 2015-01 | LWL | 5 | B7 | 8.3
Bad Oeynhausen, StdA | Amt Rehme | 722 | 2014 |  | ZfB:2 |  | 2014-06 | LWL | 7 | I3 | 4 |  |  |  |  | 2015-01 | LWL | 7 | I3 | 8.31
Bad Oeynhausen, StdA | D | 223 | 2013 |  | ZfB:2 |  | 2013-03 | LWL | 6 | E7 | 3.49 |  |  |  |  | 2013-09 | LWL | 6 | E7 | 8.31
Bad Oeynhausen, StdA | D | 1618 | 2016 |  | ZfB:2 |  | 2016-03 | LWL | 13. Blatt von hinten | H5 | 4.23 |  |  |  |  | 2016-09 | LWL | 13. Blatt von hinten | H5 | 8.32
Bad Oeynhausen, StdA | D | 1831 | 2017 | 1936 | CSC Book Saver (PAL) |  | 2017-02 | LWL | 28 (Satzung) | K2 | 4.13 |  |  |  |  | 2017-05 | LWL | 28 (Satzung) | I8 | 8.32
Bad Oeynhausen, StdA | E | 200 | 2020 | 1958 | Papersave (Battelle, ZFB) |  | 2020-07 | LWL | 13 | C7 | 3.83 |  |  |  |  | 2020-12 | LWL | 13 | C7 | 8.41
Bad Oeynhausen, StdA | Amt Rehme | 723 | 2014 |  | ZfB:2 |  | 2014-06 | LWL | 6 | A4/A5 | 4.09 |  |  |  |  | 2015-01 | LWL | 6 | A4/A5 | 8.43
Bad Oeynhausen, StdA | D | 228 | 2013 |  | ZfB:2 |  | 2013-03 | LWL | 1 | K7 | 4.02 |  |  |  |  | 203-09 | LWL | 1 | K7 | 8.43
Bad Oeynhausen, StdA | D | 1531 | 2016 |  | ZfB:2 |  | 2016-03 | LWL | 21. Blatt von hinten | E6 | 4.41 |  |  |  |  | 2016-09 | LWL | 21. Blatt von hinten | E6 | 8.45
Bad Oeynhausen, StdA | EMK Amt Rehme | Usla | 2012 |  | Papersave (Battelle, ZFB) | [10 empty] | 2013-02 | LWL | 1 | F5 | 8.46
Bad Oeynhausen, StdA | E | 298 | 2020 | 1959 | Papersave (Battelle, ZFB) |  | 2020-07 | LWL | 5 | B4 | 4.22 |  |  |  |  | 2020-12 | LWL | 5 | B4 | 8.49
Bad Oeynhausen, StdA | Amt Rehme | 723 | 2014 |  | ZfB:2 |  | 2014-06 | LWL | 6 | J3 | 4.12 |  |  |  |  | 2015-01 | LWL | 6 | J3 | 8.5
Bad Oeynhausen, StdA | D | 2014 | 2017 | 1955 | CSC Book Saver (PAL) |  | 2017-02 | LWL | 6 | B8 | 4.46 |  |  |  |  | 2017-05 | LWL | 6 | B8 | 8.52
Bad Oeynhausen, StdA | Amt Rehme E | 573 | 2022 | 1965 | ZFB:2 | 165 | 2022-04 | LWL | 6 | H7 | 4.21 |  |  |  |  | 2022-11 | LWL | 6 | H7 | 8.53
Bad Oeynhausen, StdA | E | 254 | 2020 | 1968 | Papersave (Battelle, ZFB) |  | 2020-07 | LWL | 11 | E3 | 3.77 |  |  |  |  | 2020-12 | LWL | 11 | E3 | 8.55
Bad Oeynhausen, StdA | E | 200 | 2020 | 1958 | Papersave (Battelle, ZFB) |  | 2020-07 | LWL | 13 | I2 | 3.84 |  |  |  |  | 2020-12 | LWL | 13 | I2 | 8.58
Bad Oeynhausen, StdA | Amt Rehme E | 605 | 2022 | 1964 | ZFB:2 | 165 | 2022-04 | LWL | 8 | A3 | 4.33 |  |  |  |  | 2022-11 | LWL | 8 | A3 | 8.59
Bad Oeynhausen, StdA | E | 254 | 2020 | 1958 | Papersave (Battelle, ZFB) |  | 2020-07 | LWL | 11 | J6 | 3.71 |  |  |  |  | 2020-12 | LWL | 11 | J6 | 8.61
Bad Oeynhausen, StdA | Amt Rehme C | 302 | 2021 | 1966 | Papersave (Battelle, ZFB) |  | 2021-04 | LWL | 15 | C6 | 3.96 |  |  |  |  | 2021-09 | LWL | 15 | C6 | 8.63
Bad Oeynhausen, StdA | Amt Rehme E | 605 | 2022 | 1964 | ZFB:2 | 165 | 2022-04 | LWL | 8 | I7 | 4.21 |  |  |  |  | 2022-11 | LWL | 8 | I7 | 8.65
Bad Oeynhausen, StdA | D | 1762 | 2017 | 1954 | CSC Book Saver (PAL) |  | 2017-02 | LWL | 13 | G8 | 4.71 |  |  |  |  | 2017-05 | LWL | 13 | G8 | 8.68
Bad Oeynhausen, StdA | D | 1908 | 2017 | 1953 | CSC Book Saver (PAL) |  | 2017-02 | LWL | vorletztes Blatt | E2/F2 | 4.35 |  |  |  |  | 2017-05 | LWL | vorletztes Blatt | E2/F2 | 8.69
Bad Oeynhausen, StdA | D | 1762 | 2017 | 1954 | CSC Book Saver (PAL) |  | 2017-02 | LWL | 13 | K7 | 4.77 |  |  |  |  | 2017-05 | LWL | 13 | K7 | 8.72
Bad Oeynhausen, StdA | Amt Rehme E | 484 | 2022 | 1949 | ZFB:2 | 165 | 2022-04 | LWL | 11 | G7 | 4.36 |  |  |  |  | 2022-11 | LWL | 11 | G7 | 8.89
Bad Oeynhausen, StdA | E | 145 | 2020 | 1945 | Papersave (Battelle, ZFB) |  | 2020-07 | LWL | 4 | K3 | 3.88 |  |  |  |  | 2020-12 | LWL | 4 | K3 | 8.99
Bad Oeynhausen, StdA | D | 1908 | 2017 | 1953 | CSC Book Saver (PAL) |  | 2017-02 | LWL | vorletztes Blatt | E7/F7 | 4.42 |  |  |  |  | 2017-05 | LWL | vorletztes Blatt | E7/F7 | 9.08
Bad Oeynhausen, StdA | Amt Rehme E | 648 | 2022 | 1961 | ZFB:2 | 165 | 2022-04 | LWL | 8 | J2 | 3.98 |  |  |  |  | 2022-11 | LWL | 8 | J2 | 9.16
Bad Oeynhausen, StdA | E | 145 | 2020 | 1945 | Papersave (Battelle, ZFB) |  | 2020-07 | LWL | 4 | A1 | 3.95 |  |  |  |  | 2020-12 | LWL | 4 | A1 | 9.17
Bad Oeynhausen, StdA | D | 1812 | 2017 | 1938 | CSC Book Saver (PAL) |  | 2017-02 | LWL | 20 | K4 | 4.69 |  |  |  |  | 2017-05 | LWL | 20 | K4 | 9.19
Bad Oeynhausen, StdA | D | 1812 | 2017 | 1938 | CSC Book Saver (PAL) |  | 2017-02 | LWL | 20 | A2 | 4.95 |  |  |  |  | 2017-05 | LWL | 20 | A2 | 9.37
Bad Oeynhausen, StdA | Amt Rehme E | 573 | 2022 | 1965 | ZFB:2 | 165 | 2022-04 | LWL | 6 | A2 | 3.89 |  |  |  |  | 2022-11 | LWL | 6 | A2 | 9.66 |  |  |  |  | 2016-06 | LWL | 1 | mm | 9.09
Bad Oeynhausen, StdA | Amt Rehme E | 484 | 2022 | 1949 | ZFB:2 | 165 | 2022-04 | LWL | 11 | B2 | 4.4 |  |  |  |  | 2022-11 | LWL | 11 | B2 | 9.91
Bad Oeynhausen, StdA | Amt Rehme C | 69 | 2021 | 1905 | Papersave (Battelle, ZFB) |  | 2021-04 | LWL | 7 | B7 | 3.74 |  |  |  |  | 2021-09 | LWL | 7 | B7 | [5 empty] | 2016-05 | LWL | Blatt vor Bypass 2 (Artikel: "Karton nach Maß", am Falz mittig) | lm | 7.9
Bad Oeynhausen, StdA | Amt Rehme C | 69 | 2021 | 1905 | Papersave (Battelle, ZFB) |  | 2021-04 | LWL | 7 | K2 | 3.65 |  |  |  |  | 2021-09 | LWL | 7 | K2
Bad Oeynhausen, StdA | Amt Rehme C | 161 | 2021 | 1903 | Papersave (Battelle, ZFB) |  | 2021-04 | LWL | 16 | D3 | 4.63 |  |  |  |  | 2021-09 | LWL | 16 | D3
Bad Oeynhausen, StdA | Amt Rehme C | 161 | 2021 | 1903 | Papersave (Battelle, ZFB) |  | 2021-04 | LWL | 16 | G7 | 4.54 |  |  |  |  | 2021-09 | LWL | 16 | G7
Bad Oeynhausen, StdA | Amt Rehme E | 651 | 2023 | 1963 | ZfB:2 |  | 2023-03 | LWL | 7 | A4 | 4.21 |  |  |  |  | 2024-01 | LWL | 7 | A4 | 9.12
Bad Oeynhausen, StdA | Amt Rehme E | 651 | 2023 | 1963 | ZfB:2 |  | 2023-03 | LWL | 7 | K5 | 4.49 |  |  |  |  | 2024-01 | LWL | 7 | K5 | 8.45
Bad Oeynhausen, StdA | Amt Rehme E | 694 | 2023 | 1958 | ZfB:2 |  | 2023-03 | LWL | 12 | C4 | 4.22 |  |  |  |  | 2024-01 | LWL | 12 | C4 | 8.7
Bad Oeynhausen, StdA | Amt Rehme E | 694 | 2023 | 1958 | ZfB:2 |  | 2023-03 | LWL | 12 | I6 | 4.36 |  |  |  |  | 2024-01 | LWL | 12 | I6 | 8.3
Bad Oeynhausen, StdA | Amt Rehme E | 735 | 2023 | 1971 | ZfB:2 |  | 2023-03 | LWL | 8 | C7 | 4.78 |  |  |  |  | 2024-01 | LWL | 8 | C7 | 9.19
Bad Oeynhausen, StdA | Amt Rehme E | 735 | 2023 | 1971 | ZfB:2 |  | 2023-03 | LWL | 8 | I2 | 4.69 |  |  |  |  | 2024-01 | LWL | 8 | I2 | 9.98
Bad Oeynhausen, StdA | Amt Rehme E | 786 | 2023 | 1969 | ZfB:2 |  | 2023-03 | LWL | 13 | B3 | 4.6 |  |  |  |  | 2024-01 | LWL | 13 | B3 | 4.75
Bad Oeynhausen, StdA | Amt Rehme E | 786 | 2023 | 1969 | ZfB:2 |  | 2023-03 | LWL | 13 | H6 | 4.64 |  |  |  |  | 2024-01 | LWL | 13 | H6 | 4.79
Bad Oeynhausen, StdA | Amt Rehme E | 821 | 2023 | 1963 | ZfB:2 |  | 2023-03 | LWL | 13 | C5 | 5.69 |  |  |  |  | 2024-01 | LWL | 13 | C5 | 9.48
Bad Oeynhausen, StdA | Amt Rehme E | 821 | 2023 | 1963 | ZfB:2 |  | 2023-03 | LWL | 13 | J4 | 5.12 |  |  |  |  | 2024-01 | LWL | 13 | J4 | 9.48
Bad Oeynhausen, StdA | E | 827 | 2024 | 1966 | ZfB:2 |  | 2024-04 | LWL | 14 | B6 | 4.49 |  |  |  |  | 2024-08 | LWL | 14 | B6 | 8.85
Bad Oeynhausen, StdA | E | 827 | 2024 | 1966 | ZfB:2 |  | 2024-04 | LWL | 14 | I4 | 4.33 |  |  |  |  | 2024-08 | LWL | 14 | I4 | 8.17
Bad Oeynhausen, StdA | E | 867 | 2024 | 1956 | ZfB:2 |  | 2024-04 | LWL | 5 | C1 | 4.69 |  |  |  |  | 2024-08 | LWL | 5 | C1 | 8.63
Bad Oeynhausen, StdA | E | 867 | 2024 | 1956 | ZfB:2 |  | 2024-04 | LWL | 5 | I7 | 4.59 |  |  |  |  | 2024-08 | LWL | 5 | I7 | 7.69
Bad Oeynhausen, StdA | E | 903 | 2024 | 1967 | ZfB:2 |  | 2024-04 | LWL | 11 | D2 | 4.28 |  |  |  |  | 2024-08 | LWL | 11 | D2 | 7.06
Bad Oeynhausen, StdA | E | 903 | 2024 | 1967 | ZfB:2 |  | 2024-04 | LWL | 11 | J5 | 4.13 |  |  |  |  | 2024-08 | LWL | 11 | J5 | 7.16
Bad Oeynhausen, StdA | E | 946 | 2024 | 1959 | ZfB:2 |  | 2024-04 | LWL | 3 | C7 | 4.49 |  |  |  |  | 2024-08 | LWL | 3 | C7 | 8.14
Bad Oeynhausen, StdA | E | 946 | 2024 | 1959 | ZfB:2 |  | 2024-04 | LWL | 3 | G1 | 4.49 |  |  |  |  | 2024-08 | LWL | 3 | G1 | 8.4
Bad Oeynhausen, StdA | E | 983 | 2024 | 1967 | ZfB:2 |  | 2024-04 | LWL | 1 | D4 | 4.41 |  |  |  |  | 2024-08 | LWL | 1 | D4 | 8.68
Bad Oeynhausen, StdA | E | 983 | 2024 | 1967 | ZfB:2 |  | 2024-04 | LWL | 1 | J5 | 4.59 |  |  |  |  | 2024-08 | LWL | 1 | J5 | 8.47
Bad Salzuflen, StdA | B | 1490 | 2019 | 1898 | Papersave Swiss (NCA) |  | 2019-03 | LWL | 1 | L6/L7 | 2.51 |  |  |  |  | 2019-08 | LWL | 1 | L6/L7 | 5.75
Bad Salzuflen, StdA | B | 1490 | 2019 | 1898 | Papersave Swiss (NCA) |  | 2019-03 | LWL | 1 | H2 | 3.2 |  |  |  |  | 2019-08 | LWL | 1 | H2 | 6.53
Bad Salzuflen, StdA | B; C; Schötmar | 910, Nr.3, Bd.1 | 2019 | 1927 | Papersave Swiss (NCA) |  | 2019-03 | LWL | 3 | J4 | 3.56 |  |  |  |  | 2019-08 | LWL | 3 | J4 | 7.06
Bad Salzuflen, StdA | B; C; Schötmar | 910, Nr.3, Bd.1 | 2019 | 1927 | Papersave Swiss (NCA) |  | 2019-03 | LWL | 3 | A3 | 4.33 |  |  |  |  | 2019-08 | LWL | 3 | A3 | 7.09
Bad Salzuflen, StdA | B; C; Schötmar | 930, Nr.3 | 2019 | 1925 | Papersave Swiss (NCA) |  | 2019-03 | LWL | 2 | F1 | 4.12 |  |  |  |  | 2019-08 | LWL | 2 | F1 | 7.14
Bad Salzuflen, StdA | B; C; Schötmar | 930, Nr.3 | 2019 | 1925 | Papersave Swiss (NCA) |  | 2019-03 | LWL | 2 | F8 | 3.5 |  |  |  |  | 2019-08 | LWL | 2 | F8 | 7.14
Bad Salzuflen, StdA | B; C; Schötmar | 810, Nr.7, Bd.1 | 2019 | 1920 | Papersave Swiss (NCA) |  | 2019-03 | LWL | 5 | A7 | 4.2 |  |  |  |  | 2019-08 | LWL | 5 | A7 | 7.65
Bad Salzuflen, StdA | C | 1882 | 2019 | 1945 | Papersave Swiss (NCA) |  | 2019-03 | LWL | 3 | E2 | 3.73 |  |  |  |  | 2019-08 | LWL | 3 | E2 | 8.02
Bad Salzuflen, StdA | B; C; Schötmar | 810, Nr.7, Bd.1 | 2019 | 1920 | Papersave Swiss (NCA) |  | 2019-03 | LWL | 5 | H1 | 3.52 |  |  |  |  | 2019-08 | LWL | 5 | H1 | 8.07
Bad Salzuflen, StdA | C | 1882 | 2019 | 1945 | Papersave Swiss (NCA) |  | 2019-03 | LWL | 3 | A1 | 4.78 |  |  |  |  | 2019-08 | LWL | 3 | A1 | 8.26
Bad Salzuflen, StdA | C | 639 | 2014 |  | ZfB:2 |  | 2014-03 | LWL | 5 | I3 | 4.12 |  |  |  |  | 2014-11 | LWL | 5 | I3 | 6.3
Bad Salzuflen, StdA | C | 1629 | 2015 |  | CSC Book Saver (PAL) |  | 2015-04 | LWL | 12 | J7 | 3.12 |  |  |  |  | 2016-02 | LWL | 12 | J7 | 6.33
Bad Salzuflen, StdA | C | 1793 | 2016 |  | Papersave Swiss (NCA) |  | 2016-02 | LWL | 2 | K4/K5 | 4.04 |  |  |  |  | 2016-09 | LWL | 2 | K4/K5 | 6.46
Bad Salzuflen, StdA | C | 634 | 2014 |  | ZfB:2 |  | 2014-03 | LWL | 6 | D2 | 3.43 |  |  |  |  | 2014-11 | LWL | 6 | D2 | 6.59
Bad Salzuflen, StdA | C | 639 | 2014 |  | ZfB:2 |  | 2014-03 | LWL | 5 | B7 | 3.93 |  |  |  |  | 2014-11 | LWL | 5 | B7 | 6.7
Bad Salzuflen, StdA | C | 634 | 2014 |  | ZfB:2 |  | 2014-03 | LWL | 6 | J7 | 3.45 |  |  |  |  | 2014-11 | LWL | 6 | J7 | 6.73
Bad Salzuflen, StdA | L/Schötmar | III / 4213 2.Akte v.oben | 2016 |  | Papersave Swiss (NCA) |  | 2016-02 | LWL | 3tes Blatt | F7 | 4.1 |  |  |  |  | 2016-10 | LWL | 3tes Blatt | F7 | 6.73
Bad Salzuflen, StdA | C | 1793 | 2016 |  | Papersave Swiss (NCA) |  | 2016-02 | LWL | 2 | B4/B5 | 3.98 |  |  |  |  | 2016-09 | LWL | 2 | B4/B5 | 6.75
Bad Salzuflen, StdA | B | 1705 | 2021 | 1871 | Papersave (Battelle, ZFB) |  | 2021-03 | LWL | 2 | D7 | 3.72 |  |  |  |  | 2021-09 | LWL | 2 | D7 | 6.82
Bad Salzuflen, StdA | B | 902 | 2013 |  | ZfB:2 |  | 2013-02 | LWL | 1 | K7 | 3.56 |  |  |  |  | 2013-08 | LWL | 1 | K7 | 6.88
Bad Salzuflen, StdA | C | 495 | 2014 |  | ZfB:2 |  | 2014-03 | LWL | 4 | C3 | 3.4 |  |  |  |  | 2014-11 | LWL | 4 | C3 | 6.88
Bad Salzuflen, StdA | C | 493 | 2014 |  | ZfB:2 |  | 2014-03 | LWL | 7 | B2 | 3.26 |  |  |  |  | 2014-11 | LWL | 7 | B2 | 6.93
Bad Salzuflen, StdA | C | 495 | 2014 |  | ZfB:2 |  | 2014-03 | LWL | 4 | J4 | 3.55 |  |  |  |  | 2014-11 | LWL | 4 | J4 | 6.94
Bad Salzuflen, StdA | OII | 61 Bd.2 | 2022 | 1894 | ZFB:2 | 301 | 2022-04 | LWL | 1 | C2 | 4.47 |  |  |  |  | 2023-01 | LWL | 1 | C2 | 6.96
Bad Salzuflen, StdA | C | 493 | 2014 |  | ZfB:2 |  | 2014-03 | LWL | 7 | J2 | 3.33 |  |  |  |  | 2014-11 | LWL | 7 | J2 | 6.99
Bad Salzuflen, StdA | B | 1705 | 2021 | 1871 | Papersave (Battelle, ZFB) |  | 2021-03 | LWL | 2 | J4 | 3.83 |  |  |  |  | 2021-09 | LWL | 2 | J4 | 6.99
Bad Salzuflen, StdA | L/Schötmar | Nr. 11 Bd. 1 | 2017 | 1938 | ZFB:2 |  | 2017-05 | LWL | 10 | B7 | 4.5 |  |  |  |  | 2018-03 | LWL | 10 | B7 | 7.07
Bad Salzuflen, StdA | C | 1635 | 2016 |  | Papersave Swiss (NCA) |  | 2016-02 | LWL | letztes Blatt | H2 | 3.19 |  |  |  |  | 2016-09 | LWL | letztes Blatt | H2 | 7.08
Bad Salzuflen, StdA | OII | 61 Bd.2 | 2022 | 1894 | ZFB:2 | 301 | 2022-04 | LWL | 1 | L7 | 4.49 |  |  |  |  | 2023-01 | LWL | 1 | L7 | 7.1
Bad Salzuflen, StdA | B | 1406 | 2017 | 1901 | ZFB:2 |  | 2017-05 | LWL | 10 | A7 | 3.97 |  |  |  |  | 2018-04 | LWL | 10 | A7 | 7.13
Bad Salzuflen, StdA | C | 1635 | 2016 |  | Papersave Swiss (NCA) |  | 2016-02 | LWL | letztes Blatt | D7 | 3.18 |  |  |  |  | 2016-09 | LWL | letztes Blatt | D7 | 7.17
Bad Salzuflen, StdA | L/Schötmar | 2 | 2017 | 1845 | ZFB:2 |  | 2017-05 | LWL | 8 | L4 | 3.9 |  |  |  |  | 2018-03 | LWL | 8 | L4 | 7.22
Bad Salzuflen, StdA | B | 911 | 2013 |  | ZfB:2 |  | 2013-02 | LWL | 1 | G1 | 4.18 |  |  |  |  | 2013-08 | LWL | 1 | G1 | 7.23
Bad Salzuflen, StdA | L/Schötmar | III / 4213 2.Akte v.oben | 2016 |  | Papersave Swiss (NCA) |  | 2016-02 | LWL | 3tes Blatt | G2 | 6.26 |  |  |  |  | 2016-10 | LWL | 3tes Blatt | G2 | 7.26
Bad Salzuflen, StdA | B | 267 | 2012 |  | Papersave (Battelle, ZFB) |  | 2012-05 | LWL | 1 | J7 | 3.83 |  |  |  |  | 2012-11 | LWL | 1 | J7 | 7.33
Bad Salzuflen, StdA | C | 1743 | 2016 |  | Papersave Swiss (NCA) |  | 2016-02 | LWL | 18 | G7 | 3.09 |  |  |  |  | 2016-09 | LWL | 18 | G7 | 7.38
Bad Salzuflen, StdA | C | 1865 | 2018 | 1957 | Papersave Swiss (NCA) |  | 2018-04 | LWL | 11 | E2/E3 | 2.56 |  |  |  |  | 2018-11 | LWL | 11 | E2/E3 | 7.43
Bad Salzuflen, StdA | L/Schötmar | 2 | 2017 | 1845 | ZFB:2 |  | 2017-05 | LWL | 8 | A4 | 3.79 |  |  |  |  | 2018-03 | LWL | 8 | A4 | 7.44
Bad Salzuflen, StdA | C | 1743 | 2016 |  | Papersave Swiss (NCA) |  | 2016-02 | LWL | 18 | B3 | 3.48 |  |  |  |  | 2016-09 | LWL | 18 | B3 | 7.46
Bad Salzuflen, StdA | L/Schötmar | 26 | 2017 | 1952 | ZFB:2 |  | 2017-05 | LWL | 6 (Seite 446) | A4 | 3.68 |  |  |  |  | 2018-03 | LWL | 6 (Seite 446) | A4 | 7.47
Bad Salzuflen, StdA | L/Schötmar | 26 | 2017 | 1952 | ZFB:2 |  | 2017-05 | LWL | 6 (Seite 446) | K4 | 3.74 |  |  |  |  | 2018-03 | LWL | 6 (Seite 446) | K4 | 7.47
Bad Salzuflen, StdA | C | 1865 | 2018 | 1957 | Papersave Swiss (NCA) |  | 2018-04 | LWL | 11 | J7 | 2.42 |  |  |  |  | 2018-11 | LWL | 11 | J7 | 7.51
Bad Salzuflen, StdA | III | 2 Band 2 | 2018 | 1930 | Papersave Swiss (NCA) |  | 2018-04 | LWL | 9 | C4 | 2.64 |  |  |  |  | 2018-11 | LWL | 9 | C4 | 7.54
Bad Salzuflen, StdA | B | 1164 | 2014 |  | ZfB:2 |  | 2014-03 | LWL | 5 | I4 | 4.44 |  |  |  |  | 2014-11 | LWL | 5 | I4 | 7.55
Bad Salzuflen, StdA | B | 195 | 2012 |  | Papersave (Battelle, ZFB) |  | 2012-05 | LWL | 2 | J5 | 3.83 |  |  |  |  | 2012-11 | LWL | 2 | J5 | 7.56
Bad Salzuflen, StdA | B | 1381 | 2017 | 1891 | ZFB:2 |  | 2017-05 | LWL | 7 (blau) | L6/L7 | 4.48 |  |  |  |  | 2018-04 | LWL | 7 (blau) | L6/L7 | 7.61
Bad Salzuflen, StdA | L/Schötmar | 43 | 2017 | 1946 | ZFB:2 |  | 2017-05 | LWL | 13 | E7 | 3.78 |  |  |  |  | 2018-03 | LWL | 13 | E7 | 7.62
Bad Salzuflen, StdA | B | 908 | 2013 |  | ZfB:2 |  | 2013-02 | LWL | 2 | J7 | 7.46 |  |  |  |  | 2013-08 | LWL | 2 | J7 | 7.63
Bad Salzuflen, StdA | B | 905 | 2013 |  | ZfB:2 |  | 2013-02 | LWL | 1 | A4 | 3.23 |  |  |  |  | 2013-08 | LWL | 1 | A4 | 7.65
Bad Salzuflen, StdA | III | 2 Band 2 | 2018 | 1930 | Papersave Swiss (NCA) |  | 2018-04 | LWL | 9 | H7 | 2.75 |  |  |  |  | 2018-11 | LWL | 9 | H7 | 7.66
Bad Salzuflen, StdA | B | 1164 | 2014 |  | ZfB:2 |  | 2014-03 | LWL | 5 | F2 | 4.44 |  |  |  |  | 2014-11 | LWL | 5 | F2 | 7.69
Bad Salzuflen, StdA | C | 1631 | 2015 |  | CSC Book Saver (PAL) |  | 2015-04 | LWL | 6 | K3 | 3.34 |  |  |  |  | 2016-02 | LWL | 6 | K3 | 7.69
Bad Salzuflen, StdA | L/Schötmar | III / 352 | 2016 |  | Papersave Swiss (NCA) |  | 2016-02 | LWL | 1. Blatt nach Prospekten | F5 | 4.76 |  |  |  |  | 2016.10 | LWL | 1. Blatt nach Prospekten | F5 | 7.71
Bad Salzuflen, StdA | OII | 4 | 2022 | 1978 | ZFB:2 | 301 | 2022-04 | LWL | 7 | B7 | 5.64 |  |  |  |  | 2023-01 | LWL | 7 | B7 | 7.71
Bad Salzuflen, StdA | L/Schötmar | II / 102 | 2016 |  | Papersave Swiss (NCA) |  | 2016-02 | LWL | 2. Block, 51. Blatt nach 1. grünem AD | I5 | 4.68 |  |  |  |  | 2016.10 | LWL | 2. Block, 51. Blatt nach 1. grünem AD | I5 | 7.73
Bad Salzuflen, StdA | L/Schötmar | III / 352 | 2016 |  | Papersave Swiss (NCA) |  | 2016-02 | LWL | 1. Blatt nach Prospekten | G4/G5 | 4.77 |  |  |  |  | 2016.10 | LWL | 1. Blatt nach Prospekten | G4/G5 | 7.74
Bad Salzuflen, StdA | B | 1159 | 2014 |  | ZfB:2 |  | 2014-03 | LWL | 3 | J4/J5 | 4.21 |  |  |  |  | 2014-11 | LWL | 3 | J4/J5 | 7.76
Bad Salzuflen, StdA | L/Schötmar | 43 | 2017 | 1946 | ZFB:2 |  | 2017-05 | LWL | 13 | B7 | 4.01 |  |  |  |  | 2018-03 | LWL | 13 | B7 | 7.77
Bad Salzuflen, StdA | L/Schötmar | 055 Nr.1 Bd.1 | 2017 | 1909 | ZFB:2 |  | 2017-05 | LWL | 7 | A6 | 4.67 |  |  |  |  | 2018-03 | LWL | 7 | A6 | 7.81
Bad Salzuflen, StdA | B | 1431 | 2018 | 1923 | Papersave Swiss (NCA) |  | 2018-04 | LWL | 29 | L5 | 3.96 |  |  |  |  | 2018-11 | LWL | 29 | L5 | 7.82
Bad Salzuflen, StdA | B | 1159 | 2014 |  | ZfB:2 |  | 2014-03 | LWL | 3 | B1 | 4.27 |  |  |  |  | 2014-11 | LWL | 3 | B1 | 7.84
Bad Salzuflen, StdA | III | 3 | 2018 | 1943 | Papersave Swiss (NCA) |  | 2018-04 | LWL | 15 | J2 | 3.91 |  |  |  |  | 2018-11 | LWL | 15 | J2 | 7.84
Bad Salzuflen, StdA | OII | 4 | 2022 | 1978 | ZFB:2 | 301 | 2022-04 | LWL | 7 | J4 | 4.72 |  |  |  |  | 2023-01 | LWL | 7 | J4 | 7.84
Bad Salzuflen, StdA | L/Schötmar | III / 216 | 2016 |  | Papersave Swiss (NCA) |  | 2016-02 | LWL | 16 | E2 | 4.93 |  |  |  |  | 2016.10 | LWL | 16 | E2 | 7.88
Bad Salzuflen, StdA | III | 3 | 2018 | 1943 | Papersave Swiss (NCA) |  | 2018-04 | LWL | 15 | F7 | 3.88 |  |  |  |  | 2018-11 | LWL | 15 | F7 | 7.89
Bad Salzuflen, StdA | L/Schötmar | III / 503 Band 3 | 2016 |  | Papersave Swiss (NCA) |  | 2016-02 | LWL | 2 | H4 | 4.36 |  |  |  |  | 2016.10 | LWL | 2 | H4 | 7.9
Bad Salzuflen, StdA | C | 1821 | 2017 | 1951 | ZFB:2 |  | 2017-05 | LWL | 11 | C1 | 4.64 |  |  |  |  | 2018-04 | LWL | 11 | C1 | 7.9
Bad Salzuflen, StdA | B | 287 | 2012 |  | Papersave (Battelle, ZFB) |  | 2012-05 | LWL | 1 | K7 | 4.01 |  |  |  |  | 2012-11 | LWL | 1 | K7 | 7.91
Bad Salzuflen, StdA | B | 1431 | 2018 | 1923 | Papersave Swiss (NCA) |  | 2018-04 | LWL | 29 | D7 | 3.51 |  |  |  |  | 2018-11 | LWL | 29 | D7 | 7.91
Bad Salzuflen, StdA | C | 1830 | 2017 | 1962 | ZFB:2 |  | 2017-05 | LWL | 5 | I7 | 4.63 |  |  |  |  | 2018-04 | LWL | 5 | I7 | 7.93 |  |  |  |  | 2016-07 | LWL | 15 (nur als Kopie enthalten) | mu | 9
Bad Salzuflen, StdA | B | 257 | 2012 |  | Papersave (Battelle, ZFB) |  | 2012-05 | LWL | 1 | F8 | 3.75 |  |  |  |  | 2012-11 | LWL | 1 | F8 | 7.96
Bad Salzuflen, StdA | C | 1629 | 2015 |  | CSC Book Saver (PAL) |  | 2015-04 | LWL | 12 | B2 | 3.09 |  |  |  |  | 2016-02 | LWL | 12 | B2 | 7.97
Bad Salzuflen, StdA | III | 16 | 2018 | 1930 | Papersave Swiss (NCA) |  | 2018-04 | LWL | 12 | B8 | 2.88 |  |  |  |  | 2018-11 | LWL | 12 | B8 | 7.99
Bad Salzuflen, StdA | L/Schötmar | III / 216 | 2016 |  | Papersave Swiss (NCA) |  | 2016-02 | LWL | 16 | J7 | 4.83 |  |  |  |  | 2016.10 | LWL | 16 | J7 | 8.06 |  |  |  |  | 2016-05 | LWL | vorletztes Blatt | mo | 8.4
Bad Salzuflen, StdA | L/Schötmar | II / 102 | 2016 |  | Papersave Swiss (NCA) |  | 2016-02 | LWL | 2. Block, 51. Blatt nach 1. grünem AD | K7 | 5.67 |  |  |  |  | 2016.10 | LWL | 2. Block, 51. Blatt nach 1. grünem AD | K7 | 8.07
Bad Salzuflen, StdA | B | 1381 | 2017 | 1891 | ZFB:2 |  | 2017-05 | LWL | 7 (blau) | B3 | 4.08 |  |  |  |  | 2018-04 | LWL | 7 (blau) | B3 | 8.08 |  |  |  |  | 2016-04 | LWL | 15 | ru | 8.18
Bad Salzuflen, StdA | B | 1387 | 2017 | 1892 | ZFB:2 |  | 2017-05 | LWL | 2 | C2 | 4.36 |  |  |  |  | 2018-04 | LWL | 2 | C2 | 8.09
Bad Salzuflen, StdA | B | 264 | 2012 |  | Papersave (Battelle, ZFB) |  | 2012-05 | LWL | 1 | K7 | 3.99 |  |  |  |  | 2012-11 | LWL | 1 | K7 | 8.12
Bad Salzuflen, StdA | C | 1626 | 2015 |  | CSC Book Saver (PAL) |  | 2015-04 | LWL | 9 | K2 | 3.89 |  |  |  |  | 2016-02 | LWL | 9 | K2 | 8.12
Bad Salzuflen, StdA | L/Schötmar | 055 Nr.1 Bd.1 | 2017 | 1909 | ZFB:2 |  | 2017-05 | LWL | 7 | L2 | 4.85 |  |  |  |  | 2018-03 | LWL | 7 | L2 | 8.13
Bad Salzuflen, StdA | B | 1803 | 2021 | 1887 | Papersave (Battelle, ZFB) |  | 2021-03 | LWL | 13 | L6 | 4.72 |  |  |  |  | 2021-09 | LWL | 13 | L6 | 8.16
Bad Salzuflen, StdA | III | 16 | 2018 | 1930 | Papersave Swiss (NCA) |  | 2018-04 | LWL | 12 | K3 | 2.98 |  |  |  |  | 2018-11 | LWL | 12 | K3 | 8.17
Bad Salzuflen, StdA | verschiedenes | III 952 Nr.5 Bd.4 | 2020 | 1942 | Papersave (Battelle, ZFB) |  | 2020-03 | LWL | 7 | A4 | 3.13 |  |  |  |  | 2020-11 | LWL | 7 | A4 | 8.18
Bad Salzuflen, StdA | III | 3 | 2018 | 1923 | Papersave Swiss (NCA) |  | 2018-05 | LWL | 5 | A2 | 3.65 |  |  |  |  | 2018-11 | LWL | 5 | A2 | 8.19
Bad Salzuflen, StdA | III | 15 | 2018 | 1932 | Papersave Swiss (NCA) |  | 2018-05 | LWL | 3 | H2 | 4.26 |  |  |  |  | 2018-11 | LWL | 3 | H2 | 8.23
Bad Salzuflen, StdA | verschiedenes | C 1905 | 2020 | 1964 | Papersave (Battelle, ZFB) |  | 2020-03 | LWL | 3 | E8 | 4.26 |  |  |  |  | 2020-11 | LWL | 3 | E8 | 8.28
Bad Salzuflen, StdA | B | 2008 | 2021 | 1892 | Papersave (Battelle, ZFB) |  | 2021-03 | LWL | 7 | K5 | 4.71 |  |  |  |  | 2021-09 | LWL | 7 | K5 | 8.28
Bad Salzuflen, StdA | III | 3 | 2018 | 1923 | Papersave Swiss (NCA) |  | 2018-05 | LWL | 5 | K7 | 4.31 |  |  |  |  | 2018-11 | LWL | 5 | K7 | 8.3
Bad Salzuflen, StdA | L/Schötmar | Nr. 11 Bd. 1 | 2017 | 1938 | ZFB:2 |  | 2017-05 | LWL | 10 | K2 | 4.58 |  |  |  |  | 2018-03 | LWL | 10 | K2 | 8.31
Bad Salzuflen, StdA | C | 1830 | 2017 | 1962 | ZFB:2 |  | 2017-05 | LWL | 5 | C7 | 4.51 |  |  |  |  | 2018-04 | LWL | 5 | C7 | 8.31
Bad Salzuflen, StdA | B | 2326 | 2022 | 1874 | ZFB:2 | 301 | 2022-04 | LWL | 1 | L4 | 4.99 |  |  |  |  | 2023-01 | LWL | 1 | L4 | 8.31
Bad Salzuflen, StdA | B | 1580 | 2020 | 1894 | Papersave (Battelle, ZFB) |  | 2020-03 | LWL | 1 | D7 | 4.14 |  |  |  |  | 2020-11 | LWL | 1 | D7 | 8.33
Bad Salzuflen, StdA | C | 1628 | 2015 |  | CSC Book Saver (PAL) |  | 2015-04 | LWL | 5 | A3 | 3.71 |  |  |  |  | 2016-02 | LWL | 5 | A3 | 8.36
Bad Salzuflen, StdA | verschiedenes | III 952 Nr.5 Bd.4 | 2020 | 1942 | Papersave (Battelle, ZFB) |  | 2020-03 | LWL | 7 | J7 | 3.11 |  |  |  |  | 2020-11 | LWL | 7 | J7 | 8.39
Bad Salzuflen, StdA | III | 15 | 2018 | 1932 | Papersave Swiss (NCA) |  | 2018-05 | LWL | 3 | D7 | 4.27 |  |  |  |  | 2018-11 | LWL | 3 | D7 | 8.4
Bad Salzuflen, StdA | B | 1595 | 2021 | 1925 | Papersave (Battelle, ZFB) |  | 2021-03 | LWL | 6 | L7 | 4.03 |  |  |  |  | 2021-09 | LWL | 6 | L7 | 8.4
Bad Salzuflen, StdA | B | 1387 | 2017 | 1892 | ZFB:2 |  | 2017-05 | LWL | 2 | L7 | 4.36 |  |  |  |  | 2018-04 | LWL | 2 | L7 | 8.43
Bad Salzuflen, StdA | B | 2008 | 2021 | 1892 | Papersave (Battelle, ZFB) |  | 2021-03 | LWL | 7 | B4 | 5.26 |  |  |  |  | 2021-09 | LWL | 7 | B4 | 8.43
Bad Salzuflen, StdA | verschiedenes | 107 | 2020 | 1946 | Papersave (Battelle, ZFB) |  | 2020-03 | LWL | 7 | K3 | 3.72 |  |  |  |  | 2020-11 | LWL | 7 | K3 | 8.44
Bad Salzuflen, StdA | L | 351 | 2020 | 1917 | Papersave (Battelle, ZFB) |  | 2020-03 | LWL | 14 | L5 | 4.21 |  |  |  |  | 2020-11 | LWL | 14 | L5 | 8.44
Bad Salzuflen, StdA | C | 1628 | 2015 |  | CSC Book Saver (PAL) |  | 2015-04 | LWL | 5 | F5 | 3.99 |  |  |  |  | 2016-02 | LWL | 5 | F5 | 8.45
Bad Salzuflen, StdA | verschiedenes | 107 | 2020 | 1946 | Papersave (Battelle, ZFB) |  | 2020-03 | LWL | 7 | B6 | 3.58 |  |  |  |  | 2020-11 | LWL | 7 | B6 | 8.52
Bad Salzuflen, StdA | O II | 88 | 2022 | 1915 | ZFB:2 | 301 | 2022-04 | LWL | 2 | J2 | 4.31 |  |  |  |  | 2023-01 | LWL | 2 | J2 | 8.56
Bad Salzuflen, StdA | B | 2100 | 2021 | 1921 | Papersave (Battelle, ZFB) |  | 2021-03 | LWL | 6 | I7 | 3.59 |  |  |  |  | 2021-09 | LWL | 6 | I7 | 8.57
Bad Salzuflen, StdA | B | 2204 | 2022 | 1892 | ZFB:2 | 301 | 2022-04 | LWL | 2 | K5 | 5.01 |  |  |  |  | 2023-01 | LWL | 2 | K5 | 8.6 |  |  |  |  | 2016-04 | LWL | letztes Blatt | lu | 8.25
Bad Salzuflen, StdA | III | 1 | 2018 | 1919 | Papersave Swiss (NCA) |  | 2018-05 | LWL | 7 | J5 | 4.47 |  |  |  |  | 2018-11 | LWL | 7 | J5 | 8.62
Bad Salzuflen, StdA | B | 1803 | 2021 | 1887 | Papersave (Battelle, ZFB) |  | 2021-03 | LWL | 13 | G2 | 4.52 |  |  |  |  | 2021-09 | LWL | 13 | G2 | 8.62
Bad Salzuflen, StdA | B | 2100 | 2021 | 1921 | Papersave (Battelle, ZFB) |  | 2021-03 | LWL | 6 | C5 | 3.74 |  |  |  |  | 2021-09 | LWL | 6 | C5 | 8.67
Bad Salzuflen, StdA | C | 1630 | 2015 |  | CSC Book Saver (PAL) |  | 2015-04 | LWL | 11 | C7 | 4.06 |  |  |  |  | 2016-02 | LWL | 11 | C7 | 8.68
Bad Salzuflen, StdA | C | 1821 | 2017 | 1951 | ZFB:2 |  | 2017-05 | LWL | 11 | E8 | 4.7 |  |  |  |  | 2018-04 | LWL | 11 | E8 | 8.68
Bad Salzuflen, StdA | III | 1 | 2018 | 1919 | Papersave Swiss (NCA) |  | 2018-05 | LWL | 7 | A4 | 4.26 |  |  |  |  | 2018-11 | LWL | 7 | A4 | 8.7 |  |  |  |  | 2016-04 | LWL | letztes Blatt | mo | 9.74
Bad Salzuflen, StdA | O II | 88 | 2022 | 1915 | ZFB:2 | 301 | 2022-04 | LWL | 2 | B7 | 4.54 |  |  |  |  | 2023-01 | LWL | 2 | B7 | 8.77
Bad Salzuflen, StdA | C | 1905 | 2020 | 1964 | Papersave (Battelle, ZFB) |  | 2020-03 | LWL | 3 | E2 | 4.44 |  |  |  |  | 2020-11 | LWL | 3 | E2 | 8.8
Bad Salzuflen, StdA | B | 2204 | 2022 | 1892 | ZFB:2 | 301 | 2022-04 | LWL | 2 | B2 | 4.77 |  |  |  |  | 2023-01 | LWL | 2 | B2 | 8.86
Bad Salzuflen, StdA | B | 2326 | 2022 | 1874 | ZFB:2 | 301 | 2022-04 | LWL | 1 | B5 | 5.14 |  |  |  |  | 2023-01 | LWL | 1 | B5 | 8.86 |  |  |  |  | 2016-04 | LWL | letztes Blatt | lm | 7.94
Bad Salzuflen, StdA | B | 1580 | 2020 | 1894 | Papersave (Battelle, ZFB) |  | 2020-03 | LWL | 1 | I3 | 4.06 |  |  |  |  | 2020-11 | LWL | 1 | I3 | 8.88
Bad Salzuflen, StdA | L/Schötmar | III / 503 Band 3 | 2016 |  | Papersave Swiss (NCA) |  | 2016-02 | LWL | 2 | C5 | 4.14 |  |  |  |  | 2016.10 | LWL | 2 | C5 | 8.89
Bad Salzuflen, StdA | L | 351 | 2020 | 1917 | Papersave (Battelle, ZFB) |  | 2020-03 | LWL | 14 | A3/B3 | 4.29 |  |  |  |  | 2020-11 | LWL | 14 | A3/B3 | 8.95
Bad Salzuflen, StdA | C | 1631 | 2015 |  | CSC Book Saver (PAL) |  | 2015-04 | LWL | 6 | B5 | 3.28 |  |  |  |  | 2016-02 | LWL | 6 | B5 | 9
Bad Salzuflen, StdA | B | 1406 | 2017 | 1901 | ZFB:2 |  | 2017-05 | LWL | 10 | H2 | 3.94 |  |  |  |  | 2018-04 | LWL | 10 | H2 | 9.01
Bad Salzuflen, StdA | C | 1630 | 2015 |  | CSC Book Saver (PAL) |  | 2015-04 | LWL | 11 | J2 | 4.01 |  |  |  |  | 2016-02 | LWL | 11 | J2 | 9.11
Bad Salzuflen, StdA | C | 1626 | 2015 |  | CSC Book Saver (PAL) |  | 2015-04 | LWL | 9 | B7 | 3.87 |  |  |  |  | 2016-02 | LWL | 9 | B7 | 9.39
Bad Salzuflen, StdA | B | 1595 | 2021 | 1925 | Papersave (Battelle, ZFB) |  | 2021-03 | LWL | 6 | C3 | 3.81 |  |  |  |  | 2021-09 | LWL | 6 | C3 | 9.39
Bad Salzuflen, StdA | C | 1800 | 2017 | 1967 | ZFB:2 |  | 2017-05 | LWL | 13 | H4 | 2016 entsäuert |  |  |  |  | 2018-04 | LWL | 13 | H4 | 9.55
Bad Salzuflen, StdA | C | 1800 | 2017 | 1967 | ZFB:2 |  | 2017-05 | LWL | 13 | C7 | 2016 entsäuert |  |  |  |  | 2018-04 | LWL | 13 | C7 | 9.63
Bad Salzuflen, StdA | O II | 334 | 2023 | 1933 | ZfB:2 |  | 2023-10 | LWL | 5 | A7 | 6.12 |  |  |  |  | 2025-01 | LWL | 5 | A7 | 8.3
Bad Salzuflen, StdA | O II | 334 | 2023 | 1933 | ZfB:2 |  | 2023-10 | LWL | 5 | E2 | 3.97 |  |  |  |  | 2025-01 | LWL | 5 | E2 | 8.16
Bad Salzuflen, StdA | O II | 308 | 2023 | 1934 | ZfB:2 |  | 2023-10 | LWL | 7 | B7 | 4.13 |  |  |  |  | 2025-01 | LWL | 7 | B7 | 9.06
Bad Salzuflen, StdA | O II | 308 | 2023 | 1934 | ZfB:2 |  | 2023-10 | LWL | 7 | F4 | 4.11 |  |  |  |  | 2025-01 | LWL | 7 | F4 | 8.49
Bad Salzuflen, StdA | O II | 297 | 2023 | 1927 | ZfB:2 |  | 2023-10 | LWL | 4 | A2 | 3.2 |  |  |  |  | 2025-01 | LWL | 4 | A2 | 6.26
Bad Salzuflen, StdA | O II | 297 | 2023 | 1927 | ZfB:2 |  | 2023-10 | LWL | 4 | F7 | 3.67 |  |  |  |  | 2025-01 | LWL | 4 | F7 | 7.87
Bad Salzuflen, StdA | O II | 2.38 | 2023 | 1941 | ZfB:2 |  | 2023-10 | LWL | 5 | E2 | 3.37 |  |  |  |  | 2025-01 | LWL | 5 | E2 | 8.3
Bad Salzuflen, StdA | O II | 238 | 2023 | 1941 | ZfB:2 |  | 2023-10 | LWL | 5 | K6 | 3.52 |  |  |  |  | 2025-01 | LWL | 5 | K6 | 9.11
Bad Salzuflen, StdA | O II | 219 | 2023 | 1985 | ZfB:2 |  | 2023-10 | LWL | 28 | D3 | 3.83 |  |  |  |  | 2025-01 | LWL | 28 | D3 | 9.01
Bad Salzuflen, StdA | O II | 219 | 2023 | 1985 | ZfB:2 |  | 2023-10 | LWL | 28 | H6 | 4.04 |  |  |  |  | 2025-01 | LWL | 28 | H6 | 9.04
Beverungen, StdA | A | 1240 | 2019 | 1927 | Papersave Swiss (NCA) |  | 2019-03 | LWL | 7 | C3 | 4.2 |  |  |  |  | 2019-11 | LWL | 7 | C3 | 7.18
Beverungen, StdA | A | 1240 | 2019 | 1927 | Papersave Swiss (NCA) |  | 2019-03 | LWL | 7 | L2 | 4.19 |  |  |  |  | 2019-11 | LWL | 7 | L2 | 7.44
Beverungen, StdA | A | 1325 | 2019 | 1924 | Papersave Swiss (NCA) |  | 2019-03 | LWL | 7 | E5 | 4.25 |  |  |  |  | 2019-11 | LWL | 7 | E5 | 7.83
Beverungen, StdA | A | 1325 | 2019 | 1924 | Papersave Swiss (NCA) |  | 2019-03 | LWL | 7 | A3 | 4.33 |  |  |  |  | 2019-11 | LWL | 7 | A3 | 8.05
Beverungen, StdA | B | 87 | 2019 | 1819 | Papersave Swiss (NCA) |  | 2019-03 | LWL | 5 | J3 | 4.53 |  |  |  |  | 2019-11 | LWL | 5 | J3 | 8.15
Beverungen, StdA | B | 87 | 2019 | 1819 | Papersave Swiss (NCA) |  | 2019-03 | LWL | 5 | B5 | 4.56 |  |  |  |  | 2019-11 | LWL | 5 | B5 | 8.18
Beverungen, StdA | B | 44 | 2019 | 1864 | Papersave Swiss (NCA) |  | 2019-03 | LWL | 11 | K4 | 3.9 |  |  |  |  | 2019-11 | LWL | 11 | K4 | 8.27
Beverungen, StdA | B | 44 | 2019 | 1864 | Papersave Swiss (NCA) |  | 2019-03 | LWL | 11 | B2 | 3.94 |  |  |  |  | 2019-11 | LWL | 11 | B2 | 8.54
Beverungen, StdA | B | 128 | 2019 |  | Papersave Swiss (NCA) |  | 2019-03 | LWL | 8 | A5 | 4.27 |  |  |  |  | 2019-11 | LWL | 8 | A5 | 8.57
Beverungen, StdA | B | 128 | 2019 |  | Papersave Swiss (NCA) |  | 2019-03 | LWL | 8 | K6 | 4.4 |  |  |  |  | 2019-11 | LWL | 8 | K6 | 8.91
Beverungen, StdA | III | 749 | 2015 |  | ZfB:2 |  | 2015-02 | LWL | 22 | J2 | 3.5 |  |  |  |  | 2015-10 | LWL | 22 | J2 | 5.45
Beverungen, StdA | III | 750 | 2015 |  | ZfB:2 |  | 2015-02 | LWL | 6 | I2 | 3.39 |  |  |  |  | 2015-10 | LWL | 6 | I2 | 5.45
Beverungen, StdA | III | 750 | 2015 |  | ZfB:2 |  | 2015-02 | LWL | 6 | B7 | 3.46 |  |  |  |  | 2015-10 | LWL | 6 | B7 | 5.87
Beverungen, StdA | III | 749 | 2015 |  | ZfB:2 |  | 2015-02 | LWL | 22 | C7 | 3.51 |  |  |  |  | 2015-10 | LWL | 22 | C7 | 5.98
Beverungen, StdA | III | 747 | 2015 |  | ZfB:2 |  | 2015-02 | LWL | 3 | J7 | 4.07 |  |  |  |  | 2015-10 | LWL | 3 | J7 | 6.07
Beverungen, StdA | III | 747 | 2015 |  | ZfB:2 |  | 2015-02 | LWL | 3 | B2 | 4.14 |  |  |  |  | 2015-10 | LWL | 3 | B2 | 6.15
Beverungen, StdA | Amt Beverungen A | 877 | 2017 | 1894 | ZFB:2 |  | 2017-03 | LWL | 8 | D2 | 4.24 |  |  |  |  | 2018-02 | LWL | 8 | D2 | 6.2
Beverungen, StdA | A | 456 | 2014 |  | ZfB:2 |  | 2014-02 | LWL | 5 | J7 | 3.97 |  |  |  |  | 2015-02 | LWL | 5 | J7 | 6.56
Beverungen, StdA | III | 741 | 2015 |  | ZfB:2 |  | 2015-02 | LWL | 6 | C5 | 4.36 |  |  |  |  | 2015-10 | LWL | 6 | C5 | 6.58
Beverungen, StdA | III | 745 | 2015 |  | ZfB:2 |  | 2015-02 | LWL | 8 | J5 | 4.32 |  |  |  |  | 2015-10 | LWL | 8 | J5 | 6.58
Beverungen, StdA | A | 456 | 2014 |  | ZfB:2 |  | 2014-02 | LWL | 5 | B7 | 4.28 |  |  |  |  | 2015-02 | LWL | 5 | B7 | 6.65
Beverungen, StdA | III | 745 | 2015 |  | ZfB:2 |  | 2015-02 | LWL | 8 | B6 | 4.34 |  |  |  |  | 2015-10 | LWL | 8 | B6 | 6.66
Beverungen, StdA | III | 741 | 2015 |  | ZfB:2 |  | 2015-02 | LWL | 6 | J5 | 4.4 |  |  |  |  | 2015-10 | LWL | 6 | J5 | 6.67
Beverungen, StdA | A | 446 | 2014 |  | ZfB:2 |  | 2014-02 | LWL | 5 | B2 | 3.87 |  |  |  |  | 2015-02 | LWL | 5 | B2 | 6.69
Beverungen, StdA | A | 446 | 2014 |  | ZfB:2 |  | 2014-02 | LWL | 5 | J5 | 3.71 |  |  |  |  | 2015-02 | LWL | 5 | J5 | 6.74
Beverungen, StdA | A | 440 | 2014 |  | ZfB:2 |  | 2014-02 | LWL | 3 | C6 | 4.03 |  |  |  |  | 2015-02 | LWL | 3 | C6 | 6.8
Beverungen, StdA | Amt Beverungen A | 877 | 2017 | 4894 | ZFB:2 |  | 2017-03 | LWL | 8 | L6 | 4.93 |  |  |  |  | 2018-02 | LWL | 8 | L6 | 6.81
Beverungen, StdA | A | 440 | 2014 |  | ZfB:2 |  | 2014-02 | LWL | 3 | I6 | 4.2 |  |  |  |  | 2015-02 | LWL | 3 | I6 | 6.83
Beverungen, StdA | A | 458 | 2014 |  | ZfB:2 |  | 2014-02 | LWL | 5 | C3 | 4.23 |  |  |  |  | 2015-02 | LWL | 5 | C3 | 6.85
Beverungen, StdA | A | 444 | 2014 |  | ZfB:2 |  | 2014-02 | LWL | 2 | J2 | 4.2 |  |  |  |  | 2015-02 | LWL | 2 | J2 | 6.87
Beverungen, StdA | A | 458 | 2014 |  | ZfB:2 |  | 2014-02 | LWL | 5 | I3 | 4.34 |  |  |  |  | 2015-02 | LWL | 5 | I3 | 6.89
Beverungen, StdA | A | 444 | 2014 |  | ZfB:2 |  | 2014-02 | LWL | 2 | B7 | 4.41 |  |  |  |  | 2015-02 | LWL | 2 | B7 | 6.94
Beverungen, StdA | Amt Beverungen A | 905 | 2017 | 1894 | ZFB:2 |  | 2017-03 | LWL | 1 | D7 | 5.4 |  |  |  |  | 2018-02 | LWL | 1 | D7 | 7.04
Beverungen, StdA | A | 1220 | 2018 | 1931 | Papersave Swiss (NCA) |  | 2018-06 | LWL | 25 | B7 | 4.35 |  |  |  |  | 2018-12 | LWL | 25 | B7 | 7.2
Beverungen, StdA | Amt Beverungen A | 905 | 2017 | 1894 | ZFB:2 |  | 2017-03 | LWL | 1 | L3 | 5.05 |  |  |  |  | 2018-02 | LWL | 1 | L3 | 7.21
Beverungen, StdA | A | 1220 | 2018 | 1931 | Papersave Swiss (NCA) |  | 2018-06 | LWL | 25 | F3 | 4.41 |  |  |  |  | 2018-12 | LWL | 25 | F3 | 7.21
Beverungen, StdA | Amt Beverungen A | 1014 | 2017 | 1928 | ZFB:2 |  | 2017-03 | LWL | 14 | K4 | 4.06 |  |  |  |  | 2018-02 | LWL | 14 | K4 | 7.24
Beverungen, StdA | A | 1096 | 2018 | 1929 | Papersave Swiss (NCA) |  | 2018-06 | LWL | 11 | I3 | 4.71 |  |  |  |  | 2018-12 | LWL | 11 | I3 | 7.27
Beverungen, StdA | A | 484b | 2016 |  | ZfB:2 |  | 2016-04 | LWL | 5 | H7 | 4.41 |  |  |  |  | 2016-08 | LWL | 5 | H7 | 7.41 | [6 empty] | 2 | lm | 8.17
Beverungen, StdA | Amt Beverungen A | 933 | 2017 | 1928 | ZFB:2 |  | 2017-03 | LWL | 21 | K6 | 3.95 |  |  |  |  | 2018-02 | LWL | 21 | K6 | 7.42
Beverungen, StdA | Amt Beverungen A | 973 | 2017 | 1934 | ZFB:2 |  | 2017-03 | LWL | 12 (gebunden) | A7 | 3.85 |  |  |  |  | 2018-02 | LWL | 12 (gebunden) | A7 | 7.54
Beverungen, StdA | A | 1096 | 2018 | 1929 | Papersave Swiss (NCA) |  | 2018-06 | LWL | 11 | E3 | 4.65 |  |  |  |  | 2018-12 | LWL | 11 | E3 | 7.56
Beverungen, StdA | B | 494 | 2020 | 1888 | Papersave (Battelle, ZFB) |  | 2020-08 | LWL | 10 | D8 | 4.38 |  |  |  |  | 2021-06 | LWL | 10 | D8 | 7.56
Beverungen, StdA | B | 494 | 2020 | 1888 | Papersave (Battelle, ZFB) |  | 2020-08 | LWL | 10 | L2 | 4.45 |  |  |  |  | 2021-06 | LWL | 10 | L2 | 7.61 |  |  |  |  | 2016-05 | LWL | 2. orangenes Blatt | mm | 7.4
Beverungen, StdA | A | 336 | 2013 |  | ZfB:2 |  | 2013-02 | LWL | 2 | F7 | 3.76 |  |  |  |  | 2013-08 | LWL | 2 | F7 | 7.74
Beverungen, StdA | A | 484b | 2016 |  | ZfB:2 |  | 2016-04 | LWL | 5 | F2 | 4.23 |  |  |  |  | 2016-08 | LWL | 5 | F2 | 7.75
Beverungen, StdA | Amt Beverungen A | 1014 | 2017 | 1928 | ZFB:2 |  | 2017-03 | LWL | 14 | B7 | 4.35 |  |  |  |  | 2018-02 | LWL | 14 | B7 | 7.77 |  |  |  |  | 2016-04 | LWL | letztes Blatt | ru | 7.63
Beverungen, StdA | A | 1075 | 2018 | 1928 | Papersave Swiss (NCA) |  | 2018-06 | LWL | 8 | L7 | 3.75 |  |  |  |  | 2018-12 | LWL | 8 | L7 | 7.79 |  |  |  |  | 2016-05 | LWL | Broschüre "Der vierte west…", 1 | rm | 9.1
Beverungen, StdA | A | 1075 | 2018 | 1928 | Papersave Swiss (NCA) |  | 2018-06 | LWL | 8 | C2 | 4.02 |  |  |  |  | 2018-12 | LWL | 8 | C2 | 7.84
Beverungen, StdA | A | 1137 | 2018 | 1928 | Papersave Swiss (NCA) |  | 2018-06 | LWL | 14 | C7 | 4.34 |  |  |  |  | 2018-12 | LWL | 14 | C7 | 7.87 |  |  |  |  | 2016-04 | LWL | letztes Blatt | mu | 8.94
Beverungen, StdA | A | 337 | 2013 |  | ZfB:2 |  | 2013-02 | LWL | 1 | K8 | 3.49 |  |  |  |  | 2013-11 | LWL | 1 | K8 | 7.91
Beverungen, StdA | A | 1137 | 2018 | 1928 | Papersave Swiss (NCA) |  | 2018-06 | LWL | 14 | J4 | 4.24 |  |  |  |  | 2018-12 | LWL | 14 | J4 | 8
Beverungen, StdA | A | 334 | 2013 |  | ZfB:2 |  | 2013-02 | LWL | 1 | K8 | 3.91 |  |  |  |  | 2013-08 | LWL | 1 | K8 | 8.02
Beverungen, StdA | M | 23 | 2018 | 1916 | Papersave Swiss (NCA) |  | 2018-06 | LWL | 9 | I2 | 4.3 |  |  |  |  | 2018-12 | LWL | 9 | I2 | 8.04 |  |  |  |  | 2016-05 | LWL | 2 | mu | 7.9
Beverungen, StdA | A | 340 | 2013 |  | ZfB:2 |  | 2013-02 | LWL | 1 | J7 | 4.11 |  |  |  |  | 2013-11 | LWL | 1 | J7 | 8.05
Beverungen, StdA | B | 862 | 2020 | 1871 | Papersave (Battelle, ZFB) |  | 2020-08 | LWL | 3 | D4 | 4.25 |  |  |  |  | 2021-06 | LWL | 3 | D4 | 8.07
Beverungen, StdA | Amt Beverungen A | 973 | 2017 | 1934 | ZFB:2 |  | 2017-03 | LWL | 12 (gebunden) | J3 | 3.84 |  |  |  |  | 2018-02 | LWL | 12 (gebunden) | J3 | 8.1
Beverungen, StdA | B | 1332 | 2021 | 1865 | ZFB:2 |  | 2021-07 | LWL | 2 | A2 | 4.18 |  |  |  |  | 2022-04 | LWL | 2 | A2 | 8.13 | [6 empty] | Todesanzeige Franz Ostermann | mm | 8.63
Beverungen, StdA | B | 1805 | 2021 | 1861 | ZFB:2 |  | 2021-07 | LWL | 6 | A7 | 5.15 |  |  |  |  | 2022-04 | LWL | 6 | A7 | 8.15
Beverungen, StdA | B | 862 | 2020 | 1871 | Papersave (Battelle, ZFB) |  | 2020-08 | LWL | 3 | I4 | 4.21 |  |  |  |  | 2021-06 | LWL | 3 | I4 | 8.26
Beverungen, StdA | B | 1023 | 2020 | 1863 | Papersave (Battelle, ZFB) |  | 2020-08 | LWL | 8 | J2 | 4.82 |  |  |  |  | 2021-06 | LWL | 8 | J2 | 8.35
Beverungen, StdA | B | 1023 | 2020 | 1863 | Papersave (Battelle, ZFB) |  | 2020-08 | LWL | 8 | A2 | 4.55 |  |  |  |  | 2021-06 | LWL | 8 | A2 | 8.41
Beverungen, StdA | B | 1643 | 2021 | 1910 | ZFB:2 |  | 2021-07 | LWL | 12 | C6 | 4.53 |  |  |  |  | 2022-04 | LWL | 12 | C6 | 8.46
Beverungen, StdA | Amt Beverungen A | 933 | 2017 | 1928 | ZFB:2 |  | 2017-03 | LWL | 21 | A4 | 3.81 |  |  |  |  | 2018-02 | LWL | 21 | A4 | 8.51
Beverungen, StdA | B | 1805 | 2021 | 1861 | ZFB:2 |  | 2021-07 | LWL | 6 | L7 | 5.02 |  |  |  |  | 2022-04 | LWL | 6 | L7 | 8.51
Beverungen, StdA | M | 23 | 2018 | 1916 | Papersave Swiss (NCA) |  | 2018-06 | LWL | 9 | D7 | 4.41 |  |  |  |  | 2018-12 | LWL | 9 | D7 | 8.53
Beverungen, StdA | B | 1332 | 2021 | 1865 | ZFB:2 |  | 2021-07 | LWL | 2 | I6 | 4.36 |  |  |  |  | 2022-04 | LWL | 2 | I6 | 8.59
Beverungen, StdA | B | 678 | 2020 | 1803 | Papersave (Battelle, ZFB) |  | 2020-08 | LWL | 14 | B1/B2 | 5.28 |  |  |  |  | 2021-06 | LWL | 14 | B1/B2 | 8.7
Beverungen, StdA | B | 1520 | 2021 | 1859 | ZFB:2 |  | 2021-07 | LWL | 11 | B2 | 4.58 |  |  |  |  | 2022-04 | LWL | 11 | B2 | 8.75
Beverungen, StdA | A | 111 | 2012 |  | Papersave (Battelle, ZFB) |  | 2012-06 | LWL | 1 | K2 | 4.91 |  |  |  |  | 2013-02 | LWL | 1 | K2 | 8.78
Beverungen, StdA | A | 88 | 2012 |  | Papersave (Battelle, ZFB) |  | 2012-06 | LWL | 1 | K3 | 4.03 |  |  |  |  | 2013-02 | LWL | 1 | K3 | 8.89 |  |  |  |  | 2016-04 | LWL | 1 | rm | 8.32
Beverungen, StdA | A | 100 | 2012 |  | Papersave (Battelle, ZFB) |  | 2012-06 | LWL | 1. loses Blatt | A5 | 3.14 |  |  |  |  | 2013-02 | LWL | 1. loses Blatt | A5 | 9.03
Beverungen, StdA | A | 114 | 2012 |  | Papersave (Battelle, ZFB) |  | 2012-06 | LWL | 3 | D8 | 3.9 |  |  |  |  | 2013-02 | LWL | 3 | D8 | 9.04
Beverungen, StdA | A | 97 | 2012 |  | Papersave (Battelle, ZFB) |  | 2012-06 | LWL | 3 | K3 | 3.71 |  |  |  |  | 2013-03 | LWL | 3 | K3 | 9.1
Beverungen, StdA | B | 1643 | 2021 | 1910 | ZFB:2 |  | 2021-07 | LWL | 12 | K3 | 4.64 |  |  |  |  | 2022-04 | LWL | 12 | K3 | 9.16
Beverungen, StdA | B | 1520 | 2021 | 1859 | ZFB:2 |  | 2021-07 | LWL | 11 | L4 | 4.36 |  |  |  |  | 2022-04 | LWL | 11 | L4 | 9.18
Beverungen, StdA | B | 250 | 2020 | 1835 | Papersave (Battelle, ZFB) |  | 2020-08 | LWL | 6 | J4/J5 | 4.5 |  |  |  |  | 2021-06 | LWL | 6 | J4/J5 | 9.23
Beverungen, StdA | B | 250 | 2020 | 1835 | Papersave (Battelle, ZFB) |  | 2020-08 | LWL | 6 | C4/C5 | 4.61 |  |  |  |  | 2021-06 | LWL | 6 | C4/C5 | 9.27
Beverungen, StdA | B | 678 | 2020 | 1803 | Papersave (Battelle, ZFB) |  | 2020-08 | LWL | 14 | I7 | 5.72 |  |  |  |  | 2021-06 | LWL | 14 | I7 | 9.46
Beverungen, StdA | B | 1133 | 2021 | 1828 | ZFB:2 |  | 2021-07 | LWL | 3 | I3 | 4.54 |  |  |  |  | 2022-04 | LWL | 3 | I3 | 9.61
Beverungen, StdA | B | 1133 | 2021 | 1828 | ZFB:2 |  | 2021-07 | LWL | 3 | C5 | 4.55 |  |  |  |  | 2022-04 | LWL | 3 | C5 | 9.71
Beverungen, StdA | A | 677 | 2016 |  | ZfB:2 |  | 2016-04 | LWL | 3 | F2 | 4.65 |  |  |  |  | 2016-08 | LWL | 3 | F2 | 7.33
Beverungen, StdA | A | 847 | 2016 |  | ZfB:2 |  | 2016-04 | LWL | 7 | D7 | 5.04 |  |  |  |  | 2016-08 | LWL | 7 | D7 | 7.37
Beverungen, StdA | A | 775 | 2016 | 1897 | ZfB:2 |  | 2016-04 | LWL | vorletztes Blatt | J4 | 4.54 |  |  |  |  | 2016-08 | LWL | vorletztes Blatt | J7 | 7.42
Beverungen, StdA | A | 775 | 2016 | 1897 | ZfB:2 |  | 2016-04 | LWL | vorletztes Blatt | B4 | 4.47 |  |  |  |  | 2016-08 | LWL | vorletztes Blatt | B4 | 7.44
Beverungen, StdA | A | 847 | 2016 |  | ZfB:2 |  | 2016-04 | LWL | 7 | J7 | 5 |  |  |  |  | 2016-08 | LWL | 7 | J7 | 7.55
Beverungen, StdA | A | 677 | 2016 |  | ZfB:2 |  | 2016-04 | LWL | 3 | H7 | 4.76 |  |  |  |  | 2016-08 | LWL | 3 | H7 | 7.76
Bielefeld, LKA | 0.1 | 71 | 2015 |  | ZfB:2 |  | 2015-06 | LWL | 21 Handwerkszeitung | J7 | 3.58 |  |  |  |  | 2016-02 | LWL | 21 Handwerkszeitung | J7 | 5.43
Bielefeld, LKA | 0.1 | 403 | 2016 |  | ZfB:2 |  | 2016-03 | LWL | 10 | F2 | 4.33 |  |  |  |  | 2016-11 | LWL | 10 | F2 | 5.5
Bielefeld, LKA | 0.1 | 71 | 2015 |  | ZfB:2 |  | 2015-06 | LWL | 21 Handwerkszeitung | C4 | 3.54 |  |  |  |  | 2016-02 | LWL | 21 Handwerkszeitung | C4 | 5.63
Bielefeld, LKA | 0.1 | 189 | 2015 |  | ZfB:2 |  | 2015-06 | LWL | 27 | J2 | 4.4 |  |  |  |  | 2016-02 | LWL | 27 | J2 | 6.01
Bielefeld, LKA | 0.1 | 189 | 2015 |  | ZfB:2 |  | 2015-06 | LWL | 27 | B6 | 4.3 |  |  |  |  | 2016-02 | LWL | 27 | B6 | 6.32
Bielefeld, LKA | Ortskarten | 839 | 2019 | 1932 | Papersave Swiss (NCA) |  | 2019-03 | LWL | 10 | D2 | 4.16 |  |  |  |  | 2019-09 | LWL | 10 | D2 | 6.4
Bielefeld, LKA | Ortskarten | 839 | 2019 | 1932 | Papersave Swiss (NCA) |  | 2019-03 | LWL | 10 | K6 | 4.1 |  |  |  |  | 2019-09 | LWL | 10 | K6 | 6.45
Bielefeld, LKA | 01 Ernst Wilm | 589 | 2017 | 1965 | Papersave (Battelle, ZFB) |  | 2017-04 | LWL | 10 | K2 | 3.57 |  |  |  |  | 2018-02 | LWL | 10 | K2 | 6.48
Bielefeld, LKA | 0.1 | 572 | 2016 |  | ZfB:2 |  | 2016-03 | LWL | 4 | F1 | 3.98 |  |  |  |  | 2016-11 | LWL | 4 | F1 | 6.76
Bielefeld, LKA | 0.1 | 24 | 2015 |  | ZfB:2 |  | 2015-06 | LWL | 38 | B2 | 4.14 |  |  |  |  | 2016-02 | LWL | 38 | B2 | 6.79
Bielefeld, LKA | 01 Ernst Wilm | 653 | 2017 | 1954 | Papersave (Battelle, ZFB) |  | 2017-04 | LWL | 13 - 2- | A7 | 4.5 |  |  |  |  | 2018-02 | LWL | 13 - 2- | A7 | 6.83
Bielefeld, LKA | 01 Ernst Wilm | 725 | 2017 | 1957 | Papersave (Battelle, ZFB) |  | 2017-04 | LWL | 5 | K7 | 4.41 |  |  |  |  | 2018-02 | LWL | 5 | K7 | 6.91
Bielefeld, LKA |  | 24 | 2015 |  | ZfB:2 |  | 2015-06 | LWL | 38 | J6 | 4.35 |  |  |  |  | 2016-02 | LWL | 38 | J6 | 6.93
Bielefeld, LKA | 01 Ernst Wilm | 653 | 2017 | 1954 | Papersave (Battelle, ZFB) |  | 2017-04 | LWL | 13 - 2- | J2 | 4.48 |  |  |  |  | 2018-02 | LWL | 13 - 2- | J2 | 6.94
Bielefeld, LKA | Ortskarten | 5917 | 2019 | 1934 | Papersave Swiss (NCA) |  | 2019-03 | LWL | blaue 9 oben rechts | J4 | 3.76 |  |  |  |  | 2019-09 | LWL | blaue 9 oben rechts | J4 | 6.95
Bielefeld, LKA | 01 Ernst Wilm | 828 | 2017 | 1960 | Papersave (Battelle, ZFB) |  | 2017-04 | LWL | 8 | B7 | 4.45 |  |  |  |  | 2018-02 | LWL | 8 | B7 | 7.03
Bielefeld, LKA | 01 Ernst Wilm | 828 | 2017 | 1960 | Papersave (Battelle, ZFB) |  | 2017-04 | LWL | 8 | K4 | 4.48 |  |  |  |  | 2018-02 | LWL | 8 | K4 | 7.06
Bielefeld, LKA | 2.2 | 1241 | 2020 | 1940 | Papersave (Battelle, ZFB) |  | 2020-06 | LWL | 4 | J4 | 3.94 |  |  |  |  | 2021-03 | LWL | 4 | J4 | 7.13
Bielefeld, LKA | 01 Ernst Wilm | 725 | 2017 | 1957 | Papersave (Battelle, ZFB) |  | 2017-04 | LWL | 5 | B2 | 4.39 |  |  |  |  | 2018-02 | LWL | 5 | B2 | 7.14
Bielefeld, LKA | 0.1 | 450 | 2016 |  | ZfB:2 |  | 2016-03 | LWL | 5. letztes Blatt | C3 | 4.4 |  |  |  |  | 2016-11 | LWL | 5. letztes Blatt | C3 | 7.2
Bielefeld, LKA | Ortskarten | 5917 | 2019 | 1934 | Papersave Swiss (NCA) |  | 2019-03 | LWL | blaue 9 oben rechts | B1/B2 | 3.83 |  |  |  |  | 2019-09 | LWL | blaue 9 oben rechts | B1/B2 | 7.2
Bielefeld, LKA | 2.2 | 2358 | 2020 | 1956 | Papersave (Battelle, ZFB) |  | 2020-06 | LWL | 14 | E4 | 3.99 |  |  |  |  | 2021-03 | LWL | 14 | E4 | 7.23
Bielefeld, LKA | 01 Ernst Wilm | 675 | 2017 | 1951 | Papersave (Battelle, ZFB) |  | 2017-04 | LWL | 10 | G6 | 4.52 |  |  |  |  | 2018-02 | LWL | 10 | G6 | 7.24
Bielefeld, LKA | 0.1 | 450 | 2016 |  | ZfB:2 |  | 2016-03 | LWL | 5. letztes Blatt | E6 | 4.49 |  |  |  |  | 2016-11 | LWL | 5. letztes Blatt | E6 | 7.31
Bielefeld, LKA | 0.1 | 321 | 2016 |  | ZfB:2 |  | 2016-03 | LWL | Seite 17 | D2 | 3.92 |  |  |  |  | 2016-11 | LWL | Seite 17 | D2 | 7.34
Bielefeld, LKA | 0.1 | 572 | 2016 |  | ZfB:2 |  | 2016-03 | LWL | 4 | E7 | 3.79 |  |  |  |  | 2016-11 | LWL | 4 | E7 | 7.35
Bielefeld, LKA | 01 Ernst Wilm | 589 | 2017 | 1965 | Papersave (Battelle, ZFB) |  | 2017-04 | LWL | 10 | A6 | 3.27 |  |  |  |  | 2018-02 | LWL | 10 | A6 | 7.35
Bielefeld, LKA | 0.1 | 1. kl. Heft (AS 148) | 2016 |  | ZfB:2 |  | 2016-03 | LWL | 39 | I6 | 3.9 |  |  |  |  | 2016-11 | LWL | 39 | I6 | 7.51
Bielefeld, LKA | 0.1 | 369 | 2016 |  | ZfB:2 |  | 2016-03 | LWL | Heft im Umschlag S. 33 | J7 | 4.42 |  |  |  |  | 2016-11 | LWL | Heft im Umschlag S. 33 | J7 | 7.53
Bielefeld, LKA | 0.1 | 524 | 2016 |  | ZfB:2 |  | 2016-03 | LWL | 3 | C4/C5 | 4.01 |  |  |  |  | 2016-11 | LWL | 3 | C4/C5 | 7.54
Bielefeld, LKA | 01 Ernst Wilm | 675 | 2017 | 1951 | Papersave (Battelle, ZFB) |  | 2017-04 | LWL | 10 | K2 | 4.51 |  |  |  |  | 2018-02 | LWL | 10 | K2 | 7.59
Bielefeld, LKA | 2.2 | 2358 | 2020 | 1956 | Papersave (Battelle, ZFB) |  | 2020-06 | LWL | 14 | A6 | 4.22 |  |  |  |  | 2021-03 | LWL | 14 | A6 | 7.63
Bielefeld, LKA | 2.2. | 9229 | 2022 | 1947 | ZFB:2 |  | 2022-07 | LWL | 10 | E2 | 3.58 |  |  |  |  | 2023-03 | LWL | 10 | E2 | 7.63
Bielefeld, LKA | 0.1 | 321 | 2016 |  | ZfB:2 |  | 2016-03 | LWL | Seite 17 | I7 | 4.05 |  |  |  |  | 2016-11 | LWL | Seite 17 | I7 | 7.66
Bielefeld, LKA | 0.1 | 524 | 2016 |  | ZfB:2 |  | 2016-03 | LWL | 3 | I4/I5 | 3.97 |  |  |  |  | 2016-11 | LWL | 3 | I4/I5 | 7.68
Bielefeld, LKA | 0.1 | 369 | 2016 |  | ZfB:2 |  | 2016-03 | LWL | Heft im Umschlag S. 33 | D2 | 4.39 |  |  |  |  | 2016-11 | LWL | Heft im Umschlag S. 33 | D2 | 7.74
Bielefeld, LKA | 0.1 und 3.2 | 1025 | 2018 | 1967 | Papersave Swiss (NCA) |  | 2018-03 | LWL | 10 | A3 | 2.83 |  |  |  |  | 2019-03 | LWL | 10 | A3 | 7.76
Bielefeld, LKA | 5.1 | 1025 | 2014 |  | ZfB:2 |  | 2014-01 | LWL | letztes Blatt | H4 | 2.85 |  |  |  |  | 2014-05 | LWL | letztes Blatt | H4 | 7.79
Bielefeld, LKA | 0.1 und 3.2 | 1025 | 2018 | 1967 | Papersave Swiss (NCA) |  | 2018-03 | LWL | 10 | G7 | 3.24 |  |  |  |  | 2019-03 | LWL | 10 | G7 | 7.8
Bielefeld, LKA | 2.2 | 1241 | 2020 | 1940 | Papersave (Battelle, ZFB) |  | 2020-06 | LWL | 4 | B7 | 3.84 |  |  |  |  | 2021-03 | LWL | 4 | B7 | 7.8
Bielefeld, LKA | 0.1 und 3.2 | 952 | 2018 | 1962 | Papersave Swiss (NCA) |  | 2018-03 | LWL | 7 | I4 | 3.98 |  |  |  |  | 2019-03 | LWL | 7 | I4 | 7.83
Bielefeld, LKA | 0.1 | 403 | 2016 |  | ZfB:2 |  | 2016-03 | LWL | 10 | F8 | 4.23 |  |  |  |  | 2016-11 | LWL | 10 | F8 | 7.84
Bielefeld, LKA | 5.1 | 931 | 2013 |  | ZfB:2 |  | 2013-03 | LWL | 2 | K8 | 4.06 |  |  |  |  | 2013-08 | LWL | 2 | K8 | 7.88
Bielefeld, LKA | 0.1 und 3.2 | 952 | 2018 | 1962 | Papersave Swiss (NCA) |  | 2018-03 | LWL | 7 | A7 | 3.81 |  |  |  |  | 2019-03 | LWL | 7 | A7 | 7.89
Bielefeld, LKA | Nachlass Ernst Wilm (NEW) | 501 | 2019 | 1935 | Papersave Swiss (NCA) |  | 2019-03 | LWL | letztes Blatt | E7 | 4.03 |  |  |  |  | 2019-09 | LWL | letztes Blatt | E7 | 7.93
Bielefeld, LKA | 5.1 | 942 | 2013 |  | ZfB:2 |  | 2013-03 | LWL | 4 | K8 | 2.82 |  |  |  |  | 2013-08 | LWL | 4 | K8 | 7.95
Bielefeld, LKA | Nachlass Ernst Wilm (NEW) | 602 | 2019 | 1965 | Papersave Swiss (NCA) |  | 2019-13 | LWL | 10 | J7 | 4.15 |  |  |  |  | 2019-09 | LWL | 10 | J7 | 7.98
Bielefeld, LKA | 0.1 | 1. kl. Heft (AS 148) | 2016 |  | ZfB:2 |  | 2016-03 | LWL | 39 | C2 | 3.97 |  |  |  |  | 2016-11 | LWL | 39 | C2 | 7.99
Bielefeld, LKA | 5.1 | 1031 | 2014 |  | ZfB:2 |  | 2014-01 | LWL | Seitenzahl unten 7 | I8 | 3.1 |  |  |  |  | 2014-05 | LWL | Seitenzahl unten 7 | I8 | 8 |  |  |  |  | 2016-06 | LWL | 4. Blatt hinter blauem Briefumschlag | lu | 6.2
Bielefeld, LKA | 5.1 | 945 | 2013 |  | ZfB:2 |  | 2013-03 | LWL | 4 | I3 | 3.21 |  |  |  |  | 2013-08 | LWL | 4 | I3 | 8.04
Bielefeld, LKA | 0.1 | 74 | 2015 |  | ZfB:2 |  | 2015-06 | LWL | 5 | B6 | 4.77 |  |  |  |  | 2016-02 | LWL | 5 | B6 | 8.08
Bielefeld, LKA | Nachlass Ernst Wilm (NEW) | 501 | 2019 | 1935 | Papersave Swiss (NCA) |  | 2019-03 | LWL | letztes Blatt | B1/B2 | 4.09 |  |  |  |  | 2019-09 | LWL | letztes Blatt | B1/B2 | 8.09
Bielefeld, LKA | 0.1 | 257 | 2015 |  | ZfB:2 |  | 2015-06 | LWL | 17 | J7 | 4.25 | [5 empty] | LWL | 17 | J7 | 8.15
Bielefeld, LKA | 2.2. | 9229 | 2022 | 1947 | ZFB:2 |  | 2022-07 | LWL | 10 | K7 | 4.12 |  |  |  |  | 2023-03 | LWL | 10 | K7 | 8.15
Bielefeld, LKA | 0.1 | 257 | 2015 |  | ZfB:2 |  | 2015-06 | LWL | 17 | D3 | 4.23 |  |  |  |  | 2016-02 | LWL | 17 | D3 | 8.16
Bielefeld, LKA | 5.1 | 1022 | 2014 |  | ZfB:2 |  | 2014-01 | LWL | rosa Blatt | I3 | 4.71 |  |  |  |  | 2014-05 | LWL | rosa Blatt | I3 | 8.19
Bielefeld, LKA | 0.1 und 3.2 | B 2 | 2018 | 1963 | Papersave Swiss (NCA) |  | 2018-03 | LWL | 9 | B2 | 3.96 |  |  |  |  | 2019-03 | LWL | 9 | B2 | 8.19 |  |  |  |  | 2016-06 | LWL | 1. A4-Blatt | ru | 7.7
Bielefeld, LKA | 2.2 | 5920 | 2020 | 1960 | Papersave (Battelle, ZFB) |  | 2020-06 | LWL | 17 | B4 | 4.3 |  |  |  |  | 2021-03 | LWL | 17 | B4 | 8.19
Bielefeld, LKA | 2.2 | 5920 | 2020 | 1960 | Papersave (Battelle, ZFB) |  | 2020-06 | LWL | 17 | K5 | 4.16 |  |  |  |  | 2021-03 | LWL | 17 | K5 | 8.2
Bielefeld, LKA | 0.1 und 3.2 | 892 | 2018 | 1955 | Papersave Swiss (NCA) |  | 2018-03 | LWL | 2 (nach Buch "moral.Aufrüstung) | K7 | 4.56 |  |  |  |  | 2019-03 | LWL | 2 (nach Buch "moral.Aufrüstung) | K7 | 8.22
Bielefeld, LKA | 2.2 | 1457 | 2021 | 1934 | Papersave (Battelle, ZFB) |  | 2021-04 | LWL | 1 | D7 | 4.29 |  |  |  |  | 2021-07 | LWL | 1 | D7 | 8.22
Bielefeld, LKA | 2.2 | 1457 | 2021 | 1934 | Papersave (Battelle, ZFB) |  | 2021-04 | LWL | 1 | K2 | 4.54 |  |  |  |  | 2021-07 | LWL | 1 | K2 | 8.26
Bielefeld, LKA | 5.1 | 934 | 2013 |  | ZfB:2 |  | 2013-03 | LWL | 2 | K8 | 4.37 |  |  |  |  | 2013-08 | LWL | 2 | K8 | 8.27
Bielefeld, LKA | 0.1 und 3.2 | 238 | 2018 | 1945 | Papersave Swiss (NCA) |  | 2018-03 | LWL | 19 | B6 | 3.94 |  |  |  |  | 2019-03 | LWL | 19 | B6 | 8.27
Bielefeld, LKA | 0.1 | 74 | 2015 |  | ZfB:2 |  | 2015-06 | LWL | 5 | J6 | 4.63 |  |  |  |  | 2016-02 | LWL | 5 | J6 | 8.28
Bielefeld, LKA | 0.1 und 3.2 | B 2 | 2018 | 1963 | Papersave Swiss (NCA) |  | 2018-03 | LWL | 9 | I8 | 3.88 |  |  |  |  | 2019-03 | LWL | 9 | I8 | 8.29
Bielefeld, LKA | 0.1 und 3.2 | 7 | 2018 | 1967 | Papersave Swiss (NCA) |  | 2018-03 | LWL | 3 | E8 | 4.71 |  |  |  |  | 2019-03 | LWL | 3 | E8 | 8.34
Bielefeld, LKA | 0.1 und 3.2 | 238 | 2018 | 1945 | Papersave Swiss (NCA) |  | 2018-03 | LWL | 19 | J3 | 3.95 |  |  |  |  | 2019-03 | LWL | 19 | J3 | 8.35
Bielefeld, LKA | 2.2. | 1999 | 2022 | 1948 | ZFB:2 |  | 2022-07 | LWL | 12 | J7 | 3.78 |  |  |  |  | 2023-03 | LWL | 12 | J7 | 8.36
Bielefeld, LKA | 2.2. | 4589 | 2022 | 1969 | ZFB:2 |  | 2022-07 | LWL | 3 | B7 | 4.19 |  |  |  |  | 2023-03 | LWL | 3 | B7 | 8.36 |  |  |  |  | 2016-05 | LWL | vorletztes Blatt | rm | 8
Bielefeld, LKA | 5.1 | 908 F7B | 2013 |  | ZfB:2 |  | 2013-03 | LWL | 3 | I4 | 3.35 |  |  |  |  | 2013-08 | LWL | 3 | I4 | 8.47
Bielefeld, LKA | 0.1 und 3.2 | 892 | 2018 | 1955 | Papersave Swiss (NCA) |  | 2018-03 | LWL | 2 (nach Buch "moral.Aufrüstung) | G3 | 4.32 |  |  |  |  | 2019-03 | LWL | 2 (nach Buch "moral.Aufrüstung) | G3 | 8.49
Bielefeld, LKA | 2.2. | 4589 | 2022 | 1969 | ZFB:2 |  | 2022-07 | LWL | 3 | J7 | 4.3 |  |  |  |  | 2023-03 | LWL | 3 | J7 | 8.51
Bielefeld, LKA | 2.2. | 12493 | 2022 | 1936 | ZFB:2 |  | 2022-07 | LWL | 3 | J7 | 4.69 |  |  |  |  | 2023-03 | LWL | 3 | J7 | 8.52 |  |  |  |  | 2016-06 | LWL | 3. Blatt | mu | 9.5
Bielefeld, LKA | Nachlass Ernst Wilm (NEW) | 602 | 2019 | 1965 | Papersave Swiss (NCA) |  | 2019-03 | LWL | 10 | A4/B4 | 4.2 |  |  |  |  | 2019-09 | LWL | 10 | A4/B4 | 8.57
Bielefeld, LKA | 2.2. | 7580 | 2022 | 1957 | ZFB:2 |  | 2022-07 | LWL | 7 | C3 | 4.71 |  |  |  |  | 2023-03 | LWL | 7 | C3 | 8.57
Bielefeld, LKA | 2.2 | 15632 | 2021 | 1964 | Papersave (Battelle, ZFB) |  | 2021-04 | LWL | 14 | C3 | 4.09 |  |  |  |  | 2021-07 | LWL | 14 | C3 | 8.66 |  |  |  |  | 2016-06 | LWL | 4 | ru | 7.8
Bielefeld, LKA | 2.2 | 12733 | 2021 | 1932 | Papersave (Battelle, ZFB) |  | 2021-04 | LWL | 4 | B2 | 4.69 |  |  |  |  | 2021-07 | LWL | 4 | B2 | 8.73
Bielefeld, LKA | 2.2. | 12493 | 2022 | 1936 | ZFB:2 |  | 2022-07 | LWL | 3 | E3 | 4.63 |  |  |  |  | 2023-03 | LWL | 3 | E3 | 8.74
Bielefeld, LKA | 2.2 | 7469 | 2020 | 1949 | Papersave (Battelle, ZFB) |  | 2020-06 | LWL | 8 | H2 | 4.49 |  |  |  |  | 2021-03 | LWL | 8 | H2 | 8.76
Bielefeld, LKA | 2.2. | 7580 | 2022 | 1957 | ZFB:2 |  | 2022-07 | LWL | 7 | J5 | 4.71 |  |  |  |  | 2023-03 | LWL | 7 | J5 | 8.76
Bielefeld, LKA | 2.2 | 12432 | 2021 | 1944 | Papersave (Battelle, ZFB) |  | 2021-04 | LWL | 8 | B4 | 4.7 |  |  |  |  | 2021-07 | LWL | 8 | B4 | 8.79
Bielefeld, LKA | 2.2 | 12733 | 2021 | 1932 | Papersave (Battelle, ZFB) |  | 2021-04 | LWL | 4 | F7 | 4.78 |  |  |  |  | 2021-07 | LWL | 4 | F7 | 8.8
Bielefeld, LKA | Nachlass Ernst Wilm (NEW) | 345 | 2019 | 1974 | Papersave Swiss (NCA) |  | 2019-03 | LWL | 8 | J3 | 4.67 |  |  |  |  | 2019-09 | LWL | 8 | J3 | 8.81
Bielefeld, LKA | 0.1 und 3.2 | 7 | 2018 | 1967 | Papersave Swiss (NCA) |  | 2018-03 | LWL | 3 | A1/A2 | 3.96 |  |  |  |  | 2019-03 | LWL | 3 | A1/A2 | 8.88
Bielefeld, LKA | 2.2 | 365 | 2020 | 1964 | Papersave (Battelle, ZFB) |  | 2020-06 | LWL | 4 | C3 | 4.05 |  |  |  |  | 2021-03 | LWL | 4 | C3 | 8.91
Bielefeld, LKA | 2.2 | 365 | 2020 | 1964 | Papersave (Battelle, ZFB) |  | 2020-06 | LWL | 4 | J6 | 4.06 |  |  |  |  | 2021-03 | LWL | 4 | J6 | 8.91
Bielefeld, LKA | 2.2 | 1534 | 2021 | 1939 | Papersave (Battelle, ZFB) |  | 2021-04 | LWL | 1 | K7 | 4.73 |  |  |  |  | 2021-07 | LWL | 1 | K7 | 8.92
Bielefeld, LKA | 2.2 | 7469 | 2020 | 1949 | Papersave (Battelle, ZFB) |  | 2020-06 | LWL | 8 | A7 | 4.35 |  |  |  |  | 2021-03 | LWL | 8 | A7 | 9.01
Bielefeld, LKA | Nachlass Ernst Wilm (NEW) | 345 | 2019 | 1974 | Papersave Swiss (NCA) |  | 2019-03 | LWL | 8 | A7 | 4.59 |  |  |  |  | 2019-09 | LWL | 8 | A7 | 9.03
Bielefeld, LKA | 2.2 | 15632 | 2021 | 1964 | Papersave (Battelle, ZFB) |  | 2021-04 | LWL | 14 | K7 | 4.03 |  |  |  |  | 2021-07 | LWL | 14 | K7 | 9.11
Bielefeld, LKA | 2.2 | 1534 | 2021 | 1939 | Papersave (Battelle, ZFB) |  | 2021-04 | LWL | 1 | C7 | 4.75 |  |  |  |  | 2021-07 | LWL | 1 | C7 | 9.15
Bielefeld, LKA | 2.2 | 1416 | 2022 | 1951 | ZFB:2 |  | 2022-07 | LWL | 9 | B4 | 9.15 |  |  |  |  | 2023-03 | LWL | 9 | B4 | 9.19
Bielefeld, LKA | 2.2 | 12432 | 2021 | 1944 | Papersave (Battelle, ZFB) |  | 2021-04 | LWL | 8 | I7 | 4.46 |  |  |  |  | 2021-07 | LWL | 8 | I7 | 9.26
Bielefeld, LKA | 2.2 | 1999 | 2022 | 1948 | ZFB:2 |  | 2022-07 | LWL | 12 | D2 | 3.66 |  |  |  |  | 2023-03 | LWL | 12 | D2 | 9.29
Bielefeld, LKA | 2.2 | 1416 | 2022 | 1951 | ZFB:2 |  | 2022-07 | LWL | 9 | J6 | 8.13 |  |  |  |  | 2023-03 | LWL | 9 | J6 | 9.41
Bielefeld, LKA | 2.2 | 391 | 2023 | 1951 | ZfB:2 |  | 2023-10 | LWL | 15 | C5 | 4.18 |  |  |  |  | 2024-06 | LWL | 15 | C5 | 8.57
Bielefeld, LKA | 2.2 | 391 | 2023 | 1951 | ZfB:2 |  | 2023-10 | LWL | 15 | I4 | 4.2 |  |  |  |  | 2024-06 | LWL | 15 | I4 | 8.57
Bielefeld, LKA | 2.2 | 3149 | 2023 | 1940 | ZfB:2 |  | 2023-10 | LWL | 5 | C3 | 3.72 |  |  |  |  | 2024-06 | LWL | 5 | C3 | 7.51
Bielefeld, LKA | 2.2 | 3149 | 2023 | 1940 | ZfB:2 |  | 2023-10 | LWL | 5 | J7 | 4.09 |  |  |  |  | 2024-06 | LWL | 5 | J7 | 8.18
Bielefeld, LKA | 2.2 | 11351 | 2023 | 1930 | ZfB:2 |  | 2023-10 | LWL | 11 | D2 | 3.91 |  |  |  |  | 2024-06 | LWL | 11 | D2 | 7.92
Bielefeld, LKA | 2.2 | 11351 | 2023 | 1930 | ZfB:2 |  | 2023-10 | LWL | 11 | H6 | 4.04 |  |  |  |  | 2024-06 | LWL | 11 | H6 | 7.83
Bielefeld, LKA | 2.2 | 16509 | 2023 | 1969 | ZfB:2 |  | 2023-10 | LWL | 8 | A7 | 4.57 |  |  |  |  | 2024-06 | LWL | 8 | A7 | 8.29
Bielefeld, LKA | 2.2 | 16509 | 2023 | 1969 | ZfB:2 |  | 2023-10 | LWL | 8 | H4 | 4.37 |  |  |  |  | 2024-06 | LWL | 8 | H4 | 9.41
Bielefeld, LKA | 2.2 | 16729 | 2023 | 1968 | ZfB:2 |  | 2023-10 | LWL | 19 | B2 | 4.74 |  |  |  |  | 2024-06 | LWL | 19 | B2 | 8.59
Bielefeld, LKA | 2.2 | 16729 | 2023 | 1968 | ZfB:2 |  | 2023-10 | LWL | 19 | J7 | 4.94 |  |  |  |  | 2024-06 | LWL | 19 | J7 | 8.24
Bielefeld, LKA | 2.2 | 154 | 2024 | 1957 | ZfB:2 |  | 2024-07 | LWL | 10 | B5 | 3.36 |  |  |  |  | 2025-01 | LWL | 10 | B5 | 9.02
Bielefeld, LKA | 2.2 | 154 | 2024 | 1957 | ZfB:2 |  | 2024-07 | LWL | 10 | K4 | 3.88 |  |  |  |  | 2025-01 | LWL | 10 | K4 | 7.77
Bielefeld, LKA | 2.2 | 4576 | 2024 | 1960 | ZfB:2 |  | 2024-07 | LWL | 6 | B7 | 3.97 |  |  |  |  | 2025-01 | LWL | 6 | B7 | 8.38
Bielefeld, LKA | 2.2 | 4576 | 2024 | 1960 | ZfB:2 |  | 2024-07 | LWL | 6 | I3 | 3.98 |  |  |  |  | 2025-01 | LWL | 6 | I3 | 8.04
Bielefeld, LKA | 2.2 | 4891 | 2024 | 1956 | ZfB:2 |  | 2024-07 | LWL | 18 | B2 | 3.78 |  |  |  |  | 2025-01 | LWL | 18 | B2 | 8.7
Bielefeld, LKA | 2.2 | 4891 | 2024 | 1956 | ZfB:2 |  | 2024-07 | LWL | 18 | G5 | 3.58 |  |  |  |  | 2025-01 | LWL | 18 | G5 | 8.54
Bielefeld, LKA | 2.2 | 5080 | 2024 | 1960 | ZfB:2 |  | 2024-07 | LWL | 9 | E7 | 4.37 |  |  |  |  | 2025-01 | LWL | 9 | E7 | 9.2
Bielefeld, LKA | 2.2 | 5080 | 2024 | 1960 | ZfB:2 |  | 2024-07 | LWL | 9 | J4 | 4.36 |  |  |  |  | 2025-01 | LWL | 9 | J4 | 9
Bielefeld, LKA | 2.2 | 5366 | 2024 | 1949 | ZfB:2 |  | 2024-07 | LWL | 6 | C3 | 3.81 |  |  |  |  | 2025-01 | LWL | 6 | C3 | 7.88
Bielefeld, LKA | 2.2 | 5366 | 2024 | 1949 | ZfB:2 |  | 2024-07 | LWL | 6 | H7 | 3.54 |  |  |  |  | 2025-01 | LWL | 6 | H7 | 7.39
Bielefeld, StdA | Amt f. Wiedergutmachung | A 81 | 2016 |  | ZfB:2 |  | 2016-02 | LWL | 9 | B4 | 3.32 |  |  |  |  | 2016-07 | LWL | 9 | B4 | 4.6
Bielefeld, StdA | Amt f. Wiedergutmachung | A 81 | 2016 |  | ZfB:2 |  | 2016-02 | LWL | 9 | J2 | 3.46 |  |  |  |  | 2016-07 | LWL | 9 | J2 | 5.19
Bielefeld, StdA | Amt f. Wiedergutmachung | A 71 | 2016 |  | ZfB:2 |  | 2016-02 | LWL | rote 8 | G3 | 3.68 |  |  |  |  | 2016-07 | LWL | rote 8 | G3 | 5.66
Bielefeld, StdA | 201,1 / Kreis Bielefeld | 381 | 2022 | 1950 | ZFB:2 |  | 2022-05 | LWL | 3 | E7 | 3.27 |  |  |  |  | 2023-02 | LWL | 3 | E7 | 5.75
Bielefeld, StdA | 201,1 / Kreis Bielefeld | 381 | 2022 | 1950 | ZFB:2 |  | 2022-05 | LWL | 3 | A3 | 3.2 |  |  |  |  | 2023-02 | LWL | 3 | A3 | 5.87
Bielefeld, StdA | 140/Protokolle | 765 | 2013 |  | ZfB:2 |  | 2013-06 | LWL | 5 | J2 | 3.76 |  |  |  |  | 2013-10 | LWL | 5 | J2 | 6
Bielefeld, StdA | Amt f. Wiedergutmachung | A 71 | 2016 |  | ZfB:2 |  | 2016-02 | LWL | rote 8 | B2 | 3.74 |  |  |  |  | 2016-07 | LWL | rote 8 | B2 | 6.16
Bielefeld, StdA | 140/Protokolle | 807 | 2013 |  | ZfB:2 |  | 2013-06 | LWL | 1 | J2 | 3.59 |  |  |  |  | 2013-10 | LWL | 1 | J2 | 6.19
Bielefeld, StdA | 140/Protokolle | 766 | 2013 |  | ZfB:2 |  | 2013-06 | LWL | 5 | H3 | 2.65 |  |  |  |  | 2013-10 | LWL | 5 | H3 | 6.2
Bielefeld, StdA | 104,2.24 | 500.5 Bd.II | 2020 | 1945 | Papersave (Battelle, ZFB) |  | 2020-06 | LWL | 3 | K3 | 2.91 |  |  |  |  | 2021-04 | LWL | 3 | K3 | 6.2
Bielefeld, StdA | 140/Protokolle | 804 | 2013 |  | ZfB:2 |  | 2013-06 | LWL | 7 | I2 | 3.71 |  |  |  |  | 2013-10 | LWL | 7 | I2 | 6.22
Bielefeld, StdA | 140/Protokolle | 809 | 2013 |  | ZfB:2 |  | 2013-06 | LWL | 2 | E3 | 3.41 |  |  |  |  | 2013-10 | LWL | 2 | E3 | 6.23
Bielefeld, StdA | 104,2.24 | 500,5 Bd.II | 2020 | 1945 | Papersave (Battelle, ZFB) |  | 2020-06 | LWL | 3 | D5/D6 | 2.81 |  |  |  |  | 2021-04 | LWL | 3 | D5/D6 | 6.29
Bielefeld, StdA | 103,5 Presse- Verkehrsamt | 152 | 2017 | 1962 | Papersave (Battelle, ZFB) |  | 2017-07 | LWL | Marktamt 2. Seite | E3 | 2.95 |  |  |  |  | 2018-02 | LWL | Marktamt 2. Seite | E3 | 6.44
Bielefeld, StdA | 201,1 / Kreis Bielefeld | 318 | 2022 | 1947 | ZFB:2 |  | 2022-05 | LWL | 5 | J3 | 3.59 |  |  |  |  | 2023-02 | LWL | 5 | J3 | 6.53
Bielefeld, StdA | 109.3 | V110 | 2020 | 1956 | Papersave (Battelle, ZFB) |  | 2020-06 | LWL | 5 | C2 | 6.94 |  |  |  |  | 2021-04 | LWL | 5 | C2 | 6.57
Bielefeld, StdA | 201,1 / Kreis Bielefeld | 318 | 2022 | 1947 | ZFB:2 |  | 2022-05 | LWL | 5 | C7 | 3.57 |  |  |  |  | 2023-02 | LWL | 5 | C7 | 6.6
Bielefeld, StdA | Amt f. Wiedergutmachung | A 28 | 2016 |  | ZfB:2 |  | 2016-02 | LWL | rote 5 | A2 | 3.48 |  |  |  |  | 2016-07 | LWL | rote 5 | A2 | 6.64
Bielefeld, StdA | 103,5 Presse- Verkehrsamt | 152 | 2017 | 1962 | Papersave (Battelle, ZFB) |  | 2017-07 | LWL | Marktamt 2. Seite | J7 | 3.17 |  |  |  |  | 2018-02 | LWL | Marktamt 2. Seite | J7 | 6.65
Bielefeld, StdA | 120,3 Amt f. Wiedergutm. | V 16 | 2017 | 1951 | Papersave (Battelle, ZFB) |  | 2017-07 | LWL | 7 | D2/E2 | 3.67 |  |  |  |  | 2018-02 | LWL | 7 | D2/E2 | 6.67
Bielefeld, StdA | 140/Protokolle | 1333 | 2015 |  | CSC Book Saver (PAL) |  | 2015-01 | LWL | 6 | C2 | 4.61 |  |  |  |  | 2015-05 | LWL | 6 | C2 | 6.9
Bielefeld, StdA | 109.3 | V110 | 2020 | 1956 | Papersave (Battelle, ZFB) |  | 2020-06 | LWL | 5 | I7 | 7.2 |  |  |  |  | 2021-04 | LWL | 5 | I7 | 6.91
Bielefeld, StdA | 103,5 Presse- Verkehrsamt | 17 | 2017 | 1947 | Papersave (Battelle, ZFB) |  | 2017-07 | LWL | 13 | E2/F2 | 3.45 |  |  |  |  | 2018-02 | LWL | 13 | E2/F2 | 6.98
Bielefeld, StdA | 104,2.23 | 401.8 | 2020 | 1919 | Papersave (Battelle, ZFB) |  | 2020-06 | LWL | 5 | A4 | 3.91 |  |  |  |  | 2021-04 | LWL | 5 | A4 | 6.98
Bielefeld, StdA | Amt f. Wiedergutmachung | A 28 | 2016 |  | ZfB:2 |  | 2016-02 | LWL | rote 5 | A6 | 3.55 |  |  |  |  | 2016-07 | LWL | rote 5 | A6 | 7
Bielefeld, StdA | 140/Protokolle | 1333 | 2015 |  | CSC Book Saver (PAL) |  | 2015-01 | LWL | 6 | H6 | 4.6 |  |  |  |  | 2015-05 | LWL | 6 | H6 | 7.02
Bielefeld, StdA | 103,5 Presse- Verkehrsamt | 96 | 2017 | 1968 | Papersave (Battelle, ZFB) |  | 2017-07 | LWL | Feb. 1. Seite | A4 | 4.53 |  |  |  |  | 2018-02 | LWL | Feb. 1. Seite | A4 | 7.04
Bielefeld, StdA | 120,3 Amt f. Wiedergutm. | B 51 | 2017 | 1957 | Papersave (Battelle, ZFB) |  | 2017-07 | LWL | 21 | A4 | 4.31 |  |  |  |  | 2018-02 | LWL | 21 | A4 | 7.05
Bielefeld, StdA | 102,2.23 | 411.1 | 2020 | 1962 | Papersave (Battelle, ZFB) |  | 2020-06 | LWL | 7 | G5 | 3.6 |  |  |  |  | 2021-04 | LWL | 7 | G5 | 7.09
Bielefeld, StdA | 104,2.23 | 401.8 | 2020 | 1919 | Papersave (Battelle, ZFB) |  | 2020-06 | LWL | 5 | L7 | 3.97 |  |  |  |  | 2021-04 | LWL | 5 | L7 | 7.14
Bielefeld, StdA | 109.3 | V90 | 2020 | 1953 | Papersave (Battelle, ZFB) |  | 2020-06 | LWL | 12 | I2 | 3.72 |  |  |  |  | 2021-04 | LWL | 12 | I2 | 7.15
Bielefeld, StdA | 103,5 Presse- Verkehrsamt | 17 | 2017 | 1947 | Papersave (Battelle, ZFB) |  | 2017-07 | LWL | 13 | B6 | 3.41 |  |  |  |  | 2018-02 | LWL | 13 | B6 | 7.18
Bielefeld, StdA | 120,3 Amt f. Wiedergutm. | 278 | 2017 | 1949 | Papersave (Battelle, ZFB) |  | 2017-07 | LWL | 9 | E7 | 3.35 |  |  |  |  | 2018-02 | LWL | 9 | E7 | 7.18
Bielefeld, StdA | 103,5 Presse- Verkehrsamt | 61 | 2017 | 1954 | Papersave (Battelle, ZFB) |  | 2017-07 | LWL | 5 | C3 | 2.91 |  |  |  |  | 2018-02 | LWL | 5 | C3 | 7.2
Bielefeld, StdA | 103,5 Presse- Verkehrsamt | 96 | 2017 | 1968 | Papersave (Battelle, ZFB) |  | 2017-07 | LWL | Feb. 1. Seite | F5 | 4.34 |  |  |  |  | 2018-02 | LWL | Feb. 1. Seite | F5 | 7.26
Bielefeld, StdA | Protokolle | 2742 | 2016 |  | ZfB:2 |  | 2016-02 | LWL | 1. Blatt nach blauem Heft | B7 | 3.94 |  |  |  |  | 2016-07 | LWL | 1. Blatt nach blauem Heft | B7 | 7.29
Bielefeld, StdA | Protokolle | 2742 | 2016 |  | ZfB:2 |  | 2016-02 | LWL | 1. Blatt nach blauem Heft | J2 | 3.81 |  |  |  |  | 2016-07 | LWL | 1. Blatt nach blauem Heft | J2 | 7.31
Bielefeld, StdA | 201,1 / Kreis Bielefeld | 497 | 2022 | 1961 | ZFB:2 |  | 2022-05 | LWL | 5 | C6 | 4.11 |  |  |  |  | 2023-02 | LWL | 5 | C6 | 7.34
Bielefeld, StdA | Protokolle | 2735 | 2016 |  | ZfB:2 |  | 2016-02 | LWL | 7 | B3 | 4.5 |  |  |  |  | 2016-07 | LWL | 7 | B3 | 7.36
Bielefeld, StdA | 120,3 Amt f. Wiedergutm. | 278 | 2017 | 1949 | Papersave (Battelle, ZFB) |  | 2017-07 | LWL | 9 | A4 | 3.44 |  |  |  |  | 2018-02 | LWL | 9 | A4 | 7.36
Bielefeld, StdA | 120,3 Amt f. Wiedergutm. | B 51 | 2017 | 1957 | Papersave (Battelle, ZFB) |  | 2017-07 | LWL | 21 | E3 | 4.36 |  |  |  |  | 2018-02 | LWL | 21 | E3 | 7.4
Bielefeld, StdA | 120,3 Amt f. Wiedergutm. | V16 | 2017 | 1951 | Papersave (Battelle, ZFB) |  | 2017-07 | LWL | 7 | B5/C5 | 3.51 |  |  |  |  | 2018-02 | LWL | 7 | B5/C5 | 7.4
Bielefeld, StdA | 109.3 | V90 | 2020 | 1953 | Papersave (Battelle, ZFB) |  | 2020-06 | LWL | 12 | B7 | 3.7 |  |  |  |  | 2021-04 | LWL | 12 | B7 | 7.41
Bielefeld, StdA | 120,3 Amt f. Wiedergutm. | C 35 | 2017 | 1955 | Papersave (Battelle, ZFB) |  | 2017-07 | LWL | Blatt 8 - 3- | K2 | 3.92 |  |  |  |  | 2018-02 | LWL | Blatt 8 - 3- | K2 | 7.42
Bielefeld, StdA | 120,3 Amt f. Wiedergutm. | C 35 | 2017 | 1955 | Papersave (Battelle, ZFB) |  | 2017-07 | LWL | Blatt 8 - 3- | D7 | 3.85 |  |  |  |  | 2018-02 | LWL | Blatt 8 - 3- | D7 | 7.43
Bielefeld, StdA | Protokolle | 2735 | 2016 |  | ZfB:2 |  | 2016-02 | LWL | 7 | J2 | 4.43 |  |  |  |  | 2016-07 | LWL | 7 | J2 | 7.47
Bielefeld, StdA | 103,5; 109,3 | V 18 | 2019 | 1956 | Papersave Swiss (NCA) |  | 2019-04 | LWL | 4 | E1 | 3.13 |  |  |  |  | 2019-08 | LWL | 4 | E1 | 7.47
Bielefeld, StdA | 140/Protokolle | 1591 | 2015 |  | CSC Book Saver (PAL) |  | 2015-01 | LWL | 1 | B7 | 3.46 |  |  |  |  | 2015-05 | LWL | 1 | B7 | 7.51
Bielefeld, StdA | Protokolle | 2545 | 2016 |  | ZfB:2 |  | 2016-02 | LWL | 10 | F7 | 4.21 |  |  |  |  | 2016-07 | LWL | 10 | F7 | 7.51
Bielefeld, StdA | Protokolle | 2536 | 2016 |  | ZfB:2 |  | 2016-02 | LWL | 9 | B4 | 4.51 |  |  |  |  | 2016-07 | LWL | 9 | B4 | 7.59
Bielefeld, StdA | 102,2.23 | 411.1 | 2020 | 1962 | Papersave (Battelle, ZFB) |  | 2020-06 | LWL | 7 | B2 | 3.54 |  |  |  |  | 2021-04 | LWL | 7 | B2 | 7.61
Bielefeld, StdA | 201,1 / Kreis Bielefeld | 444 | 2022 | 1944 | ZFB:2 |  | 2022-05 | LWL | 9 | C2 | 4.11 |  |  |  |  | 2023-02 | LWL | 9 | C2 | 7.61
Bielefeld, StdA | 103,5 Presse- Verkehrsamt | 130 | 2017 | 1960 | Papersave (Battelle, ZFB) |  | 2017-07 | LWL | 8 | E2 | 3.33 |  |  |  |  | 2018-02 | LWL | 8 | E2 | 7.64
Bielefeld, StdA | 103,5 Presse- Verkehrsamt | 61 | 2017 | 1954 | Papersave (Battelle, ZFB) |  | 2017-07 | LWL | 5 | J5 | 2.92 |  |  |  |  | 2018-02 | LWL | 5 | J5 | 7.71
Bielefeld, StdA | 103,5; 109,3 | V 18 | 2019 | 1956 | Papersave Swiss (NCA) |  | 2019-04 | LWL | 4 | E8 | 3.03 |  |  |  |  | 2019-08 | LWL | 4 | E8 | 7.77
Bielefeld, StdA | 103,5; 109,3 | V 39 | 2019 | 1948 | Papersave Swiss (NCA) |  | 2019-04 | LWL | 3 | J1 | 3.59 |  |  |  |  | 2019-08 | LWL | 3 | J1 | 7.78
Bielefeld, StdA | 103,5; 109,3 | 540 | 2019 | 1973 | Papersave Swiss (NCA) |  | 2019-04 | LWL | 3 | F7 | 3.36 |  |  |  |  | 2019-08 | LWL | 3 | F7 | 7.79
Bielefeld, StdA | 140/Protokolle | 1329 | 2015 |  | CSC Book Saver (PAL) |  | 2015-01 | LWL | 6 | C7 | 4.04 |  |  |  |  | 2015-05 | LWL | 6 | C7 | 7.82
Bielefeld, StdA | Protokolle | 2545 | 2016 |  | ZfB:2 |  | 2016-02 | LWL | 10 | B2 | 4.3 |  |  |  |  | 2016-07 | LWL | 10 | B2 | 7.82
Bielefeld, StdA | 140/Protokolle | 535 | 2010 |  | Papersave (Battelle, ZFB) |  | 2010-09 | LWL | 20 | F4 | 3.83 |  |  |  |  | 2010-11 | LWL | 20 | F4 | 7.9
Bielefeld, StdA | 140/Protokolle | 197n | 2010 |  | Papersave (Battelle, ZFB) |  | 2010-09 | LWL | 1 | G8 | 3.09 |  |  |  |  | 2010-11 | LWL | 1 | G8 | 7.93
Bielefeld, StdA | Protokolle | 2536 | 2016 |  | ZfB:2 |  | 2016-02 | LWL | 9 | J2 | 4.59 |  |  |  |  | 2016-07 | LWL | 9 | J2 | 7.93
Bielefeld, StdA | 140/Protokolle | 1589 | 2015 |  | CSC Book Saver (PAL) |  | 2015-01 | LWL | 10 | J5 | 4.71 |  |  |  |  | 2015-05 | LWL | 10 | J5 | 7.95
Bielefeld, StdA | 140/Protokolle | 1329 | 2015 |  | CSC Book Saver (PAL) |  | 2015-01 | LWL | 6 | K7 | 4.12 |  |  |  |  | 2015-05 | LWL | 6 | K7 | 7.97
Bielefeld, StdA | 140/Protokolle | 1022 | 2014 |  | ZfB:2 |  | 2014-06 | LWL | 20 | C3 | 3.48 |  |  |  |  | 2015-01 | LWL | 20 | C3 | 7.99
Bielefeld, StdA | 201,1 / Kreis Bielefeld | 444 | 2022 | 1944 | ZFB:2 |  | 2022-05 | LWL | 9 | J7 | 4.12 |  |  |  |  | 2023-02 | LWL | 9 | J7 | 7.99
Bielefeld, StdA | 103,5; 109,3 | V39 | 2019 | 1948 | Papersave Swiss (NCA) |  | 2019-04 | LWL | 3 | B1 | 4.2 |  |  |  |  | 2019-08 | LWL | 3 | B1 | 8.01
Bielefeld, StdA | 140/Protokolle | 1019 | 2014 |  | ZfB:2 |  | 2014-06 | LWL | 22 | J2 | 3.85 |  |  |  |  | 2015-01 | LWL | 22 | J2 | 8.04
Bielefeld, StdA | 140/Protokolle | 903 | 2014 |  | ZfB:2 |  | 2014-06 | LWL | 23 | J5 | 3.89 |  |  |  |  | 2015-01 | LWL | 23 | J5 | 8.07
Bielefeld, StdA | 140/Protokolle | 197j | 2010 |  | Papersave (Battelle, ZFB) |  | 2010-09 | LWL | 1 | G1 | 2.8 |  |  |  |  | 2010-11 | LWL | 1 | G1 | 8.08
Bielefeld, StdA | 140/Protokolle | 901 | 2014 |  | ZfB:2 |  | 2014-06 | LWL | 15 | B7 | 3.27 |  |  |  |  | 2015-01 | LWL | 15 | B7 | 8.09
Bielefeld, StdA | 140/Protokolle | 1022 | 2014 |  | ZfB:2 |  | 2014-06 | LWL | 20 | H5 | 3.54 |  |  |  |  | 2015-01 | LWL | 20 | H5 | 8.11
Bielefeld, StdA | 201,1 / Kreis Bielefeld | 175.2 | 2022 | 1947 | ZFB:2 |  | 2022-05 | LWL | 8 | B2 | 4.3 |  |  |  |  | 2023-02 | LWL | 8 | B2 | 8.11
Bielefeld, StdA | 103,5; 109,3 | 540 | 2019 | 1973 | Papersave Swiss (NCA) |  | 2019-04 | LWL | 3 | B2 | 3.65 |  |  |  |  | 2019-08 | LWL | 3 | B2 | 8.13
Bielefeld, StdA | 140/Protokolle | 903 | 2014 |  | ZfB:2 |  | 2014-06 | LWL | 23 | B3 | 3.86 |  |  |  |  | 2015-01 | LWL | 23 | B3 | 8.14
Bielefeld, StdA | 140/Protokolle | 1019 | 2014 |  | ZfB:2 |  | 2014-06 | LWL | 22 | C4 | 3.91 |  |  |  |  | 2015-01 | LWL | 22 | C4 | 8.19
Bielefeld, StdA | Amt f. Wiedergutmachung | A 32 | 2016 |  | ZfB:2 |  | 2016-02 | LWL | 3 | A6 | 5.01 |  |  |  |  | 2016-07 | LWL | 3 | A6 | 8.19 |  |  |  |  | 2016-04 | LWL | letztes Blatt | ru | 8.62
Bielefeld, StdA | 103.5 | 396 Bd.1 | 2018 | 1954 | Papersave Swiss (NCA) |  | 2018-03 | LWL | 4 | J6 | 3.85 |  |  |  |  | 2018-09 | LWL | 4 | J6 | 8.19
Bielefeld, StdA | 140/Protokolle | 901 | 2014 |  | ZfB:2 |  | 2014-06 | LWL | 15 | J3 | 3.19 |  |  |  |  | 2015-01 | LWL | 15 | J3 | 8.2
Bielefeld, StdA | 140/Protokolle | 1589 | 2015 |  | CSC Book Saver (PAL) |  | 2015-01 | LWL | 10 | A7 | 4.56 |  |  |  |  | 2015-05 | LWL | 10 | A7 | 8.24
Bielefeld, StdA | 201,1 / Kreis Bielefeld | 497 | 2022 | 1961 | ZFB:2 |  | 2022-05 | LWL | 5 | I4 | 4.22 |  |  |  |  | 2023-02 | LWL | 5 | I4 | 8.24
Bielefeld, StdA | 201,1 / Kreis Bielefeld | 175.2 | 2022 | 1947 | ZFB:2 |  | 2022-05 | LWL | 8 | J6 | 4.2 |  |  |  |  | 2023-02 | LWL | 8 | J6 | 8.25
Bielefeld, StdA | 103,5 Presse- Verkehrsamt | 130 | 2017 | 1960 | Papersave (Battelle, ZFB) |  | 2017-07 | LWL | 8 | B5 | 3.43 |  |  |  |  | 2018-02 | LWL | 8 | B5 | 8.26
Bielefeld, StdA | 103.5 | 396 Bd.1 | 2018 | 1954 | Papersave Swiss (NCA) |  | 2018-03 | LWL | 4 | C5 | 3.87 |  |  |  |  | 2018-09 | LWL | 4 | C5 | 8.26
Bielefeld, StdA | 107.4 | 42 | 2020 | 1927 | Papersave (Battelle, ZFB) |  | 2020-06 | LWL | 6 | J5 | 3.55 |  |  |  |  | 2021-04 | LWL | 6 | J5 | 8.32
Bielefeld, StdA | 140/Protokolle | 1146 | 2014 |  | ZfB:2 |  | 2014-06 | LWL | 120 | A3 | 4.12 |  |  |  |  | 2015-01 | LWL | 120 | A3 | 8.34 |  |  |  |  | 2016-05 | LWL | Umschlag aus der Mitte des Pakets von orangenen Umschlägen, Rückseite | rm | 7.4
Bielefeld, StdA | 120,3 Amt f. Wiedergutm. | A 471 | 2017 | 1952 | Papersave (Battelle, ZFB) |  | 2017-07 | LWL | 12 | B6 | 3.79 |  |  |  |  | 2018-02 | LWL | 12 | B6 | 8.38
Bielefeld, StdA | 140/Protokolle | 1146 | 2014 |  | ZfB:2 |  | 2014-06 | LWL | 120 | I4 | 4.1 |  |  |  |  | 2013-10 | LWL | 120 | I4 | 8.4
Bielefeld, StdA | 140/Protokolle | 197l | 2010 |  | Papersave (Battelle, ZFB) |  | 2010-09 | LWL | letztes Blatt | E4 | 3.43 |  |  |  |  | 2010-11 | LWL | letztes Blatt | E4 | 8.42
Bielefeld, StdA | Amt f. Wiedergutmachung | A 32 | 2016 |  | ZfB:2 |  | 2016-02 | LWL | 3 | F2 | 4.86 |  |  |  |  | 2016-07 | LWL | 3 | F2 | 8.46
Bielefeld, StdA | 120,3 Amt f. Wiedergutm. | A 471 | 2017 | 1952 | Papersave (Battelle, ZFB) |  | 2017-07 | LWL | 12 | J3 | 3.94 |  |  |  |  | 2018-02 | LWL | 12 | J3 | 8.56
Bielefeld, StdA | 103.5 | 229 | 2018 | 1968 | Papersave Swiss (NCA) |  | 2018-03 | LWL | 2 | I7 | 4.12 |  |  |  |  | 2018-09 | LWL | 2 | I7 | 8.6
Bielefeld, StdA | 140/Protokolle | 1591 | 2015 |  | CSC Book Saver (PAL) |  | 2015-01 | LWL | 1 | J2 | 3.27 |  |  |  |  | 2015-05 | LWL | 1 | J2 | 8.64
Bielefeld, StdA | 103.5 | 229 | 2018 | 1968 | Papersave Swiss (NCA) |  | 2018-03 | LWL | 2 | A3 | 4.05 |  |  |  |  | 2018-09 | LWL | 2 | A3 | 8.64
Bielefeld, StdA | 103.5 | 154 | 2018 | 1959 | Papersave Swiss (NCA) |  | 2018-03 | LWL | 7 | B4 | 3.94 |  |  |  |  | 2018-09 | LWL | 7 | B4 | 8.76
Bielefeld, StdA | 107.4 | 42 | 2020 | 1927 | Papersave (Battelle, ZFB) |  | 2020-06 | LWL | 6 | C4 | 3.82 |  |  |  |  | 2021-04 | LWL | 6 | C4 | 8.77
Bielefeld, StdA | 103,5; 109,3 | 477 | 2019 | 1993 | Papersave Swiss (NCA) |  | 2019-04 | LWL | 3 | B5 | 7.02 |  |  |  |  | 2019-08 | LWL | 3 | B5 | 8.82
Bielefeld, StdA | 103.5 | 312 | 2018 | 1990 | Papersave Swiss (NCA) |  | 2018-03 | LWL | 17 (-12-) | H3 | 7.25 |  |  |  |  | 2018-09 | LWL | 17 (-12-) | H3 | 8.84
Bielefeld, StdA | 103,5; 109,3 | 477 | 2019 | 1993 | Papersave Swiss (NCA) |  | 2019-04 | LWL | 3 | I5 | 6.72 |  |  |  |  | 2019-08 | LWL | 3 | I5 | 8.89
Bielefeld, StdA | 103.5 | 312 | 2018 | 1990 | Papersave Swiss (NCA) |  | 2018-03 | LWL | 17 (-12-) | D7 | 7.04 |  |  |  |  | 2018-09 | LWL | 17 (-12-) | D7 | 8.99
Bielefeld, StdA | 103.5 | 154 | 2018 | 1959 | Papersave Swiss (NCA) |  | 2018-03 | LWL | 7 | K3 | 3.32 |  |  |  |  | 2018-09 | LWL | 7 | K3 | 9.02
Bielefeld, StdA | 103.5 | 473 Bd.1 | 2018 | 1992 | Papersave Swiss (NCA) |  | 2018-03 | LWL | 12 | G7 | 7.12 |  |  |  |  | 2018-09 | LWL | 12 | G7 | 9.03
Bielefeld, StdA | 140/Protokolle | 531 | 2010 |  | Papersave (Battelle, ZFB) |  | 2010-09 | LWL | 5 letztes Blatt | E8 | 3.63 |  |  |  |  | 2010-11 | LWL | 5 letztes Blatt | E8 | 9.09
Bielefeld, StdA | 140/Protokolle | 1603 | 2015 |  | CSC Book Saver (PAL) |  | 2015-01 | LWL | 7 | J4 | 4.42 |  |  |  |  | 2015-05 | LWL | 7 | J4 | 9.09
Bielefeld, StdA | 103.5 | 473 Bd.1 | 2018 | 1992 | Papersave Swiss (NCA) |  | 2018-03 | LWL | 12 | C2 | 6.9 |  |  |  |  | 2018-09 | LWL | 12 | C2 | 9.1
Bielefeld, StdA | 140/Protokolle | 1603 | 2015 |  | CSC Book Saver (PAL) |  | 2015-01 | LWL | 7 | B2 | 4.35 |  |  |  |  | 2015-05 | LWL | 7 | B2 | 9.17
Bielefeld, StdA | 103,5; 109,3 | 645 | 2019 | 1994 | Papersave Swiss (NCA) |  | 2019-04 | LWL | 2 | A8 | 7.25 |  |  |  |  | 2019-08 | LWL | 2 | A8 | 9.19
Bielefeld, StdA | 103,5; 109,3 | 645 | 2019 | 1994 | Papersave Swiss (NCA) |  | 2019-04 | LWL | 2 | K1 | 7.28 |  |  |  |  | 2019-08 | LWL | 2 | K1 | 9.69
Bielefeld, StdA | 120.8 | 6 | 2021 | 1953 | Papersave (Battelle, ZFB) |  | 2021-04 | LWL | 4 | A2/3 | 3.67
Bielefeld, StdA | 120.8 | 6 | 2021 | 1953 | Papersave (Battelle, ZFB) |  | 2021-04 | LWL | 4 | J7 | 3.82
Bielefeld, StdA | 120.8 | 39 | 2021 | 1959 | Papersave (Battelle, ZFB) |  | 2021-04 | LWL | 8 | B7 | 4.99
Bielefeld, StdA | 120.8 | 39 | 2021 | 1959 | Papersave (Battelle, ZFB) |  | 2021-04 | LWL | 8 | K3 | 5.53
Bielefeld, StdA | 120.8 | 76.1 | 2021 | 1962 | Papersave (Battelle, ZFB) |  | 2021-04 | LWL | 13 | C5 | 4.6
Bielefeld, StdA | 120.8 | 76.1 | 2021 | 1962 | Papersave (Battelle, ZFB) |  | 2021-04 | LWL | 13 | I4 | 4.65
Bielefeld, StdA | 120.8 | 121 | 2021 | 1954 | Papersave (Battelle, ZFB) |  | 2021-04 | LWL | 2 | D3 | 5.22
Bielefeld, StdA | 120.8 | 121 | 2021 | 1954 | Papersave (Battelle, ZFB) |  | 2021-04 | LWL | 2 | J6 | 4.42
Bielefeld, StdA | 120.8 | 171 | 2021 | 1947 | Papersave (Battelle, ZFB) |  | 2021-04 | LWL | 5 | A4 | 3.67
Bielefeld, StdA | 120.8 | 171 | 2021 | 1947 | Papersave (Battelle, ZFB) |  | 2021-04 | LWL | 5 | E8 | 3.95
Bielefeld, StdA | 201,1 / Kreis Bielefeld | 6 | 2021 | 1953 | ZFB:2 |  | 2021-04 | LWL | 4 | A2 | 3.67
Bielefeld, StdA | 201,1 / Kreis Bielefeld | 6 | 2021 | 1953 | ZFB:2 |  | 2021-04 | LWL | 4 | J7 | 3.82
Bielefeld, StdA | 201,1 / Kreis Bielefeld | 39 | 2021 | 1959 | ZFB:2 |  | 2021-04 | LWL | 8 | B7 | 4.99
Bielefeld, StdA | 201,1 / Kreis Bielefeld | 39 | 2021 | 1959 | ZFB:2 |  | 2021-04 | LWL | 8 | K3 | 5.53
Bielefeld, StdA | 201,1 / Kreis Bielefeld | 76.1 | 2021 | 1962 | ZFB:2 |  | 2021-04 | LWL | 13 | C5 | 4.6
Bielefeld, StdA | 201,1 / Kreis Bielefeld | 76.1 | 2021 | 1962 | ZFB:2 |  | 2021-04 | LWL | 13 | I4 | 4.65
Bielefeld, StdA | 201,1 / Kreis Bielefeld | 121 | 2021 | 1954 | ZFB:2 |  | 2021-04 | LWL | 2 | D3 | 5.22
Bielefeld, StdA | 201,1 / Kreis Bielefeld | 121 | 2021 | 1954 | ZFB:2 |  | 2021-04 | LWL | 2 | J6 | 4.42
Bielefeld, StdA | 201,1 / Kreis Bielefeld | 171 | 2021 | 1947 | ZFB:2 |  | 2021-04 | LWL | 5 | A4 | 3.67
Bielefeld, StdA | 201,1 / Kreis Bielefeld | 171 | 2021 | 1947 | ZFB:2 |  | 2021-04 | LWL | 5 | E8 | 3.95
Bielefeld, StdA | 120,1 / Kreis Bielefeld | 344 | 2023 | 1942 | ZfB:2 |  | 2023-03 | LWL | 3 | B7 | 5.43 |  |  |  |  | 2024-01 | LWL | 3 | B7 | 9.1
Bielefeld, StdA | 120,1 / Kreis Bielefeld | 344 | 2023 | 1942 | ZfB:2 |  | 2023-03 | LWL | 3 | J3 | 4.95 |  |  |  |  | 2024-01 | LWL | 3 | J3 | 9.48
Bielefeld, StdA | 120,1 / Kreis Bielefeld | 500 | 2023 | 1960 | ZfB:2 |  | 2023-03 | LWL | 5 | E2 | 4.29 |  |  |  |  | 2024-01 | LWL | 5 | E2 | 8.11
Bielefeld, StdA | 120,1 / Kreis Bielefeld | 500 | 2023 | 1960 | ZfB:2 |  | 2023-03 | LWL | 5 | I7 | 4.18 |  |  |  |  | 2024-01 | LWL | 5 | I7 | 7.97
Bielefeld, StdA | 120,1 / Kreis Bielefeld | 531 | 2023 | 1961 | ZfB:2 |  | 2023-03 | LWL | 11 | A4 | 3.98 |  |  |  |  | 2024-01 | LWL | 11 | A4 | 7.58
Bielefeld, StdA | 120,1 / Kreis Bielefeld | 531 | 2023 | 1961 | ZfB:2 |  | 2023-03 | LWL | 11 | K7 | 3.57 |  |  |  |  | 2024-01 | LWL | 11 | K7 | 7.35
Bielefeld, StdA | 120,1 / Kreis Bielefeld | 564 | 2023 | 1962 | ZfB:2 |  | 2023-03 | LWL | 7 | B4 | 4.36 |  |  |  |  | 2024-01 | LWL | 7 | B4 | 8.25
Bielefeld, StdA | 120,1 / Kreis Bielefeld | 564 | 2023 | 1962 | ZfB:2 |  | 2023-03 | LWL | 7 | I5 | 4.42 |  |  |  |  | 2024-01 | LWL | 7 | I5 | 8.49
Bielefeld, StdA | 120,1 / Kreis Bielefeld | 592.2 | 2023 | 1961 | ZfB:2 |  | 2023-03 | LWL | 5 | B4 | 4.52 |  |  |  |  | 2024-01 | LWL | 5 | B4 | 8.44
Bielefeld, StdA | 120,1 / Kreis Bielefeld | 592.2 | 2023 | 1961 | ZfB:2 |  | 2023-03 | LWL | 5 | K7 | 4.61 |  |  |  |  | 2024-01 | LWL | 5 | K7 | 8.02
Blomberg, StdA | B IV | 935-01/0 | 2021 | 1936 | ZFB:2 |  | 2021-09 | LWL | 2 | I7 | 3.5 |  |  |  |  | 2022-07 | LWL | 2 | I7 | 6.38
Blomberg, StdA | B IV | 940-00/0 | 2021 | 1935 | ZFB:2 |  | 2021-09 | LWL | 12 | K7 | 3.75 |  |  |  |  | 2022-07 | LWL | 12 | K7 | 7.48
Blomberg, StdA | B IV | 434-01/0, Bd.I, 1937-1938 | 2020 | 1937 | Papersave (Battelle, ZFB) |  | 2020-02 | LWL | 8 | A3 | 4.1 |  |  |  |  | 2020-09 | LWL | 8 | A3 | 8.11
Blomberg, StdA | B IV | 700-20, Jahresabschluss 1941 | 2020 | 1947 | Papersave (Battelle, ZFB) |  | 2020-02 | LWL | 5 | I4 | 3.48 |  |  |  |  | 2020-09 | LWL | 5 | I4 | 8.2
Blomberg, StdA | B IV | 810 | 2020 | 1936 | Papersave (Battelle, ZFB) |  | 2020-02 | LWL | 8 | E2 | 4.32 |  |  |  |  | 2020-09 | LWL | 8 | E2 | 8.24
Blomberg, StdA | B IV | 520-00/6 | 2020 | 1937 | Papersave (Battelle, ZFB) |  | 2020-02 | LWL | 3 | C2 | 4.32 |  |  |  |  | 2020-09 | LWL | 3 | C2 | 8.37
Blomberg, StdA | B IV | Pferde-Vorführungsliste … 1938 | 2021 | 1938 | ZFB:2 |  | 2021-09 | LWL | 3 | J7 | 4.15 |  |  |  |  | 2022-07 | LWL | 3 | J7 | 8.38
Blomberg, StdA | B IV | Pferde-Vorführungsliste … 1938 | 2021 | 1938 | ZFB:2 |  | 2021-09 | LWL | 3 | D1 | 4.08 |  |  |  |  | 2022-07 | LWL | 3 | D1 | 8.43
Blomberg, StdA | B IV | 810 | 2020 | 1936 | Papersave (Battelle, ZFB) |  | 2020-02 | LWL | 8 | C7 | 4.22 |  |  |  |  | 2020-09 | LWL | 8 | C7 | 8.44
Blomberg, StdA | B IV | 700-20, Jahresabschluss 1940 | 2020 | 1947 | Papersave (Battelle, ZFB) |  | 2020-02 | LWL | 5 | B7 | 3.67 |  |  |  |  | 2020-09 | LWL | 5 | B7 | 8.55
Blomberg, StdA | B IV | 520-00/6 | 2020 | 1937 | Papersave (Battelle, ZFB) |  | 2020-02 | LWL | 3 | I8 | 4.38 |  |  |  |  | 2020-09 | LWL | 3 | I8 | 8.58
Blomberg, StdA | B IV | 860, Register-Hefter 0 | 2021 | 1938 | ZFB:2 |  | 2021-09 | LWL | 4 | B7 | 4.12 |  |  |  |  | 2022-07 | LWL | 4 | B7 | 8.63
Blomberg, StdA | B IV | 935-01/0 | 2021 | 1936 | ZFB:2 |  | 2021-09 | LWL | 2 | E2 | 3.58 |  |  |  |  | 2022-07 | LWL | 2 | E2 | 8.64
Blomberg, StdA | B IV | 434-01/0, Bd.I, 1937-1939 | 2020 | 1937 | Papersave (Battelle, ZFB) |  | 2020-02 | LWL | 8 | I7 | 4.1 |  |  |  |  | 2020-09 | LWL | 8 | I7 | 8.88
Blomberg, StdA | B IV | 860, Register-Hefter 0 | 2021 | 1938 | ZFB:2 |  | 2021-09 | LWL | 4 | H3 | 3.75 |  |  |  |  | 2022-07 | LWL | 4 | H3 | 9.03
Blomberg, StdA | B IV | Johann Welle; Haspel-Str. | 2020 | 1934 | Papersave (Battelle, ZFB) |  | 2020-02 | LWL | 13 | F3 | 3.96 |  |  |  |  | 2020-09 | LWL | 13 | F3 | 9.17
Blomberg, StdA | B IV | 940-00/0 | 2021 | 1935 | ZFB:2 |  | 2021-09 | LWL | 12 | B2/C3 | 3.81 |  |  |  |  | 2022-07 | LWL | 12 | B2/C3 | 9.18
Blomberg, StdA | B IV | Johann Welle; Haspel-Str. | 2020 | 1934 | Papersave (Battelle, ZFB) |  | 2020-02 | LWL | 13 | J7 | 4.08 |  |  |  |  | 2020-09 | LWL | 13 | J7 | 9.35
Blomberg, StdA | B IV | Wohnungsamt -> allgemein | 2021 | 1948 | ZFB:2 |  | 2021-09 | LWL | 13 | J5 | 4 |  |  |  |  | 2022-07 | LWL | 13 | J5 | 9.66
Blomberg, StdA | B IV | Wohnungsamt -> allgemein | 2021 | 1948 | ZFB:2 |  | 2021-09 | LWL | 13 | B5 | 3.82 |  |  |  |  | 2022-07 | LWL | 13 | B5 | 9.96
Blomberg, StdA | B IV | 211-00/0 Bd.1 | 2019 | 1937 | Papersave Swiss (NCA) |  | 2019-05 | LWL | 4 | I2 | 3.93 |  |  |  |  | 2019-12 | LWL | 4 | I2 | 6.72
Blomberg, StdA | B IV | 230-00/2 | 2019 | 1942 | Papersave Swiss (NCA) |  | 2019-05 | LWL | S.17 | F4 | 3.99 |  |  |  |  | 2019-12 | LWL | S.17 | F4 | 6.84
Blomberg, StdA | B IV | 215-02/2 | 2019 | 1931 | Papersave Swiss (NCA) |  | 2019-05 | LWL | 7 | J6 | 3.37 |  |  |  |  | 2019-12 | LWL | 7 | J6 | 6.97
Blomberg, StdA | Protokollbücher + Akten | IV 71 | 2018 | 1956 | Papersave Swiss (NCA) |  | 2018-02 | LWL | 6 | E7 | 4.26 |  |  |  |  | 2018-10 | LWL | 6 | E7 | 7
Blomberg, StdA | B IV | 211-00/0 Bd.1 | 2019 | 1937 | Papersave Swiss (NCA) |  | 2019-05 | LWL | 4 | B7 | 4.12 |  |  |  |  | 2019-12 | LWL | 4 | B7 | 7.06
Blomberg, StdA | B IV | 215-02/2 | 2019 | 1931 | Papersave Swiss (NCA) |  | 2019-05 | LWL | 7 | D3/D4 | 3.36 |  |  |  |  | 2019-12 | LWL | 7 | D3/D4 | 7.07
Blomberg, StdA | B IV | 250-00/6 Bd.2 | 2019 | 1941 | Papersave Swiss (NCA) |  | 2019-05 | LWL | 6 | F2 | 4.47 |  |  |  |  | 2019-12 | LWL | 6 | F2 | 7.1
Blomberg, StdA | Protokollbücher + Akten | I Ic 6 | 2018 | 1871 | Papersave Swiss (NCA) |  | 2018-02 | LWL | 7 | E3 | 3.87 |  |  |  |  | 2018-10 | LWL | 7 | E3 | 7.13
Blomberg, StdA | B IV | 250-00/6 Bd.2 | 2019 | 1941 | Papersave Swiss (NCA) |  | 2019-05 | LWL | 6 | D7 | 4.44 |  |  |  |  | 2019-12 | LWL | 6 | D7 | 7.19
Blomberg, StdA | Protokollbücher + Akten | B IV 122-02 (REGIS) | 2018 | 1942 | Papersave Swiss (NCA) |  | 2018-02 | LWL | 4 | G5 | 3.21 |  |  |  |  | 2018-10 | LWL | 4 | G5 | 7.33
Blomberg, StdA | Protokollbücher + Akten | B IV 210-01/4 | 2018 | 1939 | Papersave Swiss (NCA) |  | 2018-02 | LWL | 14 | A3 | 4.25 |  |  |  |  | 2018-10 | LWL | 14 | A3 | 7.41
Blomberg, StdA | B IV | 331-00/2 | 2019 | 1939 | Papersave Swiss (NCA) |  | 2019-05 | LWL | 1 | H8 | 4.67 |  |  |  |  | 2019-12 | LWL | 1 | H8 | 7.52
Blomberg, StdA | Protokollbücher + Akten | VI 962 | 2018 | 1914 | Papersave Swiss (NCA) |  | 2018-02 | LWL | 9 | A4/A5 | 5 |  |  |  |  | 2018-10 | LWL | 9 | A4/A5 | 7.58
Blomberg, StdA | Protokollbücher + Akten | B IV 113-02/3 | 2018 | 1950 | Papersave Swiss (NCA) |  | 2018-02 | LWL | 6 | I2 | 4.28 |  |  |  |  | 2018-10 | LWL | 6 | I2 | 7.66
Blomberg, StdA | Protokollbücher + Akten | III 990 (2) | 2018 | 1950 | Papersave Swiss (NCA) |  | 2018-02 | LWL | 4 | K7 | 4.22 |  |  |  |  | 2018-10 | LWL | 4 | K7 | 7.79
Blomberg, StdA | B IV | 331-00/2 | 2019 | 1939 | Papersave Swiss (NCA) |  | 2019-05 | LWL | 1 | B3 | 4.6 |  |  |  |  | 2019-12 | LWL | 1 | B3 | 7.82
Blomberg, StdA | Protokollbücher + Akten | VI 962 | 2018 | 1914 | Papersave Swiss (NCA) |  | 2018-02 | LWL | 9 | I4 | 4.88 |  |  |  |  | 2018-10 | LWL | 9 | I4 | 7.84
Blomberg, StdA | Protokollbücher + Akten | I Ic 6 | 2018 | 1871 | Papersave Swiss (NCA) |  | 2018-02 | LWL | 7 | L6 | 4.07 |  |  |  |  | 2018-10 | LWL | 7 | L6 | 8.14
Blomberg, StdA | Protokollbücher + Akten | III 990 (2) | 2018 | 1950 | Papersave Swiss (NCA) |  | 2018-02 | LWL | 4 | C5 | 4.07 |  |  |  |  | 2018-10 | LWL | 4 | C5 | 8.16
Blomberg, StdA | Protokollbücher + Akten | B IV 210-01/4 | 2018 | 1939 | Papersave Swiss (NCA) |  | 2018-02 | LWL | 14 | F7 | 4.05 |  |  |  |  | 2018-10 | LWL | 14 | F7 | 8.18
Blomberg, StdA | B IV | 230-00/2 | 2019 | 1942 | Papersave Swiss (NCA) |  | 2019-05 | LWL | S.17 | L2 | 4.64 |  |  |  |  | 2019-12 | LWL | S.17 | L2 | 8.3
Blomberg, StdA | Protokollbücher + Akten | B IV 122-02 (REGIS) | 2018 | 1942 | Papersave Swiss (NCA) |  | 2018-02 | LWL | 4 | K7 | 3.62 |  |  |  |  | 2018-10 | LWL | 4 | K7 | 8.39
Blomberg, StdA | Protokollbücher + Akten | IV 71 | 2018 | 1956 | Papersave Swiss (NCA) |  | 2018-02 | LWL | 6 | J2 | 4.2 |  |  |  |  | 2018-10 | LWL | 6 | J2 | 8.69
Blomberg, StdA | Protokollbücher + Akten | B IV 113-02/3 | 2018 | 1950 | Papersave Swiss (NCA) |  | 2018-02 | LWL | 6 | A7 | 4.48 |  |  |  |  | 2018-10 | LWL | 6 | A7 | 8.74
Blomberg, StdA | Protokollbücher + Akten | II Ic 47 | 2018 | 1975 | Papersave Swiss (NCA) |  | 2018-02 | LWL | 10 | H4 | 4.68 |  |  |  |  | 2018-10 | LWL | 10 | H4 | 8.78
Blomberg, StdA | Protokollbücher + Akten | II Ic 47 | 2018 | 1975 | Papersave Swiss (NCA) |  | 2018-02 | LWL | 10 | A7 | 4.56 |  |  |  |  | 2018-10 | LWL | 10 | A7 | 9.22
Blomberg, StdA | Protokollbücher + Akten | V 127 | 2018 | 1952 | Papersave Swiss (NCA) |  | 2018-02 | LWL | 7 | J6 | 4.45 |  |  |  |  | 2018-10 | LWL | 7 | J6 | 9.23
Blomberg, StdA | Protokollbücher + Akten | V 127 | 2018 | 1952 | Papersave Swiss (NCA) |  | 2018-02 | LWL | 7 | A1/A2 | 4.46 |  |  |  |  | 2018-10 | LWL | 7 | A1/A2 | 9.27
Blomberg, StdA | verschiedenes | "Arbeitsblätter z. Folienserie" ... | 2022 | 1979 | ZfB:2 |  | 2022-09 | LWL | 1. weißes Blatt (Buchhandlung Kanehl) | B4 | 7.04 |  |  |  |  | 2023-11 | LWL | 1. weißes Blatt (Buchhandlung Kanehl) | B4 | 10.05
Blomberg, StdA | verschiedenes | "Arbeitsblätter z. Folienserie" ... | 2022 | 1979 | ZfB:2 |  | 2022-09 | LWL | 1. weißes Blatt (Buchhandlung Kanehl) | J6 | 6.96 |  |  |  |  | 2023-11 | LWL | 1. weißes Blatt (Buchhandlung Kanehl) | J6 | 9.25
Blomberg, StdA | verschiedenes | D.P.-Lager | 2022 | 1945 | ZfB:2 |  | 2022-09 | LWL | 9 | A3/A4 | 4.33 |  |  |  |  | 2023-11 | LWL | 9 | A3/A4 | 7.91
Blomberg, StdA | verschiedenes | D.P.-Lager | 2022 | 1945 | ZfB:2 |  | 2022-09 | LWL | 9 | E4 | 4.35 |  |  |  |  | 2023-11 | LWL | 9 | E4 | 8.05
Blomberg, StdA | verschiedenes | 955-00/1 Finanzverwaltung | 2022 | 1951 | ZfB:2 |  | 2022-09 | LWL | 28 | A6/B6 | 3.91 |  |  |  |  | 2023-11 | LWL | 28 | A6/B6 | 8.38
Blomberg, StdA | verschiedenes | 955-00/1 Finanzverwaltung | 2022 | 1951 | ZfB:2 |  | 2022-09 | LWL | 28 | J5 | 3.89 |  |  |  |  | 2023-11 | LWL | 28 | J5 | 7.91
Blomberg, StdA | verschiedenes | B IV Straflisten | 2022 | 1938 | ZfB:2 |  | 2022-09 | LWL | 22 | B4 | 4.6 |  |  |  |  | 2023-11 | LWL | 22 | B4 | 8.32
Blomberg, StdA | verschiedenes | B IV Straflisten | 2022 | 1938 | ZfB:2 |  | 2022-09 | LWL | 22 | K6 | 4.68 |  |  |  |  | 2023-11 | LWL | 22 | K6 | 8.65
Blomberg, StdA | verschiedenes | 38 | 2022 | 1897 | ZfB:2 |  | 2022-09 | LWL | 15 | A4 | 4.04 |  |  |  |  | 2023-11 | LWL | 15 | A4 | 7.68
Blomberg, StdA | verschiedenes | 38 | 2022 | 1897 | ZfB:2 |  | 2022-09 | LWL | 15 | L3 | 4.18 |  |  |  |  | 2023-11 | LWL | 15 | L3 | 7.9
Bocholt, StdA | Stadt Bocholt 2 | 1436 | 2019 | 1920 | Papersave Swiss (NCA) |  | 2019-01 | LWL | 4 | K2 | 3.88 |  |  |  |  | 2019-07 | LWL | 4 | K2 | 5.3
Bocholt, StdA | Stadt Bocholt 2 | 1092 | 2019 | 1877 | Papersave Swiss (NCA) |  | 2019-01 | LWL | 8 | B6 | 4.26 |  |  |  |  | 2019-07 | LWL | 8 | B6 | 6.61
Bocholt, StdA | Stadt Bocholt 2 | 1092 | 2019 | 1877 | Papersave Swiss (NCA) |  | 2019-01 | LWL | 8 | I2 | 4.15 |  |  |  |  | 2019-07 | LWL | 8 | I2 | 6.79
Bocholt, StdA | Stadt Bocholt 2 | 1436 | 2019 | 1920 | Papersave Swiss (NCA) |  | 2019-01 | LWL | 4 | B6 | 4.03 |  |  |  |  | 2019-07 | LWL | 4 | B6 | 6.92
Bocholt, StdA | Stadt Bocholt 2 | 1354 | 2019 | 1911 | Papersave Swiss (NCA) |  | 2019-01 | LWL | 3 | J3 | 4.75 |  |  |  |  | 2019-07 | LWL | 3 | J3 | 6.94
Bocholt, StdA | Stadt Bocholt 2 | 1354 | 2019 | 1911 | Papersave Swiss (NCA) |  | 2019-01 | LWL | 3 | A6 | 4.7 |  |  |  |  | 2019-07 | LWL | 3 | A6 | 7.22
Bocholt, StdA | Stadt Bocholt 2 | 1359 | 2019 | 1921 | Papersave Swiss (NCA) |  | 2019-01 | LWL | 3 | I6 | 4.47 |  |  |  |  | 2019-07 | LWL | 3 | I6 | 7.23
Bocholt, StdA | Stadt Bocholt 2 | 1359 | 2019 | 1921 | Papersave Swiss (NCA) |  | 2019-01 | LWL | 3 | B4 | 4.44 |  |  |  |  | 2019-07 | LWL | 3 | B4 | 7.35
Bocholt, StdA | Stadt Bocholt 2 | 1089 | 2019 | 1835 | Papersave Swiss (NCA) |  | 2019-01 | LWL | 11 | J6 | 3.55 |  |  |  |  | 2019-07 | LWL | 11 | J6 | 8.59
Bocholt, StdA | Stadt Bocholt 2 | 1089 | 2019 | 1835 | Papersave Swiss (NCA) |  | 2019-01 | LWL | 11 | A5 | 3.7 |  |  |  |  | 2019-07 | LWL | 11 | A5 | 8.76
Bocholt, StdA | Stadt Bocholt 2 | 407 | 2017 | 1897 | ZfB:2 |  | 2017-02 | LWL | 15 | F7 | 4.25 |  |  |  |  | 2017-10 | LWL | 15 | F7 | 5.22
Bocholt, StdA | Stadt Bocholt 2 | 1518 | 2014 |  | ZfB:2 |  | 2015-02 | LWL | [7 empty] | 2015-11 | LWL | 6 | lo | 5.5
Bocholt, StdA | Stadt Bocholt 2 | 1523 | 2014 |  | ZfB:2 |  | 2015-02 | LWL | [7 empty] | 2015-11 | LWL | 3. Lage Holländ. Kartoffeln | mo | 5.5
Bocholt, StdA | Stadt Bocholt 2 | 407 | 2017 | 1897 | ZfB:2 |  | 2017-02 | LWL | 15 | K3 | 4.1 |  |  |  |  | 2017-10 | LWL | 15 | K3 | 5.98
Bocholt, StdA | Stadt Bocholt 2 | 2493 | 2014 |  | ZfB:2 |  | 2015-02 | LWL | [7 empty] | 2015-11 | LWL | 4 | mm | 6
Bocholt, StdA | Stadt Bocholt 3 | 1711 | 2015 |  | ZfB:2 |  | 2015-02 | LWL | 12 | A4 | 4.21 |  |  |  |  | 2015-11 | LWL | 12 | A4 | 6
Bocholt, StdA | Stadt Bocholt 3 | 1711 | 2015 |  | ZfB:2 |  | 2015-02 | LWL | 12 | E8 | 4.24 |  |  |  |  | 2015-11 | LWL | 12 | E8 | 6
Bocholt, StdA | Stadt Bocholt 3 | 1712 | 2015 |  | ZfB:2 |  | 2015-02 | LWL | 4 | A4 | 4.59 |  |  |  |  | 2015-11 | LWL | 4 | A4 | 6
Bocholt, StdA | Stadt Bocholt 3 | 1712 | 2015 |  | ZfB:2 |  | 2015-02 | LWL | 4 | J4 | 4.63 |  |  |  |  | 2015-11 | LWL | 4 | J4 | 6
Bocholt, StdA | Stadt Bocholt 2 | 516 | 2017 | 1896 | ZfB:2 |  | 2017-02 | LWL | 10 | K2 | 4.14 |  |  |  |  | 2017-10 | LWL | 10 | K2 | 6.05
Bocholt, StdA | Stadt Bocholt 2 | 516 | 2017 | 1896 | ZfB:2 |  | 2017-02 | LWL | 10 | L7 | 4.21 |  |  |  |  | 2017-10 | LWL | 10 | L7 | 6.53
Bocholt, StdA | Stadt Bocholt 3 | 1715 | 2015 |  | ZfB:2 |  | 2015-02 | LWL | 12 | B7 | 4.24 |  |  |  |  | 2015-11 | LWL | 12 | B7 | 6.7
Bocholt, StdA | Stadt Bocholt 3 | 1715 | 2015 |  | ZfB:2 |  | 2015-02 | LWL | 12 | K3 | 4.16 |  |  |  |  | 2015-11 | LWL | 12 | K3 | 6.7
Bocholt, StdA | Stadt Bocholt 2 | 667 | 2014 |  | ZfB:2 |  | 2014-05 | LWL | 3 | D4 | 3.79 |  |  |  |  | 2015-02 | LWL | 3 | D4 | 6.84
Bocholt, StdA | Stadt Bocholt 2 | 637 | 2017 | 1844 | ZfB:2 |  | 2017-02 | LWL | 3. nach Polizeiordnungen | H2 | 5.2 |  |  |  |  | 2017-10 | LWL | 3. nach Polizeiordnug | H2 | 6.84
Bocholt, StdA | Stadt Bocholt 2 | 667 | 2014 |  | ZfB:2 |  | 2014-05 | LWL | Heftchen Gesellschaft zur Überwachung S. 5 | A4 | 4.05 |  |  |  |  | 2015-02 | LWL | Heftchen Gesellschaft zur Überwachung S. 5 | A4 | 6.9
Bocholt, StdA | Stadt Bocholt 3 | 1210 | 2013 |  | ZfB:2 |  | 2013-10 | LWL | 3 | K4 | 3.67 |  |  |  |  | 2014-03 | LWL | 3 | K4 | 6.9
Bocholt, StdA | Stadt Bocholt 2 | 6672 | 2014 |  | ZfB:2 |  | 2014-05 | LWL | 2. Schreibleinenzeichnung | B2 | 4.67 |  |  |  |  | 2015-02 | LWL | 2. Schreibleinenzeichnung | B2 | 6.91
Bocholt, StdA | Stadt Bocholt 2 | 1520 | 2014 |  | ZfB:2 |  | 2015-02 | LWL | [7 empty] | 2015-11 | LWL | 4 | mm | 7
Bocholt, StdA | Stadt Bocholt 3 | 1714 | 2015 |  | ZfB:2 |  | 2015-02 | LWL | 1. rosa Blatt | B3 | 4.73 |  |  |  |  | 2015-11 | LWL | 1. rosa Blatt | B3 | 7
Bocholt, StdA | Stadt Bocholt 3 | 1714 | 2015 |  | ZfB:2 |  | 2015-02 | LWL | 1. rosa Blatt | J7 | 4.63 |  |  |  |  | 2015-11 | LWL | 1. rosa Blatt | J7 | 7
Bocholt, StdA | Stadt Bocholt 3 | 1717 | 2015 |  | ZfB:2 |  | 2015-02 | LWL | 5 | B7 | 4.19 |  |  |  |  | 2015-11 | LWL | 5 | B7 | 7
Bocholt, StdA | Stadt Bocholt 3 | 1717 | 2015 |  | ZfB:2 |  | 2015-02 | LWL | 5 | F3 | 4.07 |  |  |  |  | 2015-11 | LWL | 5 | F3 | 7
Bocholt, StdA | Stadt Bocholt 2 | 6672 | 2014 |  | ZfB:2 |  | 2014-05 | LWL | 2. Schreibleinenzeichnung innen | H2 | 5.05 |  |  |  |  | 2015-02 | LWL | 2. Schreibleinenzeichnung | H2 | 7.04
Bocholt, StdA | Stadt Bocholt 2 | 637 | 2017 | 1844 | ZfB:2 |  | 2017-02 | LWL | 3. nach Polizeiordnungen | J6 | 4.99 |  |  |  |  | 2017-10 | LWL | 3. nach Polizeiordnug | J6 | 7.14
Bocholt, StdA | Personal Akten | 438 alt | 2011 |  | Papersave (Battelle, ZFB) |  | 2011-08 | LWL | 1 | B4 | 3.54 |  |  |  |  | 2012-04 | LWL | 1 | B4 | 7.16
Bocholt, StdA | Stadt Bocholt 2 | 667 | 2014 |  | ZfB:2 |  | 2014-05 | LWL | 3 | J3 | 3.51 |  |  |  |  | 2015-02 | LWL | 3 | J3 | 7.23
Bocholt, StdA | Stadt Bocholt 2 | 667 | 2014 |  | ZfB:2 |  | 2014-05 | LWL | Heftchen Gesellschaft zur Überwachung S. 5 | C1 | 4.06 |  |  |  |  | 2015-02 | LWL | Heftchen Gesellschaft zur Überwachung S. 5 | C1 | 7.26
Bocholt, StdA | Stadt Bocholt 3 | 1210 | 2013 |  | ZfB:2 | [10 empty] | 2014-03 | LWL | 3 | C5 | 7.28
Bocholt, StdA | Stadt Bocholt 2 | 2299 | 2014 |  | ZfB:2 |  | 2014-05 | LWL | Buchsatbe G 3. Blatt | D2 | 4.4 |  |  |  |  | 2015-02 | LWL | Buchsatbe G 3. Blatt | D2 | 7.29
Bocholt, StdA | Stadt Bocholt 2 | 1023 | 2018 | 1833 | Papersave Swiss (NCA) |  | 2018-01 | LWL | 4 | K6 | 3.82 |  |  |  |  | 2018-08 | LWL | 4 | K6 | 7.29
Bocholt, StdA | Stadt Bochohlt 2 | 2685 | 2022 | 1936 | ZFB:2 | 384 | 2022-04 | LWL | 1. Blatt n. 3.Aktenstreifen | D5 | 3.65 |  |  |  |  | 2022-11 | LWL | 1. Blatt n. 3.Aktenstreifen | D5 | 7.35
Bocholt, StdA | Stadt Bocholt 2 | 2299 | 2014 |  | ZfB:2 |  | 2014-05 | LWL | Buchsatbe G 3. Blatt | G6 | 4.4 |  |  |  |  | 2015-02 | LWL | Buchsatbe G 3. Blatt | G6 | 7.36
Bocholt, StdA | Stadt Bocholt 2 | 1023 | 2018 | 1833 | Papersave Swiss (NCA) |  | 2018-01 | LWL | 4 | A1/A2 | 4.05 |  |  |  |  | 2018-08 | LWL | 4 | A1/A2 | 7.36
Bocholt, StdA | Stadt Bocholt 2 | 2070 | 2020 | 1875 | Papersave (Battelle, ZFB) |  | 2020-08 | LWL | 9 | L7 | 5 |  |  |  |  | 2021-08 | LWL | 9 | L7 | 7.38
Bocholt, StdA | Stadt Bocholt 2 | 1770 | 2022 | 1813 | ZFB:2 | 384 | 2022-04 | LWL | 1 | L2 | 4.61 |  |  |  |  | 2022-11 | LWL | 1 | L2 | 7.4
Bocholt, StdA | Personal Akten | 415 alt | 2011 |  | Papersave (Battelle, ZFB) |  | 2011-08 | LWL | 1 | B2 | 4.38 |  |  |  |  | 2012-04 | LWL | 1 | B2 | 7.44
Bocholt, StdA | Personal Akten | 124 alt | 2011 |  | Papersave (Battelle, ZFB) |  | 2011-08 | LWL | 1 | C7 | 3.82 |  |  |  |  | 2012-04 | LWL | 1 | C7 | 7.46
Bocholt, StdA | Stadt Bocholt 2 | 2215 | 2020 | 1830 | Papersave (Battelle, ZFB) |  | 2020-08 | LWL | 13 | C5 | 4.14 |  |  |  |  | 2021-08 | LWL | 13 | C5 | 7.49
Bocholt, StdA | Stadt Bocholt 2 | 255 | 2017 | 1900 | ZfB:2 |  | 2017-02 | LWL | 13 | J6 | 4.89 |  |  |  |  | 2017-10 | LWL | 13 | J6 | 7.5
Bocholt, StdA | Stadt Bocholt 3 | 1238 | 2013 |  | ZfB:2 | [10 empty] | 2014-03 | LWL | 5 | A4 | 7.57
Bocholt, StdA | Stadt Bocholt 2 | 675 | 2014 |  | ZfB:2 |  | 2014-05 | LWL | 5 | F2 | 4.28 |  |  |  |  | 2015-02 | LWL | 5 | F2 | 7.69
Bocholt, StdA | Stadt Bocholt 2 | 856 | 2018 | 1910 | Papersave Swiss (NCA) |  | 2018-01 | LWL | 8 | J3 | 3.98 |  |  |  |  | 2018-08 | LWL | 8 | J3 | 7.76
Bocholt, StdA | Stadt Bocholt 3 | 1162 | 2013 |  | ZfB:2 |  | 2013-10 | LWL | 10 | I4 | 3.83 |  |  |  |  | 2014-03 | LWL | 10 | I4 | 7.77
Bocholt, StdA | Stadt Bocholt 2 | 2535 | 2021 | ca. 1900 | Papersave (Battelle, ZFB) |  | 2021-05 | LWL | 2 | L2 | 4.35 |  |  |  |  | 2012-12 | LWL | 2 | L2 | 7.8
Bocholt, StdA | Stadt Bocholt 3 | 1162 | 2013 |  | ZfB:2 | [10 empty] | 2014-03 | LWL | 10 | B2 | 7.83
Bocholt, StdA | Stadt Bocholt 2 | 928 | 2018 | 1905 | Papersave Swiss (NCA) |  | 2018-01 | LWL | 7 | G7 | 4.72 |  |  |  |  | 2018-08 | LWL | 7 | G7 | 7.85
Bocholt, StdA | Stadt Bocholt 3 | 1165 | 2013 |  | ZfB:2 |  | 2013-10 | LWL | 10 | G2 | 3.41 |  |  |  |  | 2014-03 | LWL | 10 | G2 | 7.86
Bocholt, StdA | Personal Akten | 30 alt | 2011 |  | Papersave (Battelle, ZFB) |  | 2011-08 | LWL | 1 | K4 | 4.09 |  |  |  |  | 2012-04 | LWL | 1 | K4 | 7.89
Bocholt, StdA | Stadt Bocholt 2 | 675 | 2014 |  | ZfB:2 |  | 2014-05 | LWL | 5 | K4/K5 | 4.42 |  |  |  |  | 2015-02 | LWL | 5 | K4/K5 | 7.89
Bocholt, StdA | Stadt Bocholt 3 | 1239 | 2013 |  | ZfB:2 | [10 empty] | 2014-03 | LWL | 5 | B2 | 7.89
Bocholt, StdA | Stadt Bocholt 2 | 1445 | 2020 | 1918 | Papersave (Battelle, ZFB) |  | 2020-08 | LWL | 10 | C7/D8 | 4.64 |  |  |  |  | 2021-08 | LWL | 10 | C7/D8 | 7.89
Bocholt, StdA | Stadt Bocholt 3 | 1238 | 2013 |  | ZfB:2 |  | 2013-10 | LWL | 5 | H4 | 4.18 |  |  |  |  | 2014-03 | LWL | 5 | H4 | 7.9
Bocholt, StdA | Stadt Bocholt 2 | 856 | 2018 | 1910 | Papersave Swiss (NCA) |  | 2018-01 | LWL | 8 | A2/A3 | 3.92 |  |  |  |  | 2018-08 | LWL | 8 | A2/A3 | 7.9
Bocholt, StdA | Stadt Bocholt 2 | 255 | 2017 | 1900 | ZfB:2 |  | 2017-02 | LWL | 13 | L2 | 4.77 |  |  |  |  | 2017-10 | LWL | 13 | L2 | 7.92
Bocholt, StdA | Stadt Bocholt 2 | 928 | 2018 | 1905 | Papersave Swiss (NCA) |  | 2018-01 | LWL | 7 | L2 | 4.66 |  |  |  |  | 2018-08 | LWL | 7 | L2 | 7.92
Bocholt, StdA | Stadt Bocholt 3 | 1165 | 2013 |  | ZfB:2 | [10 empty] | 2014-03 | LWL | 10 | A3 | 7.94
Bocholt, StdA | Stadt Bocholt 2 | 2349 | 2021 | 1940 | Papersave (Battelle, ZFB) |  | 2021-05 | LWL | 4 | A5 | 4.63 |  |  |  |  | 2012-12 | LWL | 4 | A5 | 7.95
Bocholt, StdA | Personal Akten | 318 alt | 2011 |  | Papersave (Battelle, ZFB) |  | 2011-08 | LWL | 1 | B7 | 3.86 |  |  |  |  | 2012-04 | LWL | 1 | B7 | 8.01
Bocholt, StdA | Stadt Bocholt 2 | 2401 | 2021 | 1870 | Papersave (Battelle, ZFB) |  | 2021-05 | LWL | 6 (geheftet) | J5 | 4.22 |  |  |  |  | 2012-12 | LWL | 6 (geheftet) | J5 | 8.01
Bocholt, StdA | Stadt Bocholt 3 | 1239 | 2013 |  | ZfB:2 |  | 2013-10 | LWL | 5 | H4 | 3.48 |  |  |  |  | 2014-03 | LWL | 5 | H4 | 8.03
Bocholt, StdA | Stadt Bocholt 2 | 2535 | 2021 | ca. 1900 | Papersave (Battelle, ZFB) |  | 2021-05 | LWL | 2 | D6 | 4.52 |  |  |  |  | 2012-12 | LWL | 2 | D6 | 8.05
Bocholt, StdA | Stadt Bocholt 2 | 2481 | 2021 | 1926 | Papersave (Battelle, ZFB) |  | 2021-05 | LWL | 12 | C7 | 4.31 |  |  |  |  | 2012-12 | LWL | 12 | C7 | 8.11
Bocholt, StdA | Stadt Bocholt 2 | 1062 | 2018 | 1878 | Papersave Swiss (NCA) |  | 2018-01 | LWL | 18 | G3 | 4.39 |  |  |  |  | 2018-08 | LWL | 18 | G3 | 8.15
Bocholt, StdA | Stadt Bocholt 2 | 2656 | 2021 | 1866 | Papersave (Battelle, ZFB) |  | 2021-05 | LWL | 7 | B6 | 4.45 |  |  |  |  | 2012-12 | LWL | 7 | B6 | 8.15
Bocholt, StdA | Stadt Bocholt 2 | 2705 | 2022 | 1896 | ZFB:2 | 384 | 2022-04 | LWL | 15 | K7 | 6.54 |  |  |  |  | 2022-11 | LWL | 15 | K7 | 8.19
Bocholt, StdA | Stadt Bocholt 2 | 1062 | 2018 | 1878 | Papersave Swiss (NCA) |  | 2018-01 | LWL | 18 | D7 | 4.78 |  |  |  |  | 2018-08 | LWL | 18 | D7 | 8.22
Bocholt, StdA | Stadt Bocholt 2 | 2215 | 2020 | 1830 | Papersave (Battelle, ZFB) |  | 2020-08 | LWL | 13 | I3 | 4.03 |  |  |  |  | 2021-08 | LWL | 13 | I3 | 8.22
Bocholt, StdA | Stadt Bocholt 2 | 1633 | 2020 | 1872 | Papersave (Battelle, ZFB) |  | 2020-08 | LWL | 5 | K6 | 4.42 |  |  |  |  | 2021-08 | LWL | 5 | K6 | 8.29
Bocholt, StdA | Stadt Bocholt 2 | 1633 | 2020 | 1872 | Papersave (Battelle, ZFB) |  | 2020-08 | LWL | 5 | C3 | 4.3 |  |  |  |  | 2021-08 | LWL | 5 | C3 | 8.31
Bocholt, StdA | Stadt Bocholt 2 | 2656 | 2021 | 1866 | Papersave (Battelle, ZFB) |  | 2021-05 | LWL | 7 | J5 | 4.52 |  |  |  |  | 2012-12 | LWL | 7 | J5 | 8.34
Bocholt, StdA | Stadt Bocholt 2 | 2349 | 2021 | 1940 | Papersave (Battelle, ZFB) |  | 2021-05 | LWL | 4 | J5 | 4.74 |  |  |  |  | 2012-12 | LWL | 4 | J5 | 8.36 |  |  |  |  | 2016-06 | LWL | 2. Blatt | mu | 7.9
Bocholt, StdA | Stadt Bocholt 2 | 2481 | 2021 | 1926 | Papersave (Battelle, ZFB) |  | 2021-05 | LWL | 12 | K2 | 4.26 |  |  |  |  | 2012-12 | LWL | 12 | K2 | 8.41
Bocholt, StdA | Stadt Bocholt 2 | 139 | 2017 | 1925 | ZfB:2 |  | 2017-02 | LWL | 4 | B7 | 5.11 |  |  |  |  | 2017-10 | LWL | 4 | B7 | 8.42
Bocholt, StdA | Stadt Bocholt 2 | 2705 | 2022 | 1896 | ZFB:2 | 384 | 2022-04 | LWL | 15 | G3 | 5.62 |  |  |  |  | 2022-11 | LWL | 15 | G3 | 8.45
Bocholt, StdA | Stadt Bocholt 2 | 2401 | 2021 | 1870 | Papersave (Battelle, ZFB) |  | 2021-05 | LWL | 6 (geheftet) | C4 | 4.17 |  |  |  |  | 2012-12 | LWL | 6 (geheftet) | C4 | 8.47
Bocholt, StdA | Stadt Bocholt 2 | 1445 | 2020 | 1918 | Papersave (Battelle, ZFB) |  | 2020-08 | LWL | 10 | L4 | 4.44 |  |  |  |  | 2021-08 | LWL | 10 | L4 | 8.57
Bocholt, StdA | Stadt Bocholt 2 | 1770 | 2022 | 1813 | ZFB:2 | 384 | 2022-04 | LWL | 1 | A7 | 4.71 |  |  |  |  | 2022-11 | LWL | 1 | A7 | 8.57
Bocholt, StdA | Stadt Bocholt 2 | 2070 | 2020 | 1875 | Papersave (Battelle, ZFB) |  | 2020-08 | LWL | 9 | B2 | 4.9 |  |  |  |  | 2021-08 | LWL | 9 | B2 | 8.64
Bocholt, StdA | Stadt Bocholt 2 | 139 | 2017 | 1925 | ZfB:2 |  | 2017-02 | LWL | 4 | K7 | 5.12 |  |  |  |  | 2017-10 | LWL | 4 | K7 | 8.65
Bocholt, StdA | Stadt Bocholt 3 | 1304 | 2012 |  | Papersave (Battelle, ZFB) |  | 2012-07 | LWL | 3 | K8 | 3.6 |  |  |  |  | 2012-12 | LWL | 3 | K8 | 8.68
Bocholt, StdA | Stadt Bocholt 2 | 2335 | 2022 | 1943 | ZFB:2 | 384 | 2022-04 | LWL | 8 | J7 | 3.39 |  |  |  |  | 2022-11 | LWL | 8 | J7 | 8.68
Bocholt, StdA | Stadt Bocholt 2 | 1844 | 2020 | 1831 | Papersave (Battelle, ZFB) |  | 2020-08 | LWL | 2 | A4/B4 | 4.18 |  |  |  |  | 2021-08 | LWL | 2 | A4/B4 | 8.73
Bocholt, StdA | Stadt Bocholt 2 | 1844 | 2020 | 1831 | Papersave (Battelle, ZFB) |  | 2020-08 | LWL | 2 | K1/K2 | 4.04 |  |  |  |  | 2021-08 | LWL | 2 | K1/K2 | 8.81
Bocholt, StdA | Stadt Bocholt 3 | 1301 | 2012 |  | Papersave (Battelle, ZFB) |  | 2012-07 | LWL | 2 | B8 | 3.71 |  |  |  |  | 2012-12 | LWL | 2 | B8 | 8.83
Bocholt, StdA | Stadt Bocholt 2 | 2685 | 2022 | 1936 | ZFB:2 | 384 | 2022-04 | LWL | 1. Blatt n. 3.Aktenstreifen | H3 | 3.91 |  |  |  |  | 2022-11 | LWL | 1. Blatt n. 3.Aktenstreifen | H3 | 9.04
Bocholt, StdA | Stadt Bocholt 3 | 118 | 2012 |  | Papersave (Battelle, ZFB) |  | 2012-07 | LWL | 1 | B8 | 3.79 |  |  |  |  | 2012-12 | LWL | 1 | B8 | 9.17
Bocholt, StdA | Stadt Bocholt 3 | 341 | 2012 |  | Papersave (Battelle, ZFB) |  | 2012-07 | LWL | 5 | A8 | 3.57 |  |  |  |  | 2012-12 | LWL | 5 | A8 | 9.29
Bocholt, StdA | Stadt Bocholt 2 | 2335 | 2022 | 1943 | ZFB:2 | 384 | 2022-04 | LWL | 8 | B2 | 3.72 |  |  |  |  | 2022-11 | LWL | 8 | B2 | 9.46
Bocholt, StdA | Stadt Bocholt 2 | 2903 | 2022 |  |  | 384 | 2022-04 | LWL | 4 | C2 | 3.54 |  |  |  |  | 2022-11 | LWL | 4 | C2 | nicht entsäuert
Bocholt, StdA | Stadt Bocholt 2 | 2903 | 2022 |  |  | 384 | 2022-04 | LWL | 4 | K4 | 3.47 |  |  |  |  | 2022-11 | LWL | 4 | K4 | nicht entsäuert
Bocholt, StdA | Stadt Bocholt 2 | 2933 | 2023 | 1877 | ZfB:2 |  | 2020-07 | LWL | 13 | B7 | 4.23 |  |  |  |  | 2024-02 | LWL | 13 | B7 | 8.13
Bocholt, StdA | Stadt Bocholt 2 | 2933 | 2023 | 1877 | ZfB:2 |  | 2023-07 | LWL | 13 | K2 | 4.79 |  |  |  |  | 2024-02 | LWL | 13 | K2 | 7.92
Bocholt, StdA | Stadt Bocholt 2 | 3006 | 2023 | 1867 | ZfB:2 |  | 2020-08 | LWL | 17 | C3 | 4.35 |  |  |  |  | 2024-02 | LWL | 17 | C3 | 8.3
Bocholt, StdA | Stadt Bocholt 2 | 3006 | 2023 | 1867 | ZfB:2 |  | 2023-08 | LWL | 17 | J7 | 4.2 |  |  |  |  | 2024-02 | LWL | 17 | J7 | 8.31
Bocholt, StdA | Stadt Bocholt 2 | 3073 | 2023 | 1893 | ZfB:2 |  | 2020-09 | LWL | 4 | D3 | 3.79 |  |  |  |  | 2024-02 | LWL | 4 | D3 | 7.96
Bocholt, StdA | Stadt Bocholt 2 | 3073 | 2023 | 1893 | ZfB:2 |  | 2023-09 | LWL | 4 | G6 | 3.77 |  |  |  |  | 2024-02 | LWL | 4 | G6 | 8.21
Bocholt, StdA | Stadt Bocholt 2 | 3312 | 2025 | 1927 | ZfB:2 |  | 2025-03 | LWL | 3 | E2 | 4.52 |  |  |  |  | 2025-07 | LWL | 3 | E2 | 8.69
Bocholt, StdA | Stadt Bocholt 2 | 3312 | 2025 | 1927 | ZfB:2 |  | 2025-03 | LWL | 3 | K7 | 3.88 |  |  |  |  | 2025-07 | LWL | 3 | K7 | 9.09
Bocholt, StdA | Stadt Bocholt 2 | 3387 | 2025 | 1916 | ZfB:2 |  | 2025-03 | LWL | 16 | B8 | 4.25 |  |  |  |  | 2025-07 | LWL | 16 | B8 | 9.37
Bocholt, StdA | Stadt Bocholt 2 | 3387 | 2025 | 1916 | ZfB:2 |  | 2025-03 | LWL | 16 | K4 | 4.37 |  |  |  |  | 2025-07 | LWL | 16 | K4 | 9.68
Bocholt, StdA | Stadt Bocholt 2 | 3356 | 2025 | 1915 | ZfB:2 |  | 2025-03 | LWL | 7 | F4/F5 | 4.18 |  |  |  |  | 2025-07 | LWL | 7 | F4/F5 | 8.16
Bocholt, StdA | Stadt Bocholt 2 | 3356 | 2025 | 1915 | ZfB:2 |  | 2025-03 | LWL | 7 | I7 | 3.99 |  |  |  |  | 2025-07 | LWL | 7 | I7 | 8.08
Bochum, HdGdR | SRWS | 17.1 | 2023 | 1929 | ZfB:2 |  | 2023-05 | LWL | 4 | B2 | 3.62 |  |  |  |  | 2024-02 | LWL | 4 | B2 | 7.61
Bochum, HdGdR | SRWS | 17.1 | 2023 | 1929 | ZfB:2 |  | 2023-05 | LWL | 4 | J7 | 3.42 |  |  |  |  | 2024-02 | LWL | 4 | J7 | 7.31
Bochum, HdGdR | SRWS | 40.2 | 2023 | 1925 | ZfB:2 |  | 2023-05 | LWL | 18 | E5 | 4.16 |  |  |  |  | 2024-02 | LWL | 18 | E5 | 8.92
Bochum, HdGdR | SRWS | 40.2 | 2023 | 1925 | ZfB:2 |  | 2023-05 | LWL | 18 | I4 | 4.31 |  |  |  |  | 2024-02 | LWL | 18 | I4 | 8.2
Bochum, HdGdR | SRWS | 57 | 2023 | 1931 | ZfB:2 |  | 2023-05 | LWL | 5 | F2 | 3.37 |  |  |  |  | 2024-02 | LWL | 5 | F2 | 8.7
Bochum, HdGdR | SRWS | 57 | 2023 | 1931 | ZfB:2 |  | 2023-05 | LWL | 5 | G7 | 3.62 |  |  |  |  | 2024-02 | LWL | 5 | G7 | 8.51
Bochum, HdGdR | SRWS | 79 | 2023 | 1925 | ZfB:2 |  | 2023-05 | LWL | 1 | D7 | 3.44 |  |  |  |  | 2024-02 | LWL | 1 | D7 | 7.2
Bochum, HdGdR | SRWS | 79 | 2023 | 1925 | ZfB:2 |  | 2023-05 | LWL | 1 | I3 | 3.45 |  |  |  |  | 2024-02 | LWL | 1 | I3 | 7.45
Bochum, HdGdR | SRWS | 87 | 2023 | 1930 | ZfB:2 |  | 2023-05 | LWL | 6 | B3 | 4.72 |  |  |  |  | 2024-02 | LWL | 6 | B3 | 8.93
Bochum, HdGdR | SRWS | 87 | 2023 | 1930 | ZfB:2 |  | 2023-05 | LWL | 6 | J6 | 4.49 |  |  |  |  | 2024-02 | LWL | 6 | J6 | 8.73
Bochum, HdGdR | IGBE | 10A | 2019 | 1965 | Papersave Swiss (NCA) |  | 2019-05 | LWL | 11 | I2 | 4.22 |  |  |  |  | 2019-11 | LWL | 11 | I2 | 7.09
Bochum, HdGdR | IGBE | 10A | 2019 | 1965 | Papersave Swiss (NCA) |  | 2019-05 | LWL | 11 | A6 | 4.16 |  |  |  |  | 2019-11 | LWL | 11 | A6 | 8.22
Bochum, HdGdR | IGBE | 93A | 2019 | 1966 | Papersave Swiss (NCA) |  | 2019-05 | LWL | 11 | E6 | 4.11 |  |  |  |  | 2019-11 | LWL | 11 | E6 | 8.27
Bochum, HdGdR | IGBE | 117 | 2019 | 1969 | Papersave Swiss (NCA) |  | 2019-05 | LWL | 4 | J6 | 4.02 |  |  |  |  | 2019-11 | LWL | 4 | J6 | 8.27
Bochum, HdGdR | IGBE | 24 | 2019 | 1958 | Papersave Swiss (NCA) |  | 2019-05 | LWL | 1. Blatt n. Register "Vorträge" | B6 | 4.07 |  |  |  |  | 2019-11 | LWL | 1. Blatt n. Register "Vorträge" | B6 | 8.36
Bochum, HdGdR | IGBE | 55B | 2019 | 1967 | Papersave Swiss (NCA) |  | 2019-05 | LWL | 8. Blatt n. Buch | J5 | 3.88 |  |  |  |  | 2019-11 | LWL | 8. Blatt n. Buch | J5 | 8.51
Bochum, HdGdR | IGBE | 55B | 2019 | 1967 | Papersave Swiss (NCA) |  | 2019-05 | LWL | 8.Blatt n. Buch | A2 | 3.84 |  |  |  |  | 2019-11 | LWL | 8.Blatt n. Buch | A2 | 8.52
Bochum, HdGdR | IGBE | 93A | 2019 | 1966 | Papersave Swiss (NCA) |  | 2019-05 | LWL | 11 | A4 | 4.19 |  |  |  |  | 2019-11 | LWL | 11 | A4 | 8.69
Bochum, HdGdR | IGBE | 117 | 2019 | 1969 | Papersave Swiss (NCA) |  | 2019-05 | LWL | 4 | A4 | 3.95 |  |  |  |  | 2019-11 | LWL | 4 | A4 | 8.77
Bochum, HdGdR | IGBE | 24 | 2019 | 1958 | Papersave Swiss (NCA) |  | 2019-05 | LWL | 1. Blatt n. Register "Vorträge" | K1 | 4 |  |  |  |  | 2019-11 | LWL | 1. Blatt n. Register "Vorträge" | K1 | 8.86
Bochum, HdGdR | IGBE | 155 | 2020 | 1956 | Papersave (Battelle, ZFB) |  | 2020-05 | LWL | 12 | G4 | 3.94 |  |  |  |  | 2020-11 | LWL | 12 | G4 | 6.92
Bochum, HdGdR | IGBE | 155 | 2020 | 1956 | Papersave (Battelle, ZFB) |  | 2020-05 | LWL | 12 | K7 | 3.87 |  |  |  |  | 2020-11 | LWL | 12 | K7 | 7.08
Bochum, HdGdR | IGBE | 183 | 2020 | 1953 | Papersave (Battelle, ZFB) |  | 2020-05 | LWL | 10 | H6 | 3.4 |  |  |  |  | 2020-11 | LWL | 10 | H6 | 7.37 |  |  |  |  | 2016-05 | LWL | weißes Kopierp. (= Titelblatt?) | mu | 9.1
Bochum, HdGdR | IGBE | 268A | 2020 | 1975 | Papersave (Battelle, ZFB) |  | 2020-05 | LWL | 14 ("-8-") | D2 | 4.03 |  |  |  |  | 2020-11 | LWL | 14 ("-8-") | D2 | 8.21
Bochum, HdGdR | IGBE | 204 | 2020 | 1955 | Papersave (Battelle, ZFB) |  | 2020-05 | LWL | 6 | A7 | 4.27 |  |  |  |  | 2020-11 | LWL | 6 | A7 | 8.25
Bochum, HdGdR | IGBE | 133A | 2020 | 1963 | Papersave (Battelle, ZFB) |  | 2020-05 | LWL | 8 | I2 | 4.4 |  |  |  |  | 2020-11 | LWL | 8 | I2 | 8.32
Bochum, HdGdR | IGBE | 183 | 2020 | 1953 | Papersave (Battelle, ZFB) |  | 2020-05 | LWL | 10 | B2 | 3.09 |  |  |  |  | 2020-11 | LWL | 10 | B2 | 8.36
Bochum, HdGdR | IGBE | 133A | 2020 | 1963 | Papersave (Battelle, ZFB) |  | 2020-05 | LWL | 8 | D7 | 4.29 |  |  |  |  | 2020-11 | LWL | 8 | D7 | 8.43
Bochum, HdGdR | IGBE | 268A | 2020 | 1975 | Papersave (Battelle, ZFB) |  | 2020-05 | LWL | 14 ("-8-") | K8 | 4.38 |  |  |  |  | 2020-11 | LWL | 14 ("-8-") | K8 | 8.5
Bochum, HdGdR | IGBE | 204 | 2020 | 1955 | Papersave (Battelle, ZFB) |  | 2020-05 | LWL | 6 | J3 | 4.13 |  |  |  |  | 2020-11 | LWL | 6 | J3 | 8.61
Bochum, HdGdR | IGBE | 16106 | 2018 | 1971 | Papersave Swiss (NCA) |  | 2018-02 | LWL | 17 | E7 | 4.19 |  |  |  |  | 2018-08 | LWL | 17 | E7 | 7.26
Bochum, HdGdR | IGBE | 16106 | 2018 | 1971 | Papersave Swiss (NCA) |  | 2018-02 | LWL | 17 | J6 | 4.39 |  |  |  |  | 2018-08 | LWL | 17 | J6 | 7.45
Bochum, HdGdR | IGBE | 15961 | 2018 | 1962 | Papersave Swiss (NCA) |  | 2018-02 | LWL | letztes Blatt | I7 | 3.98 |  |  |  |  | 2018-08 | LWL | letztes Blatt | I7 | 8.31
Bochum, HdGdR | IGBE | 16243 | 2018 | 1968 | Papersave Swiss (NCA) |  | 2018-02 | LWL | 10 | J2 | 4.04 |  |  |  |  | 2018-08 | LWL | 10 | J2 | 8.42
Bochum, HdGdR | IGBE | 16243 | 2018 | 1968 | Papersave Swiss (NCA) |  | 2018-02 | LWL | 10 | C5 | 3.99 |  |  |  |  | 2018-08 | LWL | 10 | C5 | 8.45
Bochum, HdGdR | IGBE | 15961 | 2018 | 1962 | Papersave Swiss (NCA) |  | 2018-02 | LWL | letztes Blatt | D2 | 3.94 |  |  |  |  | 2018-08 | LWL | letztes Blatt | D2 | 8.52
Bochum, HdGdR | IGBE | 16216 | 2018 | 1979 | Papersave Swiss (NCA) |  | 2018-02 | LWL | 4 | B7 | 6.72 |  |  |  |  | 2018-08 | LWL | 4 | B7 | 8.9
Bochum, HdGdR | IGBE | 16216 | 2018 | 1979 | Papersave Swiss (NCA) |  | 2018-02 | LWL | 4 | J4 | 6.88 |  |  |  |  | 2018-08 | LWL | 4 | J4 | 9.38
Bochum, HdGdR | IGBE | 299 | 2021 | 1980 | ZfB:2 |  | 2021-09 | LWL | 4 | B7 | 6.49
Bochum, HdGdR | IGBE | 299 | 2021 | 1980 | ZfB:2 |  | 2021-09 | LWL | 4 | J2 | 5.13
Bochum, HdGdR | IGBE | 333 | 2021 | 1988 | ZfB:2 |  | 2021-09 | LWL | 10 | B5 | 7.51
Bochum, HdGdR | IGBE | 333 | 2021 | 1988 | ZfB:2 |  | 2021-09 | LWL | 10 | J5 | 7.46
Bochum, HdGdR | IGBE | 372A | 2021 | 1982 | ZfB:2 |  | 2021-09 | LWL | 1 | C5 | 5
Bochum, HdGdR | IGBE | 372A | 2021 | 1982 | ZfB:2 |  | 2021-09 | LWL | 1 | J7 | 4.91
Bochum, HdGdR | IGBE | 411 | 2021 | 1950 | ZfB:2 |  | 2021-09 | LWL | 1 | D2/D3 | 4.19
Bochum, HdGdR | IGBE | 411 | 2021 | 1950 | ZfB:2 |  | 2021-09 | LWL | 1 | F7 | 5.65
Bochum, HdGdR | IGBE | 444A | 2021 | 1978 | ZfB:2 |  | 2021-09 | LWL | 1 | D2 | 6.84
Bochum, HdGdR | IGBE | 444A | 2021 | 1978 | ZfB:2 |  | 2021-09 | LWL | 1 | I4 | 5.52
Bochum, HdGdR | IGBE | 470A | 2021 | 1982 | ZfB:2 |  | 2021-09 | LWL | 6 | D7 | 7.38
Bochum, HdGdR | IGBE | 470A | 2021 | 1982 | ZfB:2 |  | 2021-09 | LWL | 6 | H3 | 7.45
Bochum, HdGdR | IGBE | 471B | 2022 | 1983 | ZfB:2 |  | 2022-10 | LWL | 10 | B4 | 7.36 |  |  |  |  | 2023-07 | LWL | 10 | B4 | 7.72
Bochum, HdGdR | IGBE | 471B | 2022 | 1983 | ZfB:2 |  | 2022-10 | LWL | 10 | J6 | 7.93 |  |  |  |  | 2023-07 | LWL | 10 | J6 | 7.75
Bochum, HdGdR | IGBE | 497 | 2022 | 1990 | ZfB:2 |  | 2022-10 | LWL | 12 | D3 | 7.9 |  |  |  |  | 2023-07 | LWL | 12 | D3 | 11.04
Bochum, HdGdR | IGBE | 497 | 2022 | 1990 | ZfB:2 |  | 2022-10 | LWL | 12 | I7 | 7.9 |  |  |  |  | 2023-07 | LWL | 12 | I7 | 10.86
Bochum, HdGdR | IGBE | 530 | 2022 | 1984 | ZfB:2 |  | 2022-10 | LWL | 3 | E7 | 7.56 |  |  |  |  | 2023-07 | LWL | 3 | E7 | 10.05
Bochum, HdGdR | IGBE | 530 | 2022 | 1984 | ZfB:2 |  | 2022-10 | LWL | 3 | G2 | 7.82 |  |  |  |  | 2023-07 | LWL | 3 | G2 | 9.29
Bochum, HdGdR | IGBE | 557B | 2022 | 1986 | ZfB:2 |  | 2022-10 | LWL | 8 | B8 | 7.31 |  |  |  |  | 2023-07 | LWL | 8 | B8 | 11.19
Bochum, HdGdR | IGBE | 557B | 2022 | 1986 | ZfB:2 |  | 2022-10 | LWL | 8 | K2 | 7.74 |  |  |  |  | 2023-07 | LWL | 8 | K2 | 11.12
Bochum, HdGdR | IGBE | 572B | 2022 | 1951 | ZfB:2 |  | 2022-10 | LWL | 6 | A3 | 3.39 |  |  |  |  | 2023-07 | LWL | 6 | A3 | 8.68
Bochum, HdGdR | IGBE | 572B | 2022 | 1951 | ZfB:2 |  | 2022-10 | LWL | 6 | H5 | 3.09 |  |  |  |  | 2023-07 | LWL | 6 | H5 | 7.07
Bochum, StdA | OB | 466 | 2022 | 1979 | ZFB:2 | 285 | 2022-05 | LWL | 3 | A4 | 4.46 |  |  |  |  | 2023-03 | LWL | 3 | A4 | 4.67
Bochum, StdA | OB | 466 | 2022 | 1979 | ZFB:2 | 285 | 2022-05 | LWL | 3 | J7 | 4.44 |  |  |  |  | 2023-03 | LWL | 3 | J7 | 4.9
Bochum, StdA | OBR | 80 | 2019 | 1920 | Papersave Swiss (NCA) |  | 2019-05 | LWL | 9 | B3 | 4.21 |  |  |  |  | 2020-03 | LWL | 9 | B3 | 7.17
Bochum, StdA | OBR | 80 | 2019 | 1920 | Papersave Swiss (NCA) |  | 2019-05 | LWL | 9 | I5 | 4.3 |  |  |  |  | 2020-03 | LWL | 9 | I5 | 7.18
Bochum, StdA | OB | 302 | 2021 | 1975 | ZfB:2 |  | 2021-04 | LWL | 3 | K4 | 3.72 |  |  |  |  | 2021-11 | LWL | 3 | K4 | 7.33
Bochum, StdA | OBR | 68 | 2019 | 1927 | Papersave Swiss (NCA) |  | 2019-05 | LWL | 7 | D3 | 4.76 |  |  |  |  | 2020-03 | LWL | 7 | D3 | 7.72
Bochum, StdA | OBR | 68 | 2019 | 1927 | Papersave Swiss (NCA) |  | 2019-05 | LWL | 7 | J7 | 4.73 |  |  |  |  | 2020-03 | LWL | 7 | J7 | 7.78
Bochum, StdA | OB | 679 | 2022 | 1982 | ZFB:2 | 285 | 2022-05 | LWL | 5 | C6 | 4.4 |  |  |  |  | 2023-03 | LWL | 5 | C6 | 7.78
Bochum, StdA | OB | 302 | 2021 | 1975 | ZfB:2 |  | 2021-04 | LWL | 3 | E4 | 3.71 |  |  |  |  | 2021-11 | LWL | 3 | E4 | 7.87
Bochum, StdA | OB | 543 | 2022 | 1964 | ZFB:2 | 285 | 2022-05 | LWL | 8 | I8 | 4.09 |  |  |  |  | 2023-03 | LWL | 8 | I8 | 7.92
Bochum, StdA | OB | 165 | 2021 | 1963 | ZfB:2 |  | 2021-04 | LWL | 11 | B5 | 4.22 |  |  |  |  | 2021-11 | LWL | 11 | B5 | 8.07
Bochum, StdA | OB | 612 | 2022 | 1981 | ZFB:2 | 285 | 2022-05 | LWL | 4 | J4 | 4.33 |  |  |  |  | 2023-03 | LWL | 4 | J4 | 8.14
Bochum, StdA | OB | 89 | 2021 | 1958 | ZfB:2 |  | 2021-04 | LWL | 3 | J8 | 3.78 |  |  |  |  | 2021-11 | LWL | 3 | J8 | 8.28
Bochum, StdA | OB | 165 | 2021 | 1963 | ZfB:2 |  | 2021-04 | LWL | 11 | K4 | 4.19 |  |  |  |  | 2021-11 | LWL | 11 | K4 | 8.41
Bochum, StdA | OB | 612 | 2022 | 1981 | ZFB:2 | 285 | 2022-05 | LWL | 4 | B4 | 4.32 |  |  |  |  | 2023-03 | LWL | 4 | B4 | 8.43
Bochum, StdA | OB | 543 | 2022 | 1964 | ZFB:2 | 285 | 2022-05 | LWL | 8 | B2 | 3.94 |  |  |  |  | 2023-03 | LWL | 8 | B2 | 8.57
Bochum, StdA | OB | 240 | 2021 | 1970 | ZfB:2 |  | 2021-04 | LWL | 3 | D7 | 4.22 |  |  |  |  | 2021-11 | LWL | 3 | D7 | 8.72
Bochum, StdA | OB | 385 | 2021 | 1968 | ZfB:2 |  | 2021-04 | LWL | 8 | H2 | 3.72 |  |  |  |  | 2021-11 | LWL | 8 | H2 | 8.76
Bochum, StdA | OB | 240 | 2021 | 1970 | ZfB:2 |  | 2021-04 | LWL | 3 | J2 | 4.21 |  |  |  |  | 2021-11 | LWL | 3 | J2 | 8.89
Bochum, StdA | OB | 10 | 2019 | 1946 | Papersave Swiss (NCA) |  | 2019-05 | LWL | 12 | A3 | 3.19 |  |  |  |  | 2020-03 | LWL | 12 | A3 | 8.93
Bochum, StdA | OBR | 61 | 2019 | 1927 | Papersave Swiss (NCA) |  | 2019-05 | LWL | 7 | J3 | 3.8 |  |  |  |  | 2020-03 | LWL | 7 | J3 | 9.07
Bochum, StdA | OB | 89 | 2021 | 1958 | ZfB:2 |  | 2021-04 | LWL | 3 | C3 | 3.78 |  |  |  |  | 2021-11 | LWL | 3 | C3 | 9.09
Bochum, StdA | OB | 679 | 2022 | 1982 | ZFB:2 | 285 | 2022-05 | LWL | 5 | I4 | 4.28 |  |  |  |  | 2023-03 | LWL | 5 | I4 | 9.13
Bochum, StdA | OB | 385 | 2021 | 1968 | ZfB:2 |  | 2021-04 | LWL | 8 | C7 | 3.83 |  |  |  |  | 2021-11 | LWL | 8 | C7 | 9.16
Bochum, StdA | OB | 13 | 2019 | 1949 | Papersave Swiss (NCA) |  | 2019-05 | LWL | 6 | I4 | 3.92 |  |  |  |  | 2020-03 | LWL | 6 | I4 | 9.4
Bochum, StdA | OB | 394 | 2022 | 1961 | ZFB:2 | 285 | 2022-05 | LWL | 13 | A7 | 3.85 |  |  |  |  | 2023-03 | LWL | 13 | A7 | 9.43
Bochum, StdA | OBR | 61 | 2019 | 1927 | Papersave Swiss (NCA) |  | 2019-05 | LWL | 7 | B5 | 3.82 |  |  |  |  | 2020-03 | LWL | 7 | B5 | 9.44
Bochum, StdA | OBR | 83/1-5 | 2019 | 1925 | Papersave Swiss (NCA) |  | 2019-05 | LWL | 12 | B6 | 4.12 |  |  |  |  | 2020-03 | LWL | 12 | B6 | 9.54
Bochum, StdA | OB | 10 | 2019 | 1946 | Papersave Swiss (NCA) |  | 2019-05 | LWL | 12 | J3 | 3.27 |  |  |  |  | 2020-03 | LWL | 12 | J3 | 9.62
Bochum, StdA | OBR | 83/1-5 | 2019 | 1925 | Papersave Swiss (NCA) |  | 2019-05 | LWL | 12 | K2 | 4.09 |  |  |  |  | 2020-03 | LWL | 12 | K2 | 9.67
Bochum, StdA | OB | 394 | 2022 | 1961 | ZFB:2 | 285 | 2022-05 | LWL | 13 | K3 | 3.84 |  |  |  |  | 2023-03 | LWL | 13 | K3 | 9.7
Bochum, StdA | OB | 13 | 2019 | 1949 | Papersave Swiss (NCA) |  | 2019-05 | LWL | 6 | B6 | 3.94 |  |  |  |  | 2020-03 | LWL | 6 | B6 | 9.76
Bochum, StdA | LA | 10 | 2023 | 1848 | ZfB:2 |  | 2023-05 | LWL | 4 | E2 | 1.94 |  |  |  |  | 2023-11 | LWL | 4 | E2 | 9.55
Bochum, StdA | LA | 10 | 2023 | 1848 | ZfB:2 |  | 2023-05 | LWL | 4 | I7 | 1.85 |  |  |  |  | 2023-11 | LWL | 4 | I7 | 9.2
Bochum, StdA | LA | 136 | 2023 | 1902 | ZfB:2 |  | 2023-05 | LWL | 9 | A4 | 2.68 |  |  |  |  | 2023-11 | LWL | 9 | A4 | 8.61
Bochum, StdA | LA | 136 | 2023 | 1902 | ZfB:2 |  | 2023-05 | LWL | 9 | I4 | 2.81 |  |  |  |  | 2023-11 | LWL | 9 | I4 | 8.57
Bochum, StdA | LA | 270 | 2023 | 1840 | ZfB:2 |  | 2023-05 | LWL | 19 | A2 | 2.19 |  |  |  |  | 2023-11 | LWL | 19 | A2 | 8.38
Bochum, StdA | LA | 270 | 2023 | 1840 | ZfB:2 |  | 2023-05 | LWL | 19 | K7 | 2.44 |  |  |  |  | 2023-11 | LWL | 19 | K7 | 9.05
Bochum, StdA | LA | 413/1-2 | 2023 | 1896 | ZfB:2 |  | 2023-05 | LWL | 16 | C7/D7 | 2.01 |  |  |  |  | 2023-11 | LWL | 16 | C7/D7 | 7.59
Bochum, StdA | LA | 413/1-2 | 2023 | 1896 | ZfB:2 |  | 2023-05 | LWL | 16 | K3 | 2.01 |  |  |  |  | 2023-11 | LWL | 16 | K3 | 7.98
Bochum, StdA | LA | 537 | 2023 | 1846 | ZfB:2 |  | 2023-05 | LWL | 15 | B6 | 2.24 |  |  |  |  | 2023-11 | LWL | 15 | B6 | 9.22
Bochum, StdA | LA | 537 | 2023 | 1846 | ZfB:2 |  | 2023-05 | LWL | 15 | L4 | 2.34 |  |  |  |  | 2023-11 | LWL | 15 | L4 | 9.22
Bochum, StdA | LA | 601 | 2024 | 1880 | ZfB:2 |  | 2024-08 | LWL | 11 | C7 | 3.6 |  |  |  |  | 2024-11 | LWL | 11 | C7 | 7.05
Bochum, StdA | LA | 601 | 2024 | 1880 | ZfB:2 |  | 2024-08 | LWL | 11 | J4 | 3.66 |  |  |  |  | 2024-11 | LWL | 11 | J4 | 7.99
Bochum, StdA | LA | 652 | 2024 | 1874 | ZfB:2 |  | 2024-08 | LWL | 3 | E8 | 2.7 |  |  |  |  | 2024-11 | LWL | 3 | E8 | 7.69
Bochum, StdA | LA | 652 | 2024 | 1874 | ZfB:2 |  | 2024-08 | LWL | 3 | K3 | 3.05 |  |  |  |  | 2024-11 | LWL | 3 | K3 | 8.6
Bochum, StdA | LA | 700 | 2024 | 1919 | ZfB:2 |  | 2024-08 | LWL | 7 | B7 | 4.02 |  |  |  |  | 2024-11 | LWL | 7 | B7 | 8.76
Bochum, StdA | LA | 700 | 2024 | 1919 | ZfB:2 |  | 2024-08 | LWL | 7 | L4 | 3.94 |  |  |  |  | 2024-11 | LWL | 7 | L4 | 8.74
Bochum, StdA | LA | 756 | 2024 | 1834 | ZfB:2 |  | 2024-08 | LWL | 21 | B5 | 3.74 |  |  |  |  | 2024-11 | LWL | 21 | B5 | 8.92
Bochum, StdA | LA | 756 | 2024 | 1834 | ZfB:2 |  | 2024-08 | LWL | 21 | K5 | 3.77 |  |  |  |  | 2024-11 | LWL | 21 | K5 | 9.03
Bochum, StdA | LA | 805 | 2024 | 1877 | ZfB:2 |  | 2024-08 | LWL | 5 | A3 | 3.99 |  |  |  |  | 2024-11 | LWL | 5 | A3 | 8.79
Bochum, StdA | LA | 805 | 2024 | 1877 | ZfB:2 |  | 2024-08 | LWL | 5 | J7 | 4.04 |  |  |  |  | 2024-11 | LWL | 5 | J7 | 8.61
Borgholzhausen, StdA | A | 17 | 2019 | 1837 | Papersave (Battelle, ZFB) |  | 2019-02 | LWL | 14 | J6 | 4.3 |  |  |  |  | 2019-08 | LWL | 14 | J6 | 6.86
Borgholzhausen, StdA | A | 17 | 2019 | 1837 | Papersave (Battelle, ZFB) |  | 2019-02 | LWL | 14 | B2 | 4.44 |  |  |  |  | 2019-08 | LWL | 14 | B2 | 7.17
Borgholzhausen, StdA | A | 537 | 2019 | 1872 | Papersave (Battelle, ZFB) |  | 2019-02 | LWL | 3 | A3 | 3.88 |  |  |  |  | 2019-08 | LWL | 3 | A3 | 7.43
Borgholzhausen, StdA | A | 392 | 2019 | 1859 | Papersave (Battelle, ZFB) |  | 2019-02 | LWL | 5 "Instruction" | B6 | 4.23 |  |  |  |  | 2019-08 | LWL | 5 "Instruction" | B6 | 7.51
Borgholzhausen, StdA | A | 537 | 2019 | 1896 | Papersave (Battelle, ZFB) |  | 2019-02 | LWL | 3 | K5 | 4.07 |  |  |  |  | 2019-08 | LWL | 3 | G2 | 7.58
Borgholzhausen, StdA | A | 247 | 2019 | 1848 | Papersave (Battelle, ZFB) |  | 2019-02 | LWL | 3 | B2 | 3.9 |  |  |  |  | 2019-08 | LWL | 3 | B2 | 7.75
Borgholzhausen, StdA | A | 96 | 2019 | 1838 | Papersave (Battelle, ZFB) |  | 2019-02 | LWL | 4 | K4 | 4.42 |  |  |  |  | 2019-08 | LWL | 4 | K4 | 7.77
Borgholzhausen, StdA | A | 392 | 2019 | 1859 | Papersave (Battelle, ZFB) |  | 2019-02 | LWL | 5 "Instruction" | J6 | 4.56 |  |  |  |  | 2019-08 | LWL | 5 "Instruction" | J6 | 7.81
Borgholzhausen, StdA | A | 247 | 2019 | 1848 | Papersave (Battelle, ZFB) |  | 2019-02 | LWL | 3 | K7 | 3.48 |  |  |  |  | 2019-08 | LWL | 3 | K7 | 7.84
Borgholzhausen, StdA | II | Fach 9, Nr.4 (95) | 2021 | 1931 | ZFB:2 |  | 2021-07 | LWL | 8 | C3 | 4.32 |  |  |  |  | 2022-07 | LWL | 8 | C3 | 8.17
Borgholzhausen, StdA | I | Fach 4, Nr.2, Heft 8 u. 9 (30) | 2021 | 1939 | ZFB:2 |  | 2021-07 | LWL | 6 | F8 | 4.18 |  |  |  |  | 2022-07 | LWL | 6 | F8 | 8.29 |  |  |  |  | 2016-04 | LWL | 1 | rm | 7.87
Borgholzhausen, StdA | A | 96 | 2019 | 1838 | Papersave (Battelle, ZFB) |  | 2019-02 | LWL | 4 | B2 | 4.56 |  |  |  |  | 2019-08 | LWL | 4 | B2 | 8.4
Borgholzhausen, StdA | I | Fach 4, Nr.2, Heft 8 u. 9 (30) | 2021 | 1939 | ZFB:2 |  | 2021-07 | LWL | 6 | F2 | 3.92 |  |  |  |  | 2022-07 | LWL | 6 | F2 | 8.42
Borgholzhausen, StdA | II | Fach 9, Nr.4 (95) | 2021 | 1931 | ZFB:2 |  | 2021-07 | LWL | 8 | H8 | 4.29 |  |  |  |  | 2022-07 | LWL | 8 | H8 | 8.54
Borgholzhausen, StdA | IV | Fach 13, Nr.4 (128) | 2021 | 1928 | ZFB:2 |  | 2021-07 | LWL | 13 (rote Zahl) | F3 | 4.01 |  |  |  |  | 2022-07 | LWL | 13 (rote Zahl) | F3 | 8.59
Borgholzhausen, StdA | IV | Fach 13, Nr.4 (128) | 2021 | 1928 | ZFB:2 |  | 2021-07 | LWL | 13 (rote Zahl) | B8 | 4.05 |  |  |  |  | 2022-07 | LWL | 13 (rote Zahl) | B8 | 8.62
Borgholzhausen, StdA | IV | Fach 14, Nr.3, Heft 3 u. 4 (157) | 2021 | 1930 | ZFB:2 |  | 2021-07 | LWL | 8 | I5 | 4.46 |  |  |  |  | 2022-07 | LWL | 8 | I5 | 8.62
Borgholzhausen, StdA | II | Fach 7, Nr.1 (66) | 2021 | 1939 | ZFB:2 |  | 2021-07 | LWL | 6 | A4 | 3.96 |  |  |  |  | 2022-07 | LWL | 6 | A4 | 8.93
Borgholzhausen, StdA | II | Fach 7, Nr.1 (66) | 2021 | 1939 | ZFB:2 |  | 2021-07 | LWL | 6 | K5 | 3.94 |  |  |  |  | 2022-07 | LWL | 6 | K5 | 9
Borgholzhausen, StdA | IV | Fach 14, Nr.3, Heft 3 u. 4 (157) | 2021 | 1930 | ZFB:2 |  | 2021-07 | LWL | 8 | B7 | 4.6 |  |  |  |  | 2022-07 | LWL | 8 | B7 | 9.27
Borgholzhausen, StdA | A | 817 | 2020 | 1888 | Papersave (Battelle, ZFB) |  | 2020-06 | LWL | 5 | B6 | 4.22 |  |  |  |  | 2021-07 | LWL | 5 | B6 | 6.45
Borgholzhausen, StdA | M 2 | 1 | 2020 | 1840 | Papersave (Battelle, ZFB) |  | 2020-06 | LWL | 3 | D2 | 4.47 |  |  |  |  | 2021-07 | LWL | 3 | D2 | 7.37
Borgholzhausen, StdA | A | 817 | 2020 | 1888 | Papersave (Battelle, ZFB) |  | 2020-06 | LWL | 5 | J4 | 4.27 |  |  |  |  | 2021-07 | LWL | 5 | J4 | 7.45 |  |  |  |  | 2016-04 | LWL | 1 | mu | 8.5
Borgholzhausen, StdA | B | 3 | 2020 | 1910 | Papersave (Battelle, ZFB) |  | 2020-06 | LWL | 9 | B4 | 4.02 |  |  |  |  | 2021-07 | LWL | 9 | B4 | 7.9
Borgholzhausen, StdA | A | 1048 | 2020 | 1870 | Papersave (Battelle, ZFB) |  | 2020-06 | LWL | 6 | C4 | 4.42 |  |  |  |  | 2021-07 | LWL | 6 | C4 | 8.09 | [6 empty] | 3 | mo | 8.24
Borgholzhausen, StdA | B | 3 | 2020 | 1910 | Papersave (Battelle, ZFB) |  | 2020-06 | LWL | 9 | F2 | 4.09 |  |  |  |  | 2021-07 | LWL | 9 | F2 | 8.09
Borgholzhausen, StdA | A | 1048 | 2020 | 1870 | Papersave (Battelle, ZFB) |  | 2020-06 | LWL | 6 | K3 | 4.39 |  |  |  |  | 2021-07 | LWL | 6 | K3 | 8.45
Borgholzhausen, StdA | M 2 | 1 | 2020 | 1840 | Papersave (Battelle, ZFB) |  | 2020-06 | LWL | 3 | I7/I8 | 4.3 |  |  |  |  | 2021-07 | LWL | 3 | I7/I8 | 8.51
Borgholzhausen, StdA | A | 620 | 2020 | 1821 | Papersave (Battelle, ZFB) |  | 2020-06 | LWL | 4 | L3 | 3.79 |  |  |  |  | 2021-07 | LWL | 4 | L3 | 8.74
Borgholzhausen, StdA | A | 620 | 2020 | 1821 | Papersave (Battelle, ZFB) |  | 2020-06 | LWL | 4 | E6 | 3.76 |  |  |  |  | 2021-07 | LWL | 4 | E6 | 9.04
Borgholzhausen, StdA | IV | 14/4/2+3/159 | 2022 | 1928 | ZfB:2 |  | 2022-09 | LWL | 10 | C5 | 4.06 |  |  |  |  | 2023-08 | LWL | 10 | C5 | 7.42
Borgholzhausen, StdA | IV | 14/4/2+3/159 | 2022 | 1928 | ZfB:2 |  | 2022-09 | LWL | 10 | J7 | 3.94 |  |  |  |  | 2023-08 | LWL | 10 | J7 | 7.47
Borgholzhausen, StdA | IV | 15/2/19-20/181 | 2022 | 1937 | ZfB:2 |  | 2022-09 | LWL | 9 | F7 | 4.61 |  |  |  |  | 2023-08 | LWL | 9 | F7 | 9.12
Borgholzhausen, StdA | IV | 15/2/19-20/181 | 2022 | 1937 | ZfB:2 |  | 2022-09 | LWL | 9 | G2 | 4.68 |  |  |  |  | 2023-08 | LWL | 9 | G2 | 9.53
Borgholzhausen, StdA | IV | 16/5/3/215 | 2022 | 1915 | ZfB:2 |  | 2022-09 | LWL | 4 | A6 | 4.27 |  |  |  |  | 2023-08 | LWL | 4 | A6 | 8.49
Borgholzhausen, StdA | IV | 16/5/3/215 | 2022 | 1915 | ZfB:2 |  | 2022-09 | LWL | 4 | J2 | 4.06 |  |  |  |  | 2023-08 | LWL | 4 | J2 | 8.26
Borgholzhausen, StdA | IV | 17/1/20+21/234 | 2022 | 1933 | ZfB:2 |  | 2022-09 | LWL | 10 | D7 | 4.4 |  |  |  |  | 2023-08 | LWL | 10 | D7 | 8.19
Borgholzhausen, StdA | IV | 17/1/20+21/234 | 2022 | 1933 | ZfB:2 |  | 2022-09 | LWL | 10 | J2 | 4.9 |  |  |  |  | 2023-08 | LWL | 10 | J2 | 8.28
Borgholzhausen, StdA | IV | 17/6/11/273 | 2022 | 1938 | ZfB:2 |  | 2022-09 | LWL | 9 | B4 | 3.54 |  |  |  |  | 2023-08 | LWL | 9 | B4 | 7.48
Borgholzhausen, StdA | IV | 17/6/11/273 | 2022 | 1938 | ZfB:2 |  | 2022-09 | LWL | 9 | J6 | 3.59 |  |  |  |  | 2023-08 | LWL | 9 | J6 | 7.13
Borgholzhausen, StdA | B | 61 (6/7/3+4) | 2023 | 1940 | ZfB:2 |  | 2023-09 | LWL | 4 | B3 | 4.2 |  |  |  |  | 2024-09 | LWL | 4 | B3 | 9.75
Borgholzhausen, StdA | B | 61 (6/7/3+4) | 2023 | 1940 | ZfB:2 |  | 2023-09 | LWL | 4 | G6 | 4.27 |  |  |  |  | 2024-09 | LWL | 4 | G6 | 9.85
Borgholzhausen, StdA | B | 288 (17/8/15+16) | 2023 | 1941 | ZfB:2 |  | 2023-09 | LWL | 9 | C2 | 3.71 |  |  |  |  | 2024-09 | LWL | 9 | C2 | 9.51
Borgholzhausen, StdA | B | 288 (17/8/15+16) | 2023 | 1941 | ZfB:2 |  | 2023-09 | LWL | 9 | K3 | 3.73 |  |  |  |  | 2024-09 | LWL | 9 | K3 | 8.71
Borgholzhausen, StdA | B | 326 (19/2/2) | 2023 | 1933 | ZfB:2 |  | 2023-09 | LWL | 8 | C7 | 3.58 |  |  |  |  | 2024-09 | LWL | 8 | C7 | 7.12
Borgholzhausen, StdA | B | 326 (19/2/2) | 2023 | 1933 | ZfB:2 |  | 2023-09 | LWL | 8 | K7 | 3.8 |  |  |  |  | 2024-09 | LWL | 8 | K7 | 7.55
Borgholzhausen, StdA | B | 369 (26/2/2) | 2023 | 1936 | ZfB:2 |  | 2023-09 | LWL | 18 | A4 | 4.34 |  |  |  |  | 2024-09 | LWL | 18 | A4 | 9.57
Borgholzhausen, StdA | B | 369 (26/2/2) | 2023 | 1936 | ZfB:2 |  | 2023-09 | LWL | 18 | J7 | 4.2 |  |  |  |  | 2024-09 | LWL | 18 | J7 | 8.5
Borgholzhausen, StdA | B | 378 (28/1/2) | 2023 | 1912 | ZfB:2 |  | 2023-09 | LWL | 2 | B4 | 4.09 |  |  |  |  | 2024-09 | LWL | 2 | B4 | 8.85
Borgholzhausen, StdA | B | 378 (28/1/2) | 2023 | 1912 | ZfB:2 |  | 2023-09 | LWL | 2 | K4 | 4.34 |  |  |  |  | 2024-09 | LWL | 2 | K4 | 9.11
Borgholzhausen, StdA | A | 1082 | 2024 | 1833 | ZfB:2 |  | 2024-09 | LWL | 3 | A2 | 4.06 |  |  |  |  | 2025-04 | LWL | 3 | A2 | 9.24
Borgholzhausen, StdA | A | 1082 | 2024 | 1833 | ZfB:2 |  | 2024-09 | LWL | 3 | I4 | 3.99 |  |  |  |  | 2025-04 | LWL | 3 | I4 | 8.71
Borgholzhausen, StdA | A | 1132 | 2024 | 1898 | ZfB:2 |  | 2024-09 | LWL | 2 | C7 | 5.16 |  |  |  |  | 2025-04 | LWL | 2 | C7 | 8.09
Borgholzhausen, StdA | A | 1132 | 2024 | 1898 | ZfB:2 |  | 2024-09 | LWL | 2 | J7 | 5.51 |  |  |  |  | 2025-04 | LWL | 2 | J7 | 8.53
Borgholzhausen, StdA | B | 404 | 2024 | 1921 | ZfB:2 |  | 2024-09 | LWL | 6 | A5 | 4.26 |  |  |  |  | 2025-04 | LWL | 6 | A5 | 6.91
Borgholzhausen, StdA | B | 404 | 2024 | 1921 | ZfB:2 |  | 2024-09 | LWL | 6 | F1 | 4.01 |  |  |  |  | 2025-04 | LWL | 6 | F1 | 6.43
Borgholzhausen, StdA | B | 486 | 2024 | 1930 | ZfB:2 |  | 2024-09 | LWL | 3 | G1 | 3.64 |  |  |  |  | 2025-04 | LWL | 3 | G1 | 8.67
Borgholzhausen, StdA | B | 486 | 2024 | 1930 | ZfB:2 |  | 2024-09 | LWL | 3 | G7 | 3.49 |  |  |  |  | 2025-04 | LWL | 3 | G7 | 7.81
Borgholzhausen, StdA | B | 518 | 2024 | 1918 | ZfB:2 |  | 2024-09 | LWL | 4 | B2 | 4.33 |  |  |  |  | 2025-04 | LWL | 4 | B2 | 7.31
Borgholzhausen, StdA | B | 518 | 2024 | 1918 | ZfB:2 |  | 2024-09 | LWL | 4 | F2 | 4.2 |  |  |  |  | 2025-04 | LWL | 4 | F2 | 7.22
Borken, KrA | BOR 03 | 940 | 2020 | 1970 | Papersave (Battelle, ZFB) |  | 2020-06 | LWL | 7 | I1 | 4.48 |  |  |  |  | 2021-01 | LWL | 7 | I1 | 5.24
Borken, KrA | BOR 03 | 940 | 2020 | 1970 | Papersave (Battelle, ZFB) |  | 2020-06 | LWL | 7 | C7 | 4.63 |  |  |  |  | 2021-01 | LWL | 7 | C7 | 5.54
Borken, KrA | BOR 03 | 156 | 2016 | 1967 | Papersave Swiss (NCA) |  | 2017-07 | LWL | 17 | J4/J5 | 3.78 |  |  |  |  | 2017-04 | LWL | 17 | J4/5 | 6.18
Borken, KrA | BOR 03 | 799 | 2018 | 1969 | Papersave Swiss (NCA) |  | 2018-02 | LWL | 6 | H6/I6 | 4.19 |  |  |  |  | 2018-07 | LWL | 6 | H6/I6 | 6.26 |  |  |  |  | 2016-04 | LWL | letztes Blatt | ro | 8.28
Borken, KrA | BOR 03 | 205 | 2017 | 1965 | ZFB:2 |  | 2017-04 | LWL | Erläuterungen S.10 | K7 | 3.44 |  |  |  |  | 2017-11 | LWL | Erläuterungen S.10 | K7 | 6.29
Borken, KrA | BOR 03 | 4 | 2016 | 1957 | Papersave Swiss (NCA) |  | 2017-07 | LWL | 5 | B2 | 3.71 |  |  |  |  | 2017-04 | LWL | 5 | B2 | 6.51
Borken, KrA | BOR 03 | 275 | 2017 | 1968 | ZFB:2 |  | 2017-04 | LWL | 12 oben 4 | I2 | 3.6 |  |  |  |  | 2017-11 | LWL | 12 oben 4 | I2 | 6.58
Borken, KrA | BOR 06 | 0005 | 2020 | 1951 | Papersave (Battelle, ZFB) |  | 2020-06 | LWL | 10 | C2 | 3.77 |  |  |  |  | 2021-01 | LWL | 10 | C2 | 6.65
Borken, KrA | Gesundheitsamt BOR 07 | 111 | 2021 | 1963 | Papersave (Battelle, ZFB) |  | 2021-05 | LWL | 1 | J4 | 4.52 |  |  |  |  | 2022-01 | LWL | 1 | J4 | 6.7
Borken, KrA | BOR 03 | 275 | 2017 | 1968 | ZFB:2 |  | 2017-04 | LWL | 12 oben 4 | C7 | 3.83 |  |  |  |  | 2017-11 | LWL | 12 oben 4 | C7 | 6.84
Borken, KrA | BOR 1 | 118 | 2015 |  | ZfB:2 |  | 2015-02 | LWL | 7 | B4 | 3.99 |  |  |  |  | 2015-08 | LWL | 7 | B4 | 6.87
Borken, KrA | BOR 1 | 124 | 2015 |  | ZfB:2 |  | 2015-02 | LWL | 4 | K7 | 3.79 |  |  |  |  | 2015-08 | LWL | 4 | K7 | 6.91
Borken, KrA | BOR 1 | 118 | 2015 |  | ZfB:2 |  | 2015-02 | LWL | 7 | J7 | 3.84 |  |  |  |  | 2015-08 | LWL | 7 | J7 | 6.94
Borken, KrA | BOR 03 | 799 | 2018 | 1969 | Papersave Swiss (NCA) |  | 2018-02 | LWL | 6 | B5 | 4.2 |  |  |  |  | 2018-07 | LWL | 6 | B5 | 6.97
Borken, KrA | BOR 03 | 205 | 2017 | 1965 | ZFB:2 |  | 2017-04 | LWL | Erläuterungen S.10 | A2 | 3.71 |  |  |  |  | 2017-11 | LWL | Erläuterungen S.10 | A2 | 7.01
Borken, KrA | BOR 06 | 0005 | 2020 | 1951 | Papersave (Battelle, ZFB) |  | 2020-06 | LWL | 10 | D7 | 3.88 |  |  |  |  | 2021-01 | LWL | 10 | D7 | 7.03
Borken, KrA | BOR 1 | 296 | 2014 |  | ZfB:2 |  | 2014-03 | LWL | 3 | B5 | 4.37 |  |  |  |  | 2014-09 | LWL | 3 | B5 | 7.09
Borken, KrA | BOR 03 | 396 | 2017 | 1969 | ZFB:2 |  | 2017-04 | LWL | 1. rosa Blatt | B5 | 4.1 |  |  |  |  | 2017-11 | LWL | 1. rosa Blatt | B5 | 7.1
Borken, KrA | BOR 03 | 1 | 2016 | 1951 | Papersave Swiss (NCA) |  | 2017-07 | LWL | 7 | J7 | 4.02 |  |  |  |  | 2017-04 | LWL | 7 | J7 | 7.11
Borken, KrA | BOR 1 | 126 | 2015 |  | ZfB:2 |  | 2015-02 | LWL | 8 | C2 | 4.04 |  |  |  |  | 2015-08 | LWL | 8 | C2 | 7.15
Borken, KrA | BOR 1 | 296 | 2014 |  | ZfB:2 |  | 2014-03 | LWL | 3 | J4/J5 | 4.4 |  |  |  |  | 2014-09 | LWL | 3 | J4/J5 | 7.15
Borken, KrA | BOR 1 | 126 | 2015 |  | ZfB:2 |  | 2015-02 | LWL | 8 | J7 | 4.12 |  |  |  |  | 2015-08 | LWL | 8 | J7 | 7.16
Borken, KrA | Gesundheitsamt BOR 07 | 111 | 2021 | 1963 | Papersave (Battelle, ZFB) |  | 2021-05 | LWL | 1 | B4 | 4.66 |  |  |  |  | 2022-01 | LWL | 1 | B4 | 7.16
Borken, KrA | BOR 1 | 219 | 2014 |  | ZfB:2 |  | 2014-03 | LWL | 4 | I6 | 3.26 |  |  |  |  | 2014-09 | LWL | 4 | I6 | 7.21
Borken, KrA | BOR 03 | 244 | 2017 | 1950 | ZFB:2 |  | 2017-04 | LWL | 11 | B7 | 4.4 |  |  |  |  | 2017-11 | LWL | 11 | B7 | 7.26
Borken, KrA | BOR 03 | 156 | 2016 | 1967 | Papersave Swiss (NCA) |  | 2017-07 | LWL | 17 | B6 | 3.84 |  |  |  |  | 2017-04 | LWL | 17 | B6 | 7.29
Borken, KrA | BOR 03 | 396 | 2017 | 1969 | ZFB:2 |  | 2017-04 | LWL | 1. rosa Blatt | K5 | 4.2 |  |  |  |  | 2017-11 | LWL | 1. rosa Blatt | K5 | 7.32
Borken, KrA | BOR 03 | 1 | 2016 | 1951 | Papersave Swiss (NCA) |  | 2017-07 | LWL | 7 | B7 | 3.39 |  |  |  |  | 2017-04 | LWL | 7 | B7 | 7.43
Borken, KrA | BOR 03 | 84 | 2016 | 1966 | Papersave Swiss (NCA) |  | 2017-07 | LWL | 7 | B2 | 4.37 |  |  |  |  | 2017-04 | LWL | 7 | B2 | 7.43
Borken, KrA | BOR 1 | 219 | 2014 |  | ZfB:2 |  | 2014-03 | LWL | 4 | C4 | 3.34 |  |  |  |  | 2014-09 | LWL | 4 | C4 | 7.44
Borken, KrA | Gesundheitsamt BOR 07 | 149 | 2021 | 1959/60 | Papersave (Battelle, ZFB) |  | 2021-05 | LWL | 2 | H5 | 4.26 |  |  |  |  | 2022-01 | LWL | 2 | H5 | 7.49
Borken, KrA | BOR 1 | 124 | 2015 |  | ZfB:2 |  | 2015-02 | LWL | 4 | C2 | 3.81 |  |  |  |  | 2015-08 | LWL | 4 | C2 | 7.53
Borken, KrA | BOR 03 | 4 | 2016 | 1957 | Papersave Swiss (NCA) |  | 2017-07 | LWL | 5 | K7 | 4.2 |  |  |  |  | 2017-04 | LWL | 5 | K7 | 7.55
Borken, KrA | BOR 1 | 221 | 2014 |  | ZfB:2 |  | 2014-03 | LWL | 3 | B2 | 4.19 |  |  |  |  | 2014-09 | LWL | 3 | B2 | 7.56
Borken, KrA | Gesundheitsamt BOR 07 | 149 | 2021 | 1959/60 | Papersave (Battelle, ZFB) |  | 2021-05 | LWL | 2 | A4 | 4.15 |  |  |  |  | 2022-01 | LWL | 2 | A4 | 7.62
Borken, KrA | BOR 1 | 122 | 2015 |  | ZfB:2 |  | 2015-02 | LWL | 4 | C2 | 4.29 |  |  |  |  | 2015-08 | LWL | 4 | C2 | 7.63
Borken, KrA | BOR 08 | 0202 | 2020 | 1957 | Papersave (Battelle, ZFB) |  | 2020-06 | LWL | 13 | H7 | 4.05 |  |  |  |  | 2021-01 | LWL | 13 | H7 | 7.65
Borken, KrA | BOR 03 | 244 | 2017 | 1950 | ZFB:2 |  | 2017-04 | LWL | 11 | K3 | 4.23 |  |  |  |  | 2017-11 | LWL | 11 | K3 | 7.67
Borken, KrA | Gesundheitsamt BOR 07 | 38 | 2021 | 1962 | Papersave (Battelle, ZFB) |  | 2021-05 | LWL | 3 (mit Register) | C5 | 4.22 |  |  |  |  | 2022-01 | LWL | 3 (mit Register) | C5 | 7.67
Borken, KrA | BOR 1 | 298 | 2014 |  | ZfB:2 |  | 2014-03 | LWL | 4 | F1 | 4.48 |  |  |  |  | 2014-09 | LWL | 4 | F1 | 7.69
Borken, KrA | BOR 03 | 84 | 2016 | 1966 | Papersave Swiss (NCA) |  | 2017-07 | LWL | 7 | K4 | 4.29 |  |  |  |  | 2017-04 | LWL | 7 | K4 | 7.7
Borken, KrA | BOR 1 | 191 | 2014 |  | ZfB:2 |  | 2014-03 | LWL | 8 | I2 | 4.53 |  |  |  |  | 2014-09 | LWL | 8 | I2 | 7.71
Borken, KrA | BOR 03 | 43 | 2016 | 1959 | Papersave Swiss (NCA) |  | 2017-07 | LWL | 11 | J2 | 4.48 |  |  |  |  | 2017-04 | LWL | 11 | J2 | 7.73
Borken, KrA | BOR 1 | 191 | 2014 |  | ZfB:2 |  | 2014-03 | LWL | 8 | D4 | 4.59 |  |  |  |  | 2014-09 | LWL | 8 | D4 | 7.77
Borken, KrA | BOR 1 | 221 | 2014 |  | ZfB:2 |  | 2014-03 | LWL | 3 | J6 | 4.29 |  |  |  |  | 2014-09 | LWL | 3 | J6 | 7.8
Borken, KrA | BOR 1 | 298 | 2014 |  | ZfB:2 |  | 2014-03 | LWL | 4 | A4/A5 | 4.45 |  |  |  |  | 2014-09 | LWL | 4 | A4/A5 | 7.81
Borken, KrA | BOR 03 | 43 | 2016 | 1959 | Papersave Swiss (NCA) |  | 2017-07 | LWL | 11 | B7 | 4.59 |  |  |  |  | 2017-04 | LWL | 11 | B7 | 7.82
Borken, KrA | BOR 08 | 0202 | 2020 | 1957 | Papersave (Battelle, ZFB) |  | 2020-06 | LWL | 13 | D2 | 3.73 |  |  |  |  | 2021-01 | LWL | 13 | D2 | 7.82
Borken, KrA | BOR 1 | 120 | 2015 |  | ZfB:2 |  | 2015-02 | LWL | 3 | C3 | 4.26 |  |  |  |  | 2015-08 | LWL | 3 | C3 | 7.85
Borken, KrA | BOR 1 | 122 | 2015 |  | ZfB:2 |  | 2015-02 | LWL | 4 | K6 | 4.33 |  |  |  |  | 2015-08 | LWL | 4 | K6 | 7.9
Borken, KrA | BOR 03 | 931 | 2018 | 1956 | Papersave Swiss (NCA) |  | 2018-02 | LWL | 7 | J3 | 4.99 |  |  |  |  | 2018-07 | LWL | 7 | J3 | 8.02
Borken, KrA | AH - 02 | 58 | 2013 |  | ZfB:2 |  | 2013-07 | LWL | 3 | I5 | 3.77 |  |  |  |  | 2014-03 | LWL | 3 | I5 | 8.05
Borken, KrA | AH - 02 | 87 | 2013 |  | ZfB:2 |  | 2013-07 | LWL | 2 | G2 | 3.95 |  |  |  |  | 2014-03 | LWL | 2 | G2 | 8.05
Borken, KrA | AH - 02 | 60 | 2013 |  | ZfB:2 |  | 2013-07 | LWL | 1 | F3 | 3.58 |  |  |  |  | 2014-03 | LWL | 1 | F3 | 8.07
Borken, KrA | Gesundheitsamt BOR 07 | 38 | 2021 | 1962 | Papersave (Battelle, ZFB) |  | 2021-05 | LWL | 3 (mit Register) | J4 | 4.46 |  |  |  |  | 2022-01 | LWL | 3 (mit Register) | J4 | 8.07
Borken, KrA | AH - 02 | 54 | 2013 |  | ZfB:2 |  | 2013-07 | LWL | 3 | H3 | 3.81 |  |  |  |  | 2014-03 | LWL | 3 | H3 | 8.11
Borken, KrA | AH - 02 | 119/2 | 2013 |  | ZfB:2 |  | 2013-07 | LWL | 2 | I5 | 4.21 |  |  |  |  | 2014-03 | LWL | 2 | I5 | 8.14
Borken, KrA | BOR 03 | 931 | 2018 | 1956 | Papersave Swiss (NCA) |  | 2018-02 | LWL | 7 | C6 | 4.81 |  |  |  |  | 2018-07 | LWL | 7 | C6 | 8.17
Borken, KrA | BOR 1 | 120 | 2015 |  | ZfB:2 |  | 2015-02 | LWL | 3 | J6 | 4.15 |  |  |  |  | 2015-08 | LWL | 3 | J6 | 8.18
Borken, KrA | BOR 03 | 120 | 2016 | 1973 | Papersave Swiss (NCA) |  | 2017-07 | LWL | 12 | I5 | 5.02 |  |  |  |  | 2017-04 | LWL | 12 | I5 | 8.28
Borken, KrA | BOR 03 | 120 | 2016 | 1973 | Papersave Swiss (NCA) |  | 2017-07 | LWL | 12 | C6 | 4.88 |  |  |  |  | 2017-04 | LWL | 12 | C6 | 8.39
Borken, KrA | BOR 03 | 42 | 2016 | 1960 | Papersave Swiss (NCA) |  | 2017-07 | LWL | 2 | K2 | 4.93 |  |  |  |  | 2017-04 | LWL | 2 | K2 | 8.44
Borken, KrA | BOR 03 | 645 | 2018 | 1973 | Papersave Swiss (NCA) |  | 2018-02 | LWL | 7 | B1/B2 | 5.3 |  |  |  |  | 2018-07 | LWL | 7 | B1/B2 | 8.46
Borken, KrA | BOR 03 | 714 | 2018 | 1949 | Papersave Swiss (NCA) |  | 2018-02 | LWL | 12 | I2 | 4.5 |  |  |  |  | 2018-07 | LWL | 12 | I2 | 8.48
Borken, KrA | BOR 03 | 407 | 2018 | 1972 | Papersave Swiss (NCA) |  | 2018-02 | LWL | 3 | C7 | 5.67 |  |  |  |  | 2018-07 | LWL | 3 | C7 | 8.49
Borken, KrA | BOR 03 | 118 | 2016 |  | Papersave Swiss (NCA) |  | 2017-07 | LWL | 3 | B2 | 4.36 |  |  |  |  | 2017-04 | LWL | 3 | B2 | 8.52
Borken, KrA | BOR 03 | 118 | 2016 |  | Papersave Swiss (NCA) |  | 2017-07 | LWL | 3 | K4/K5 | 4.47 |  |  |  |  | 2017-04 | LWL | 3 | K4/K5 | 8.55
Borken, KrA | BOR 03 | 645 | 2018 | 1973 | Papersave Swiss (NCA) |  | 2018-02 | LWL | 7 | J7 | 5.24 |  |  |  |  | 2018-07 | LWL | 7 | J7 | 8.57
Borken, KrA | BOR 03 | 714 | 2018 | 1949 | Papersave Swiss (NCA) |  | 2018-02 | LWL | 12 | E6 | 4.52 |  |  |  |  | 2018-07 | LWL | 12 | E6 | 8.65
Borken, KrA | Gesundheitsamt BOR 07 | 78 | 2021 | 1964 | Papersave (Battelle, ZFB) |  | 2021-05 | LWL | 1 | B5 | 4.17 |  |  |  |  | 2022-01 | LWL | 1 | B5 | 8.66
Borken, KrA | BOR 03 | 407 | 2018 | 1972 | Papersave Swiss (NCA) |  | 2018-02 | LWL | 3 | K2 | 5.62 |  |  |  |  | 2018-07 | LWL | 3 | K2 | 8.68
Borken, KrA | BOR 03 | 42 | 2016 | 1960 | Papersave Swiss (NCA) |  | 2017-07 | LWL | 2 | C3 | 4.84 |  |  |  |  | 2017-04 | LWL | 2 | C3 | 8.69
Borken, KrA | BOR 03 | 162 | 2016 | 1973 | Papersave Swiss (NCA) |  | 2017-07 | LWL | 5 | B5 | 4.73 |  |  |  |  | 2017-04 | LWL | 5 | B5 | 8.72
Borken, KrA | BOR 03 | 162 | 2016 | 1973 | Papersave Swiss (NCA) |  | 2017-07 | LWL | 5 | K2 | 4.71 |  |  |  |  | 2017-04 | LWL | 5 | K2 | 8.78
Borken, KrA | BOR 03 | 169 | 2017 | 1976 | ZFB:2 |  | 2017-04 | LWL | 10 | K4 | 4.96 |  |  |  |  | 2017-11 | LWL | 10 | K4 | 8.79
Borken, KrA | BOR 03 | 169 | 2017 | 1976 | ZFB:2 |  | 2017-04 | LWL | 10 | A7 | 5.92 |  |  |  |  | 2017-11 | LWL | 10 | A7 | 8.8
Borken, KrA | BOR 03 | 82 | 2016 | 1967 | Papersave Swiss (NCA) |  | 2017-07 | LWL | 2 | K6 | 3.68 |  |  |  |  | 2017-04 | LWL | 2 | K6 | 8.9
Borken, KrA | BOR 03 | 82 | 2016 | 1967 | Papersave Swiss (NCA) |  | 2017-07 | LWL | 2 | D4/D5 | 3.25 |  |  |  |  | 2017-04 | LWL | 2 | D4/D5 | 8.92
Borken, KrA | BOR 06 | 0199 | 2020 | 1969 | Papersave (Battelle, ZFB) |  | 2020-06 | LWL | 2 | K6 | 4.43 |  |  |  |  | 2021-01 | LWL | 2 | K6 | 8.96
Borken, KrA | BOR 06 | 0199 | 2020 | 1969 | Papersave (Battelle, ZFB) |  | 2020-06 | LWL | 2 | A3 | 4.31 |  |  |  |  | 2021-01 | LWL | 2 | A3 | 8.99
Borken, KrA | BOR 03 | 1132 | 2020 | 1965 | Papersave (Battelle, ZFB) |  | 2020-06 | LWL | 4 | J6 | 4.08 |  |  |  |  | 2021-01 | LWL | 4 | J6 | 9.04
Borken, KrA | Gesundheitsamt BOR 07 | 9 | 2021 | 1954 | Papersave (Battelle, ZFB) |  | 2021-05 | LWL | 1 | A4 | 5.15 |  |  |  |  | 2022-01 | LWL | 1 | A4 | 9.09
Borken, KrA | Gesundheitsamt BOR 07 | 9 | 2021 | 1954 | Papersave (Battelle, ZFB) |  | 2021-05 | LWL | 1 | J4 | 5.1 |  |  |  |  | 2022-01 | LWL | 1 | J4 | 9.12
Borken, KrA | Gesundheitsamt BOR 07 | 78 | 2021 | 1964 | Papersave (Battelle, ZFB) |  | 2021-05 | LWL | 1 | H4 | 4.19 |  |  |  |  | 2022-01 | LWL | 1 | H4 | 9.25
Borken, KrA | BOR 03 | 1132 | 2020 | 1965 | Papersave (Battelle, ZFB) |  | 2020-06 | LWL | 4 | D2 | 4.12 |  |  |  |  | 2021-01 | LWL | 4 | D2 | 9.29
Borken, KrA | BOR 04 | 014 | 2019 | 1965 | Papersave Swiss (NCA) |  | 2019-07 | LWL | 15 ("00008") | C7 | 4.04
Borken, KrA | BOR 04 | 014 | 2019 | 1965 | Papersave Swiss (NCA) |  | 2019-07 | LWL | 15 ("00008") | J3 | 4.07
Borken, KrA | BOR 04 | 110 | 2019 | 1968 | Papersave Swiss (NCA) |  | 2019-07 | LWL | 4 | D2 | 4.34
Borken, KrA | BOR 04 | 110 | 2019 | 1968 | Papersave Swiss (NCA) |  | 2019-07 | LWL | 4 | K7 | 4.52
Borken, KrA | BOR 08 | 009 | 2019 | 1914 | Papersave Swiss (NCA) |  | 2019-07 | LWL | 1 | E6 | 4.86
Borken, KrA | BOR 08 | 009 | 2019 | 1914 | Papersave Swiss (NCA) |  | 2019-07 | LWL | 1 | J4 | 4.81
Borken, KrA | BOR 08 | 082 | 2019 | 1966 | Papersave Swiss (NCA) |  | 2019-07 | LWL | 8 | B7 | 4.58
Borken, KrA | BOR 08 | 082 | 2019 | 1966 | Papersave Swiss (NCA) |  | 2019-07 | LWL | 8 | K6 | 4.7
Borken, KrA | BOR 08 | 158 | 2019 | 1951 | Papersave Swiss (NCA) |  | 2019-07 | LWL | 7 | C3 | 4.58
Borken, KrA | BOR 08 | 158 | 2019 | 1951 | Papersave Swiss (NCA) |  | 2019-07 | LWL | 7 | J6 | 4.75
Borken, KrA | AH 03 | 050 | 2022 | 1947 | ZFB:2 | 188 | 2022-03 | LWL | 5 | A8 | 3.72 |  |  |  |  | 2022-10 | LWL | 5 | A8 | 6.44
Borken, KrA | AH 03 | 153 | 2022 | 1951 | ZFB:2 | 188 | 2022-03 | LWL | 7 | B2 | 3.95 |  |  |  |  | 2022-10 | LWL | 7 | B2 | 7.58
Borken, KrA | AH 03 | 153 | 2022 | 1951 | ZFB:2 | 188 | 2022-03 | LWL | 7 | H7 | 4.23 |  |  |  |  | 2022-10 | LWL | 7 | H7 | 7.65
Borken, KrA | AH 03 | 050 | 2022 | 1947 | ZFB:2 | 188 | 2022-03 | LWL | 5 | K2 | 3.9 |  |  |  |  | 2022-10 | LWL | 5 | K2 | 7.96
Borken, KrA | AH 03 | 006 | 2022 | 1964 | ZFB:2 | 188 | 2022-03 | LWL | 2 | I6 | 4.46 |  |  |  |  | 2022-10 | LWL | 2 | I6 | 8.34
Borken, KrA | AH 03 | 188 | 2022 | 1970 | ZFB:2 | 188 | 2022-03 | LWL | 3 | E7 | 4.39 |  |  |  |  | 2022-10 | LWL | 3 | E7 | 8.36
Borken, KrA | AH 03 | 006 | 2022 | 1964 | ZFB:2 | 188 | 2022-03 | LWL | 2 | D3 | 4.21 |  |  |  |  | 2022-10 | LWL | 2 | D3 | 9.03
Borken, KrA | AH 03 | 188 | 2022 | 1970 | ZFB:2 | 188 | 2022-03 | LWL | 3 | E2 | 4.62 |  |  |  |  | 2022-10 | LWL | 3 | E2 | 9.22
Borken, KrA | AH 03 | 093 | 2022 | 1971 | ZFB:2 | 188 | 2022-03 | LWL | 9 | D7 | 4.78 |  |  |  |  | 2022-10 | LWL | 9 | D7 | 9.36 |  |  |  |  | 2016-06 | LWL | 1 | lu | 6.1
Borken, KrA | AH 03 | 093 | 2022 | 1971 | ZFB:2 | 188 | 2022-03 | LWL | 9 | I3 | 6.08 |  |  |  |  | 2022-10 | LWL | 9 | I3 | 9.72
Borken, KrA | AH 03 | 193 | 2023 | 1956 | ZfB:2 |  | 2023-08 | LWL | 5 | A8 | 4.9 |  |  |  |  | 2024-03 | LWL | 5 | A8 | 8.64
Borken, KrA | AH 03 | 193 | 2023 | 1956 | ZfB:2 |  | 2023-08 | LWL | 5 | H3 | 4.97 |  |  |  |  | 2024-03 | LWL | 5 | H3 | 8.62
Borken, KrA | AH 03 | 230 | 2023 | 1957 | ZfB:2 |  | 2023-08 | LWL | 7 | C3 | 3.5 |  |  |  |  | 2024-03 | LWL | 7 | C3 | 9.08
Borken, KrA | AH 03 | 230 | 2023 | 1957 | ZfB:2 |  | 2023-08 | LWL | 7 | J7 | 3.7 |  |  |  |  | 2024-03 | LWL | 7 | J7 | 7.78
Borken, KrA | AH 03 | 280 | 2023 | 1964 | ZfB:2 |  | 2023-08 | LWL | 4 | B7 | 6.45 |  |  |  |  | 2024-03 | LWL | 4 | B7 | 9.24
Borken, KrA | AH 03 | 280 | 2023 | 1964 | ZfB:2 |  | 2023-08 | LWL | 4 | I2 | 4.4 |  |  |  |  | 2024-03 | LWL | 4 | I2 | 9.38
Borken, KrA | AH 03 | 340 | 2023 | 1964 | ZfB:2 |  | 2023-08 | LWL | 11 | B2 | 3.58 |  |  |  |  | 2024-03 | LWL | 11 | B2 | 8.7
Borken, KrA | AH 03 | 340 | 2023 | 1964 | ZfB:2 |  | 2023-08 | LWL | 11 | I6 | 3.3 |  |  |  |  | 2024-03 | LWL | 11 | I6 | 8.7
Borken, KrA | AH 03 | 398 | 2023 | 1962 | ZfB:2 |  | 2023-08 | LWL | 8 | A5 | 5.67 |  |  |  |  | 2024-03 | LWL | 8 | A5 | 9.04
Borken, KrA | AH 03 | 398 | 2023 | 1962 | ZfB:2 |  | 2023-08 | LWL | 8 | J5 | 4.56 |  |  |  |  | 2024-03 | LWL | 8 | J5 | 8.97
Borken, KrA | AH 03 | 404 | 2024 | 1971 | ZfB:2 |  | 2024-04 | LWL | 6 | C2 | 5.58 |  |  |  |  | 2024-07 | LWL | 6 | C2 | 7.75
Borken, KrA | AH 03 | 404 | 2024 | 1971 | ZfB:2 |  | 2024-04 | LWL | 6 | I8 | 5.57 |  |  |  |  | 2024-07 | LWL | 6 | I8 | 9.27
Borken, KrA | AH 03 | 459 | 2024 | 1944 | ZfB:2 |  | 2024-04 | LWL | 6 | D3 | 3.54 |  |  |  |  | 2024-07 | LWL | 6 | D3 | 6.29
Borken, KrA | AH 03 | 459 | 2024 | 1944 | ZfB:2 |  | 2024-04 | LWL | 6 | I5 | 3.37 |  |  |  |  | 2024-07 | LWL | 6 | I5 | 3.98
Borken, KrA | BOR 07 | 182 | 2024 | 1979 | ZfB:2 |  | 2024-04 | LWL | 5 | C7 | 5.73 |  |  |  |  | 2024-07 | LWL | 5 | C7 | 9.32
Borken, KrA | BOR 07 | 182 | 2024 | 1979 | ZfB:2 |  | 2024-04 | LWL | 5 | I3 | 6.16 |  |  |  |  | 2024-07 | LWL | 5 | I3 | 9.35
Borken, KrA | BOR 07 | 230 | 2024 | 1972 | ZfB:2 |  | 2024-04 | LWL | 6 | A3 | 4.14 |  |  |  |  | 2024-07 | LWL | 6 | A3 | 7.84
Borken, KrA | BOR 07 | 230 | 2024 | 1972 | ZfB:2 |  | 2024-04 | LWL | 6 | H7 | 4.29 |  |  |  |  | 2024-07 | LWL | 6 | H7 | 8.23
Borken, KrA | BOR 07 | 278 | 2024 | 1962 | ZfB:2 |  | 2024-04 | LWL | 6 | A5 | 4.21 |  |  |  |  | 2024-07 | LWL | 6 | A5 | 7.22
Borken, KrA | BOR 07 | 278 | 2024 | 1962 | ZfB:2 |  | 2024-04 | LWL | 6 | H5 | 3.84 |  |  |  |  | 2024-07 | LWL | 6 | H5 | 7.26
Borken, StdA | A | 787 | 2020 | 1884 | Papersave (Battelle, ZFB) |  | 2020-07 | LWL | 8 | F7 | 4.16 |  |  |  |  | 2021-03 | LWL | 8 | F7 | 5.95
Borken, StdA | A | 707 | 2020 | 1878 | Papersave (Battelle, ZFB) |  | 2020-07 | LWL | 6 | A2 | 4.49 |  |  |  |  | 2021-03 | LWL | 6 | A2 | 7.48
Borken, StdA | A | 787 | 2020 | 1884 | Papersave (Battelle, ZFB) |  | 2020-07 | LWL | 8 | F1/F2 | 4.23 |  |  |  |  | 2021-03 | LWL | 8 | F1/F2 | 7.7
Borken, StdA | B | 146 | 2021 | 1943 | Papersave (Battelle, ZFB) |  | 2021-03 | LWL | 8 | K2 | 3.57 |  |  |  |  | 2021-09 | LWL | 8 | K2 | 7.85
Borken, StdA | B | 64 | 2021 | 1946 | Papersave (Battelle, ZFB) |  | 2021-03 | LWL | 9 (S.14) | B7 | 4.2 |  |  |  |  | 2021-09 | LWL | 9 (S.14) | B7 | 8.03
Borken, StdA | B | 64 | 2021 | 1946 | Papersave (Battelle, ZFB) |  | 2021-03 | LWL | 9 (S.14) | J7 | 4.17 |  |  |  |  | 2021-09 | LWL | 9 (S.14) | J7 | 8.03
Borken, StdA | A | 882 | 2020 | 1937 | Papersave (Battelle, ZFB) |  | 2020-07 | LWL | 14 | D2 | 4.13 |  |  |  |  | 2021-03 | LWL | 14 | D2 | 8.07
Borken, StdA | B | 244 | 2021 | 1937 | Papersave (Battelle, ZFB) |  | 2021-03 | LWL | 4 | C6 | 4.59 |  |  |  |  | 2021-08 | LWL | 4 | C6 | 8.08
Borken, StdA | A | 907 | 2021 | 1894 | Papersave (Battelle, ZFB) |  | 2021-03 | LWL | 3 | D2 | 5.79 |  |  |  |  | 2021-09 | LWL | 3 | D2 | 8.1
Borken, StdA | A | 882 | 2020 | 1937 | Papersave (Battelle, ZFB) |  | 2020-07 | LWL | 14 | M10 | 4.25 |  |  |  |  | 2021-03 | LWL | 14 | M10 | 8.19
Borken, StdA | A | 1096 | 2021 | 1931 | Papersave (Battelle, ZFB) |  | 2021-03 | LWL | 11 (S.19) | A8 | 4.39 |  |  |  |  | 2021-09 | LWL | 11 (S.19) | A8 | 8.23 |  |  |  |  | 2016-05 | LWL | Umweltpapier | mu | 8.5
Borken, StdA | A | 1096 | 2021 | 1931 | Papersave (Battelle, ZFB) |  | 2021-03 | LWL | 11 (S.19) | J4 | 4.44 |  |  |  |  | 2021-09 | LWL | 11 (S.19) | J4 | 8.32
Borken, StdA | A | 512 | 2020 | 1874 | Papersave (Battelle, ZFB) |  | 2020-07 | LWL | 9 | B8 | 4.58 |  |  |  |  | 2021-03 | LWL | 9 | B8 | 8.33
Borken, StdA | B | 146 | 2021 | 1943 | Papersave (Battelle, ZFB) |  | 2021-03 | LWL | 8 | F4 | 3.29 |  |  |  |  | 2021-09 | LWL | 8 | F4 | 8.61 |  |  |  |  | 2016-05 | LWL | grüne Karte | mu | 8.9
Borken, StdA | A | 512 | 2020 | 1874 | Papersave (Battelle, ZFB) |  | 2020-07 | LWL | 9 | L1/L2 | 4.45 |  |  |  |  | 2021-03 | LWL | 9 | L1/L2 | 8.62 |  |  |  |  | 2016-07 | LWL | 5 | lu | 6.1
Borken, StdA | A | 707 | 2020 | 1878 | Papersave (Battelle, ZFB) |  | 2020-07 | LWL | 6 | L6 | 4.19 |  |  |  |  | 2021-03 | LWL | 6 | L6 | 8.74
Borken, StdA | A | 907 | 2021 | 1894 | Papersave (Battelle, ZFB) |  | 2021-03 | LWL | 3 | D7 | 4.92 |  |  |  |  | 2021-09 | LWL | 3 | D7 | 8.77
Borken, StdA | B | 244 | 2021 | 1937 | Papersave (Battelle, ZFB) |  | 2021-03 | LWL | 4 | J4 | 4.63 |  |  |  |  | 2021-08 | LWL | 4 | J4 | 9.03 |  |  |  |  | 2016-05 | LWL | 3. Blatt | mm | 8.7
Borken, StdA | A | 597 | 2020 | 1908 | Papersave (Battelle, ZFB) |  | 2020-07 | LWL | 2 | K4 | 4.68 |  |  |  |  | 2021-03 | LWL | 2 | K4 | 9.17
Borken, StdA | A | 597 | 2020 | 1908 | Papersave (Battelle, ZFB) |  | 2020-07 | LWL | 2 | C4 | 4.64 |  |  |  |  | 2021-03 | LWL | 2 | C4 | 9.24
Bottrop, StdA | D III 1 | 4 | 2019 | 1877 | Papersave Swiss (NCA) |  | 2019-07 | LWL | Nr. 75 (oben) | K3 | 4.01 |  |  |  |  | 2019-11 | LWL | Nr. 75 (oben) | K3 | 6.77
Bottrop, StdA | D III 1 | 4 | 2019 | 1877 | Papersave Swiss (NCA) |  | 2019-07 | LWL | Nr.75 (oben) | B3 | 3.85 |  |  |  |  | 2019-11 | LWL | Nr.75 (oben) | B3 | 7.15
Bottrop, StdA | D III 1 | 22 | 2019 | 1894 | Papersave Swiss (NCA) |  | 2019-07 | LWL | Nr. 665 (oben) | M3 | 4.26 |  |  |  |  | 2019-11 | LWL | Nr. 665 (oben) | M3 | 7.46
Bottrop, StdA | D III 1 | 1 | 2019 | 1874 | Papersave Swiss (NCA) |  | 2019-07 | LWL | Nr.51 (oben) | K2 | 3.99 |  |  |  |  | 2019-11 | LWL | Nr.51 (oben) | K2 | 7.54
Bottrop, StdA | D III 1 | 22 | 2019 | 1894 | Papersave Swiss (NCA) |  | 2019-07 | LWL | Nr.665 (oben) | A4 | 4.47 |  |  |  |  | 2019-11 | LWL | Nr.665 (oben) | A4 | 7.79
Bottrop, StdA | D III | 2 Nr. 149 | 2021 | 1939 | ZFB:2 |  | 2021-08 | LWL | 8 | H7 | 4.33 |  |  |  |  | 2022-06 | LWL | 8 | H7 | 7.91
Bottrop, StdA | D III 1 | 1 | 2019 | 1874 | Papersave Swiss (NCA) |  | 2019-07 | LWL | Nr.51 (oben) | A3 | 3.88 |  |  |  |  | 2019-11 | LWL | Nr.51 (oben) | A3 | 7.95
Bottrop, StdA | D III | 2 Nr. 105 | 2021 | 1929 | ZFB:2 |  | 2021-08 | LWL | 4 | G7 | 4.4 |  |  |  |  | 2022-06 | LWL | 4 | G7 | 7.97
Bottrop, StdA | D III | 2 Nr. 105 | 2021 | 1929 | ZFB:2 |  | 2021-08 | LWL | 4 | G2 | 4.44 |  |  |  |  | 2022-06 | LWL | 4 | G2 | 8.11
Bottrop, StdA | D III 1 | 30 | 2019 | 1898 | Papersave Swiss (NCA) |  | 2019-07 | LWL | Nr.700 (oben) | M2 | 5.5 |  |  |  |  | 2019-11 | LWL | Nr.700 (oben) | M2 | 8.14
Bottrop, StdA | D III | 2 Nr. 149 | 2021 | 1939 | ZFB:2 |  | 2021-08 | LWL | 8 | B3 | 4.38 |  |  |  |  | 2022-06 | LWL | 8 | B3 | 8.15
Bottrop, StdA | D III | 3 Nr. 23 | 2021 | 1896 | ZFB:2 |  | 2021-08 | LWL | 6 | A8 | 4.48 |  |  |  |  | 2022-06 | LWL | 6 | A8 | 8.17
Bottrop, StdA | D III 1 | 30 | 2019 | 1898 | Papersave Swiss (NCA) |  | 2019-07 | LWL | Nr.700 (oben) | A8/A9 | 5.41 |  |  |  |  | 2019-11 | LWL | Nr.700 (oben) | A8/A9 | 8.46
Bottrop, StdA | D III | 3 Nr. 23 | 2021 | 1896 | ZFB:2 |  | 2021-08 | LWL | 6 | M2 | 4.81 |  |  |  |  | 2022-06 | LWL | 6 | M2 | 8.47
Bottrop, StdA | D III | 1 Nr. 74 | 2021 | 1909 | ZFB:2 |  | 2021-08 | LWL | 3 | B3 | 5.68 |  |  |  |  | 2022-06 | LWL | 3 | B3 | 8.62
Bottrop, StdA | D III | 1 Nr. 40 | 2021 | 1908 | ZFB:2 |  | 2021-08 | LWL | 11 | C4 | 5.2 |  |  |  |  | 2022-06 | LWL | 11 | C4 | 8.66
Bottrop, StdA | D III | 1 Nr. 74 | 2021 | 1909 | ZFB:2 |  | 2021-08 | LWL | 3 | M9 | 5.38 |  |  |  |  | 2022-06 | LWL | 3 | M9 | 8.72
Bottrop, StdA | D III | 1 Nr. 40 | 2021 | 1908 | ZFB:2 |  | 2021-08 | LWL | 11 | N8 | 5.03 |  |  |  |  | 2022-06 | LWL | 11 | N8 | 8.91
Bottrop, StdA | C II | Buch 17 Nr. 5 | 2017 | 1952 | CSC Book Saver (PAL) |  | 2017-03 | LWL | 39 | H7 | 3.75 |  |  |  |  | 2017-06 | LWL | 39 | H7 | 5.32
Bottrop, StdA | C II | Buch 17 Nr. 5 | 2017 | 1952 | CSC Book Saver (PAL) |  | 2017-03 | LWL | 39 | J2 | 3.86 |  |  |  |  | 2017-06 | LWL | 39 | J2 | 5.52
Bottrop, StdA | C IV 2 | 42 | 2018 | 1938 | Papersave Swiss (NCA) |  | 2018-08 | LWL | 5 | B3 | 3.54 |  |  |  |  | 2019-05 | LWL | 5 | B3 | 5.71
Bottrop, StdA | C II | Buch CV 1 Nr. 13 | 2017 | 1963 | CSC Book Saver (PAL) |  | 2017-03 | LWL | 18 | C3 | 4.15 |  |  |  |  | 2017-06 | LWL | 18 | C3 | 6.02
Bottrop, StdA | C IV 2 | 42 | 2018 | 1938 | Papersave Swiss (NCA) |  | 2018-08 | LWL | 5 | J6 | 3.58 |  |  |  |  | 2019-05 | LWL | 5 | J6 | 6.16
Bottrop, StdA | D II 2 | 98 | 2020 | 1927 | Papersave (Battelle, ZFB) |  | 2020-06 | LWL | 7 | G1 | 4.1 |  |  |  |  | 2021-01 | LWL | 7 | G1 | 6.28
Bottrop, StdA | A I 2 | 10 | 2008 |  | Papersave (Battelle, ZFB) |  | 2008-03 | LWL | vorderer AD | F1 | 4.42 |  |  |  |  | 2008-05 | LWL | vorderer AD | F1/F2 | 6.38
Bottrop, StdA | C II | Buch CV 1 Nr. 13 | 2017 | 1963 | CSC Book Saver (PAL) |  | 2017-03 | LWL | 18 | J2 | 4.19 |  |  |  |  | 2017-06 | LWL | 18 | J2 | 6.48
Bottrop, StdA | C II | 4 Nr. 11 | 2015 |  | CSC Book Saver (PAL) |  | 2015-06 | LWL | 160 | B6 | 4.01 |  |  |  |  | 2015-12 | LWL | 160 | B6 | 6.5
Bottrop, StdA | C II | 4 Nr.11 | 2015 |  | CSC Book Saver (PAL) |  | 2015-06 | LWL | 160 | J6 | 4.04 |  |  |  |  | 2015-12 | LWL | 160 | J6 | 6.5
Bottrop, StdA | C V 1 | 28 | 2018 | 1970 | Papersave Swiss (NCA) |  | 2018-08 | LWL | 13 | J2 | 3.78 |  |  |  |  | 2019-05 | LWL | 13 | J2 | 6.56
Bottrop, StdA | A I 1 | 18 | 2008 |  | Papersave (Battelle, ZFB) |  | 2008-03 | LWL | 2 | I5 | 4.91 |  |  |  |  | 2008-05 | LWL | 2 | I5 | 6.61 |  |  |  |  | 2016-06 | LWL | 55 | mo | 7.77
Bottrop, StdA | C V 1 | 28 | 2018 | 1970 | Papersave Swiss (NCA) |  | 2018-08 | LWL | 13 | B2 | 3.8 |  |  |  |  | 2019-05 | LWL | 13 | B2 | 6.78
Bottrop, StdA | C II | Buch 18 Nr.1 | 2017 | 1953 | CSC Book Saver (PAL) |  | 2017-03 | LWL | 35 | G7 | 4.18 |  |  |  |  | 2017-06 | LWL | 35 | G7 | 6.8
Bottrop, StdA | C V 1 | 24 | 2018 | - | Papersave Swiss (NCA) |  | 2018-08 | LWL | 4 | C3 | 3.69 |  |  |  |  | 2019-05 | LWL | 4 | C3 | 6.85
Bottrop, StdA | C II | Buch 18 Nr.1 | 2017 | 1953 | CSC Book Saver (PAL) |  | 2017-03 | LWL | 35 | A7 | 4.07 |  |  |  |  | 2017-06 | LWL | 35 | A7 | 6.89
Bottrop, StdA | A I 2 | 7 | 2008 |  | Papersave (Battelle, ZFB) |  | 2008-03 | LWL | letztes Blatt | A4 | 4.55 |  |  |  |  | 2008-05 | LWL | letztes Blatt | A4 | 6.92
Bottrop, StdA | A I 1 | 17 | 2008 |  | Papersave (Battelle, ZFB) |  | 2008-03 | LWL | 3 | F7 | 5.73 |  |  |  |  | 2008-05 | LWL | 3 | F7 | 6.98
Bottrop, StdA | C II | 2a Nr. 34 | 2015 |  | CSC Book Saver (PAL) |  | 2015-06 | LWL | 2. Blatt nach Register 5.6.1970 | B6 | 3.69 |  |  |  |  | 2015-12 | LWL | 2. Blatt nach Register 5.6.1970 | B6 | 7
Bottrop, StdA | C II | 2a Nr. 34 | 2015 |  | CSC Book Saver (PAL) |  | 2015-06 | LWL | 2. Blatt nach Register 5.6.1970 | J3 | 3.75 |  |  |  |  | 2015-12 | LWL | 2. Blatt nach Register 5.6.1970 | J3 | 7
Bottrop, StdA | C II | 2a Nr. 35 | 2015 |  | CSC Book Saver (PAL) |  | 2015-06 | LWL | 18 | C1 | 4.26 |  |  |  |  | 2015-12 | LWL | 18 | C1 | 7
Bottrop, StdA | C II | 2a Nr. 35 | 2015 |  | CSC Book Saver (PAL) |  | 2015-06 | LWL | 18 | J7 | 4.2 |  |  |  |  | 2015-12 | LWL | 18 | J7 | 7
Bottrop, StdA | C II | 4 Nr. 12 | 2015 |  | CSC Book Saver (PAL) |  | 2015-06 | LWL | 101 | B5 | 3.73 |  |  |  |  | 2015-12 | LWL | 101 | B5 | 7
Bottrop, StdA | C II | 4 Nr. 12 | 2015 |  | CSC Book Saver (PAL) |  | 2015-06 | LWL | 101 | K2 | 3.66 |  |  |  |  | 2015-12 | LWL | 101 | K2 | 7 |  |  |  |  | 2016-05 | LWL | 4 | mo | 7.2
Bottrop, StdA | C IV 2 | 42 | 2018 | 1939 | Papersave Swiss (NCA) |  | 2018-08 | LWL | Reg. 7, öff.Einricht.Wirtschaftsf. | C6 | 3.7 |  |  |  |  | 2019-05 | LWL | Reg. 7, öff.Einricht.Wirtschaftsf. | C6 | 7.02
Bottrop, StdA | D II 2 | 123 | 2020 | 1934 | Papersave (Battelle, ZFB) |  | 2020-06 | LWL | 11 | A4 | 4.22 |  |  |  |  | 2021-01 | LWL | 11 | A4 | 7.04 |  |  |  |  | 2016-05 | LWL | 1 | ro | 7.2
Bottrop, StdA | A I 1 | 8 | 2008 |  | Papersave (Battelle, ZFB) |  | 2008-03 | LWL | 2 | A3 | 3.83 |  |  |  |  | 2008-05 | LWL | 2 | A3 | 7.07 |  |  |  |  | 2016-05 | LWL | 2 | mm | 8.2
Bottrop, StdA | D II 2 | 123 | 2020 | 1934 | Papersave (Battelle, ZFB) |  | 2020-06 | LWL | 11 | L5 | 4.1 |  |  |  |  | 2021-01 | LWL | 11 | L5 | 7.09
Bottrop, StdA | C IV 2 | 42 | 2018 | 1939 | Papersave Swiss (NCA) |  | 2018-08 | LWL | Reg. 7, öff.Einricht.Wirtschaftsf. | J3 | 3.71 |  |  |  |  | 2019-05 | LWL | Reg. 7, öff.Einricht.Wirtschaftsf. | J3 | 7.13
Bottrop, StdA | C II | Buch 17 Nr. 12 | 2017 | 1960 | CSC Book Saver (PAL) |  | 2017-03 | LWL | 100 | J3 | 3.62 |  |  |  |  | 2017-06 | LWL | 100 | K6 | 7.23
Bottrop, StdA | D II 2 | 101 | 2020 | 1925 | Papersave (Battelle, ZFB) |  | 2020-06 | LWL | 12 | F3 | 4.15 |  |  |  |  | 2021-01 | LWL | 12 | F3 | 7.34
Bottrop, StdA | C V 1 | 24 | 2018 | - | Papersave Swiss (NCA) |  | 2018-08 | LWL | 4 | K6 | 3.79 |  |  |  |  | 2019-05 | LWL | 4 | K6 | 7.4
Bottrop, StdA | D II 2 | 104 | 2020 | 1929 | Papersave (Battelle, ZFB) |  | 2020-06 | LWL | 3 | A8 | 4.45 |  |  |  |  | 2021-01 | LWL | 3 | A8 | 7.44
Bottrop, StdA | C II | Buch 17 Nr. 12 | 2017 | 1960 | CSC Book Saver (PAL) |  | 2017-03 | LWL | 100 | A6 | 3.57 |  |  |  |  | 2017-06 | LWL | 100 | A6 | 7.51
Bottrop, StdA | A I 2 | 7 | 2008 |  | Papersave (Battelle, ZFB) |  | 2008-03 | LWL | 4 | H1 | 4.85 |  |  |  |  | 2008-05 | LWL | 4 | H1 | 7.57 |  |  |  |  | 2016-07 | LWL | 3. Blatt | ru | 7.5
Bottrop, StdA | A I 1 | 8 | 2008 |  | Papersave (Battelle, ZFB) |  | 2008-03 | LWL | blauer Umschlag vorne innen | B4 | 5.07 |  |  |  |  | 2008-05 | LWL | blauer Umschlag vorne innen | B4 | 7.63
Bottrop, StdA | D II 2 | 104 | 2020 | 1929 | Papersave (Battelle, ZFB) |  | 2020-06 | LWL | 3 | J2 | 4.48 |  |  |  |  | 2021-01 | LWL | 3 | J2 | 7.63
Bottrop, StdA | D II 2 | 114 | 2020 | 1933 | Papersave (Battelle, ZFB) |  | 2020-06 | LWL | 9 | L6 | 4.61 |  |  |  |  | 2021-01 | LWL | 9 | L6 | 7.64
Bottrop, StdA | C I | 1 Nr.27 | 2009 |  | Papersave (Battelle, ZFB) |  | 2009-10 | LWL | 1. braune Blatt "Anlage zu Punkt A" | C1 | 3.89 |  |  |  |  | 2010-03 | LWL | 1. braune Blatt "Anlage zu Punkt A" | C1 | 7.67
Bottrop, StdA | A I 2 | 10 | 2008 |  | Papersave (Battelle, ZFB) |  | 2008-03 | LWL | 1 | J5 | 5.35 |  |  |  |  | 2008-05 | LWL | 1 | J5 | 7.8
Bottrop, StdA | D II 2 | 114 | 2020 | 1933 | Papersave (Battelle, ZFB) |  | 2020-06 | LWL | 9 | B2 | 4.85 |  |  |  |  | 2021-01 | LWL | 9 | B2 | 7.83
Bottrop, StdA | D III 3 | 100 | 2022 | 1929 | ZFB:2 |  | 2022-07 | LWL | 3 | B3 | 4.27 |  |  |  |  | 2023-03 | LWL | 3 | B3 | 7.83
Bottrop, StdA | C II | Nr. 11/(9 | 2013 |  | ZfB:2 |  | 2013-07 | LWL | 15 | G4 | 3.65 |  |  |  |  | 2014-01 | LWL | 15 | G4 | 7.91
Bottrop, StdA | A I 1 | 9 | 2008 |  | Papersave (Battelle, ZFB) |  | 2008-03 | LWL | 3 | J4 | 3.8 |  |  |  |  | 2008-05 | LWL | 3 | J4 | 7.92
Bottrop, StdA | A I 1 | 17 | 2008 |  | Papersave (Battelle, ZFB) |  | 2008-03 | LWL | vorletztes Blatt | D5 | 5.07 |  |  |  |  | 2008-05 | LWL | vorletztes Blatt | D5 | 7.92
Bottrop, StdA | D III 3 | 109 | 2022 | 1934 | ZFB:2 |  | 2022-07 | LWL | 7 | C5 | 3.97 |  |  |  |  | 2023-03 | LWL | 7 | C5 | 7.93
Bottrop, StdA | C II | 2a Nr. 18 | 2014 |  | ZfB:2 | [10 empty] | 2015-01 | LWL | 1. Blatt nach Register 25.3.63 | B4 | 7.96
Bottrop, StdA | D II 2 | 98 | 2020 | 1927 | Papersave (Battelle, ZFB) |  | 2020-06 | LWL | 7 | G7 | 4.02 |  |  |  |  | 2021-01 | LWL | 7 | G7 | 7.99
Bottrop, StdA | D II 2 | 101 | 2020 | 1925 | Papersave (Battelle, ZFB) |  | 2020-06 | LWL | 12 | L8 | 4.45 |  |  |  |  | 2021-01 | LWL | 12 | L8 | 8.01
Bottrop, StdA | C II | 2 Nr. 10 | 2014 |  | ZfB:2 | [10 empty] | 2015-01 | LWL | Blatt nach Register 18.10.60 | D4 | 8.08
Bottrop, StdA | C II | 2a Nr. 17a | 2014 |  | ZfB:2 | [10 empty] | 2015-01 | LWL | 1. Blatt nach Register 16.1.56 | C1 | 8.08
Bottrop, StdA | C II | 2a Nr. 17a | 2014 |  | ZfB:2 | [10 empty] | 2015-01 | LWL | 1. Blatt nach Register 16.1.56 | K7 | 8.11
Bottrop, StdA | D III 3 | 109 | 2022 | 1934 | ZFB:2 |  | 2022-07 | LWL | 7 | I5 | 3.84 |  |  |  |  | 2023-03 | LWL | 7 | I5 | 8.12
Bottrop, StdA | C II | Nr.10/8 | 2013 |  | ZfB:2 |  | 2013-07 | LWL | 7 | F4 | 4.12 |  |  |  |  | 2014-01 | LWL | 7 | F4 | 8.22
Bottrop, StdA | C | 12 Nr. 6 | 2010 |  | Papersave (Battelle, ZFB) |  | 2010-07 | LWL | 1 | A4 | 4.11 |  |  |  |  | 2010-12 | LWL | 1 | A4 | 8.25
Bottrop, StdA | C II | 2 Nr. 10 | 2014 |  | ZfB:2 | [10 empty] | 2015-01 | LWL | Blatt nach Register 18.10.60 | H4/H5 | 8.27
Bottrop, StdA | C II | 2 Nr. 11 | 2014 |  | ZfB:2 | [10 empty] | 2015-01 | LWL | Register 17.1.64 | J6 | 8.28
Bottrop, StdA | C | 12 Nr. 22 | 2010 |  | Papersave (Battelle, ZFB) |  | 2010-07 | LWL | 1 | D7 | 3.94 |  |  |  |  | 2010-12 | LWL | 1 | D7 | 8.29
Bottrop, StdA | C II | 2 Nr. 11 | 2014 |  | ZfB:2 | [10 empty] | 2015-01 | LWL | Register 17.1.64 | C2 | 8.3
Bottrop, StdA | C II | 2a Nr. 18 | 2014 |  | ZfB:2 | [10 empty] | 2015-01 | LWL | 1. Blatt nach Register 25.3.63 | K5 | 8.34
Bottrop, StdA | D III 3 | 1913/C1/1-588/1.1-19.8 | 2022 | 1913 | ZFB:2 |  | 2022-07 | LWL | 2 | I3 | 4.08 |  |  |  |  | 2023-03 | LWL | 2 | I3 | 8.34
Bottrop, StdA | D III 3 | 60 | 2022 | 1915 | ZFB:2 |  | 2022-07 | LWL | 5 | B8 | 4.33 |  |  |  |  | 2023-03 | LWL | 5 | B8 | 8.43
Bottrop, StdA | D III 3 | 100 | 2022 | 1929 | ZFB:2 |  | 2022-07 | LWL | 3 | K7 | 4.11 |  |  |  |  | 2023-03 | LWL | 3 | K7 | 8.45
Bottrop, StdA | D III 3 | 1913/C1/1-588/1.1-19.8 | 2022 | 1913 | ZFB:2 |  | 2022-07 | LWL | 2 | F9 | 4.04 |  |  |  |  | 2023-03 | LWL | 2 | F9 | 8.55
Bottrop, StdA | C I | 1 Nr. 11 | 2009 |  | Papersave (Battelle, ZFB) |  | 2009-10 | LWL | 555 | G2 | 4.08 |  |  |  |  | 2010-03 | LWL | 555 | G2 | 8.6
Bottrop, StdA | C I | 1 Nr. 12 | 2009 |  | Papersave (Battelle, ZFB) |  | 2009-10 | LWL | 41 | A6 | 4.46 |  |  |  |  | 2010-03 | LWL | 41 | A6 | 8.61
Bottrop, StdA | C I | 1 Nr. 12 | 2009 |  | Papersave (Battelle, ZFB) |  | 2009-10 | LWL | hinterer Spiegel | J2 | 5.91 |  |  |  |  | 2010-03 | LWL | hinterer Spiegel | J2 | 8.62
Bottrop, StdA | D III 3 | 60 | 2022 | 1915 | ZFB:2 |  | 2022-07 | LWL | 5 | N3 | 4.19 |  |  |  |  | 2023-03 | LWL | 5 | N3 | 8.67
Bottrop, StdA | C | 12 Nr. 5 | 2010 |  | Papersave (Battelle, ZFB) |  | 2010-07 | LWL | letztes Blatt | C8 | 4.18 |  |  |  |  | 2010-12 | LWL | letztes Blatt | C8 | 8.74
Bottrop, StdA | C II | Buch CV 1 Nr. 15 | 2017 | 1968 | CSC Book Saver (PAL) |  | 2017-03 | LWL | 8 | B5 | 4.08 |  |  |  |  | 2017-06 | LWL | 8 | B5 | 8.85
Bottrop, StdA | D III 3 | 76 | 2022 | 1919 | ZFB:2 |  | 2022-07 | LWL | 4 | B6 | 4.72 |  |  |  |  | 2023-03 | LWL | 4 | B6 | 8.94
Bottrop, StdA | C I | 1 Nr. 26 | 2009 |  | Papersave (Battelle, ZFB) |  | 2009-10 | LWL | 1. Blatt hinter 191 | J7 | 4.15 |  |  |  |  | 2010-03 | LWL | 1. Blatt hinter 191 | J7 | 8.96
Bottrop, StdA | C | 12 Nr. 21 | 2010 |  | Papersave (Battelle, ZFB) |  | 2010-07 | LWL | 10 | I4 | 4.45 |  |  |  |  | 2010-12 | LWL | 10 | I4 | 9
Bottrop, StdA | C | 12 Nr. 21 | 2010 |  | Papersave (Battelle, ZFB) |  | 2010-07 | LWL | 4 | F4 | 4.14 |  |  |  |  | 2010-12 | LWL | 4 | F4 | 9.12
Bottrop, StdA | C II | Buch CV 1 Nr. 15 | 2017 | 1968 | CSC Book Saver (PAL) |  | 2017-03 | LWL | 8 | J7 | 4.07 |  |  |  |  | 2017-06 | LWL | 8 | J7 | 9.16
Bottrop, StdA | D III 3 | 76 | 2022 | 1919 | ZFB:2 |  | 2022-07 | LWL | 4 | M4 | 5.79 |  |  |  |  | 2023-03 | LWL | 4 | M4 | 9.19
Bottrop, StdA | D III 3 | 201 | 2023 | 1966 | ZfB:2 |  | 2023-06 | LWL | 8 | B2 | 5.87 |  |  |  |  | 2023-10 | LWL | 8 | B2 | 9.65
Bottrop, StdA | D III 3 | 201 | 2023 | 1966 | ZfB:2 |  | 2023-06 | LWL | 8 | H4 | 6.17 |  |  |  |  | 2023-10 | LWL | 8 | H4 | 8.93
Bottrop, StdA | D III 3 | 181 | 2023 | 1960 | ZfB:2 |  | 2023-06 | LWL | 11 | A4 | 4.95 |  |  |  |  | 2023-10 | LWL | 11 | A4 | 8.53
Bottrop, StdA | D III 3 | 181 | 2023 | 1960 | ZfB:2 |  | 2023-06 | LWL | 11 | J5 | 4.83 |  |  |  |  | 2023-10 | LWL | 11 | J5 | 8.38
Bottrop, StdA | D III 3 | 158 | 2023 | 1952 | ZfB:2 |  | 2023-06 | LWL | 17 | A7 | 4.05 |  |  |  |  | 2023-10 | LWL | 17 | A7 | 8.51
Bottrop, StdA | D III 3 | 158 | 2023 | 1952 | ZfB:2 |  | 2023-06 | LWL | 17 | K2 | 3.93 |  |  |  |  | 2023-10 | LWL | 17 | K2 | 8.25
Bottrop, StdA | D III 3 | 133 | 2023 | 1943 | ZfB:2 |  | 2023-06 | LWL | 5 | B3 | 4.53 |  |  |  |  | 2023-10 | LWL | 5 | B3 | 8.25
Bottrop, StdA | D III 3 | 133 | 2023 | 1943 | ZfB:2 |  | 2023-06 | LWL | 5 | I5 | 4.58 |  |  |  |  | 2023-10 | LWL | 5 | I5 | 8.15
Bottrop, StdA | D III 3 | 111 | 2023 | 1935 | ZfB:2 |  | 2023-06 | LWL | 7 | B3 | 4.11 |  |  |  |  | 2023-10 | LWL | 7 | B3 | 8.54
Bottrop, StdA | D III 3 | 111 | 2023 | 1935 | ZfB:2 |  | 2023-06 | LWL | 7 | L6 | 4.1 |  |  |  |  | 2023-10 | LWL | 7 | L6 | 8.39
Bottrop, StdA | C II | 5 Nr. 5 | 2016 |  | Papersave Swiss (NCA) |  | 2016-06 | LWL | 219 | D7 | 3.54 |  |  |  |  | 2016_11 | LWL | 219 | D7 | 5.68
Bottrop, StdA | C II | 5 Nr. 5 | 2016 |  | Papersave Swiss (NCA) |  | 2016-06 | LWL | 219 | J3 | 3.51 |  |  |  |  | 2016_11 | LWL | 219 | J3 | 5.16
Bottrop, StdA | C II | 5 Nr. 6 | 2016 |  | Papersave Swiss (NCA) |  | 2016-06 | LWL | 66 | C2 | 3.5 |  |  |  |  | 2016_11 | LWL | 66 | C2 | 4.87
Bottrop, StdA | C II | 5 Nr. 6 | 2016 |  | Papersave Swiss (NCA) |  | 2016-06 | LWL | 66 | J4/J5 | 3.44 |  |  |  |  | 2016_11 | LWL | 66 | J4/J5 | 4.77
Bottrop, StdA | C II | 8 Nr. 3 | 2016 |  | Papersave Swiss (NCA) |  | 2016-06 | LWL | 8 | C7 | 4.32 |  |  |  |  | 2016_11 | LWL | 8 | C7 | 6.84
Bottrop, StdA | C II | 8 Nr. 8 | 2016 |  | Papersave Swiss (NCA) |  | 2016-06 | LWL | 8 | J2 | 4.22 |  |  |  |  | 2016_11 | LWL | 8 | J2 | 6.9
Bottrop, StdA | C II | 9 Nr. 3 | 2016 |  | Papersave Swiss (NCA) |  | 2016-06 | LWL | 4 | C7 | 4.38 |  |  |  |  | 2016_11 | LWL | 4 | C7 | 8.38
Bottrop, StdA | C II | 9 Nr. 3 | 2016 |  | Papersave Swiss (NCA) |  | 2016-06 | LWL | 4 | J7 | 4.6 |  |  |  |  | 2016_11 | LWL | 4 | J7 | 8.4
Bottrop, StdA | C II | 12 Nr. 1 | 2016 |  | Papersave Swiss (NCA) |  | 2016-06 | LWL | 7 | D7 | 4.32 |  |  |  |  | 2016_11 | LWL | 7 | D7 | 7.52
Bottrop, StdA | C II | 12 Nr. 1 | 2016 |  | Papersave Swiss (NCA) |  | 2016-06 | LWL | 7 | K7 | 4.53 |  |  |  |  | 2016_11 | LWL | 7 | K7 | 7.41
Bottrop, StdA | C II | 16 Nr. 2 | 2016 |  | Papersave Swiss (NCA) |  | 2016-06 | LWL | 5 | E2 | 3.69 |  |  |  |  | 2016_11 | LWL | 5 | E2 | 7.35
Bottrop, StdA | C II | 16 Nr. 2 | 2016 |  | Papersave Swiss (NCA) |  | 2016-06 | LWL | 5 | E7 | 3.8 |  |  |  |  | 2016_11 | LWL | 5 | E7 | 7.39
Brakel, StdA | F | 185 | 2009 |  | Papersave (Battelle, ZFB) |  | 2016-06 | [8 empty] | 2010-03 | LWL | 1. Blatt | F4/F5 | 7.24
Brakel, StdA | Standesamt/Katasterverwaltung | Heft 7 | 2010 |  | Papersave (Battelle, ZFB) |  | 2010-05 | LWL | 18 | K4 | 3.84 |  |  |  |  | 2010-11 | LWL | 18 | K4 | 7.43
Brakel, StdA | Standesamt/Katasterverwaltung | Heft 10 | 2010 |  | Papersave (Battelle, ZFB) |  | 2010-05 | LWL | 21. letztes blatt | F4 | 4.03 |  |  |  |  | 2010-11 | LWL | 21. letztes Blatt | F4 | 7.46
Brakel, StdA | Standesamt/Katasterverwaltung | 29/04/23 Aufgebote | 2010 |  | Papersave (Battelle, ZFB) |  | 2010-05 | LWL | 6 | A4 | 4.84 |  |  |  |  | 2010-11 | LWL | 6 | A4 | 7.69
Brakel, StdA | Standesamt/Katasterverwaltung | Abteilung I Nr. 8 | 2010 |  | Papersave (Battelle, ZFB) |  | 2010-05 | LWL | 30. letztes Blatt | F8 | 4.4 |  |  |  |  | 2010-11 | LWL | 30. letztes Blatt | F8 | 7.82
Brakel, StdA | Standesamt/Katasterverwaltung | Heft 6 | 2010 |  | Papersave (Battelle, ZFB) |  | 2010-05 | LWL | 5 | F2 | 4.81 |  |  |  |  | 2010-11 | LWL | 5 | F2 | 7.9
Brakel, StdA | D | 411 | 2012 |  | Papersave (Battelle, ZFB) |  | 2012-06 | LWL | 1 | K8 | 4.21 |  |  |  |  | 2013-04 | LWL | 1 | K8 | 7.99
Brakel, StdA | D | 425 | 2012 |  | Papersave (Battelle, ZFB) |  | 2012-06 | LWL | 2 | K3 | 3.74 |  |  |  |  | 2013-04 | LWL | 2 | K3 | 8.08
Brakel, StdA | D | 427 | 2012 |  | Papersave (Battelle, ZFB) |  | 2012-06 | LWL | 3 | J7 | 4.68 |  |  |  |  | 2013-04 | LWL | 3 | J7 | 8.15
Brakel, StdA | D | 414 | 2012 |  | Papersave (Battelle, ZFB) |  | 2012-06 | LWL | 1 | K2 | 3.97 |  |  |  |  | 2013-04 | LWL | 1 | K2 | 8.4
Brakel, StdA | D | 416 | 2012 |  | Papersave (Battelle, ZFB) |  | 2012-06 | LWL | 2 | E8 | 3.73 |  |  |  |  | 2013-04 | LWL | 2 | E8 | 8.47
Brakel, StdA | F | 161 | 2009 |  | Papersave (Battelle, ZFB) | [10 empty] | 2010-03 | LWL | 31. Blatt von hinten | C4/C5 | 8.71
Brakel, StdA | F | 156 | 2009 |  | Papersave (Battelle, ZFB) | [10 empty] | 2010-03 | LWL | 47 | G1 | 8.98
Brakel, StdA | F | 187 | 2009 |  | Papersave (Battelle, ZFB) | [10 empty] | 2010-03 | LWL | letztes Blatt | A1 | 9.06
Brakel, StdA | F | 158 | 2009 |  | Papersave (Battelle, ZFB) | [10 empty] | 2010-03 | LWL | 20 | G4 | 9.58
Brakel, StdA | E | 21 | 2008 |  | Papersave (Battelle, ZFB) |  | 2008-04 | LWL | 1. Lage mittleres DB rechts | H4 | 4.88
Brakel, StdA | E | 21 | 2008 |  | Papersave (Battelle, ZFB) |  | 2008-04 | LWL | VD | F4 | 5.78
Brakel, StdA | E | 21 | 2008 |  | Papersave (Battelle, ZFB) |  | 2008-04 | LWL | raustehendes Blatt | B2 | 4.98
Brakel, StdA | E | 133 | 2008 |  | Papersave (Battelle, ZFB) |  | 2008-04 | LWL | 2 | B2 | 4.09
Brakel, StdA | E | 133 | 2008 |  | Papersave (Battelle, ZFB) |  | 2008-04 | LWL | letztes Blatt | F8 | 4.07
Brakel, StdA | E | 139 | 2008 |  | Papersave (Battelle, ZFB) |  | 2008-04 | LWL | 7 | I6 | 4.23
Brakel, StdA | E | 139 | 2008 |  | Papersave (Battelle, ZFB) |  | 2008-04 | LWL | 4. letztes Blatt | F1 | 4.34
Brakel, StdA | E | 352 | 2008 |  | Papersave (Battelle, ZFB) |  | 2008-04 | LWL | 1 | F4/F5 | 4.57
Brakel, StdA | E | 352 | 2008 |  | Papersave (Battelle, ZFB) |  | 2008-04 | LWL | 1. sehr glattes dünnes weißes Blatt | C2 | 4.9
Brakel, StdA | E | 352 | 2008 |  | Papersave (Battelle, ZFB) |  | 2008-04 | LWL | 3. letztes Blatt | C4 | 4.47
Brincke, AdelsA | B | 336 | 2015 |  | ZfB:2 |  | 2015-01 | LWL | 3 | C2 | 3.72 |  |  |  |  | 2015-10 | LWL | 3 | C2 | 3.49
Brincke, AdelsA | B | 336 | 2015 |  | ZfB:2 |  | 2015-01 | LWL | 3 | G4 | 3.65 |  |  |  |  | 2015-10 | LWL | 3 | G4 | 5.21
Brincke, AdelsA | B | 338 | 2015 |  | ZfB:2 |  | 2015-01 | LWL | 8 | K4/K5 | 4.14 |  |  |  |  | 2015-10 | LWL | 8 | K4/K5 | 6.1
Brincke, AdelsA | B | 334 | 2015 |  | ZfB:2 |  | 2015-01 | LWL | 4 | H2 | 4.29 |  |  |  |  | 2015-10 | LWL | 4 | H2 | 6.15
Brincke, AdelsA | B | 338 | 2015 |  | ZfB:2 |  | 2015-01 | LWL | 8 | B2 | 4.09 |  |  |  |  | 2015-10 | LWL | 8 | B2 | 6.28
Brincke, AdelsA | B | 342 | 2015 |  | ZfB:2 |  | 2015-01 | LWL | 1 | C6 | 4.2 |  |  |  |  | 2015-10 | LWL | 1 | C6 | 6.3
Brincke, AdelsA | B | 334 | 2015 |  | ZfB:2 |  | 2015-01 | LWL | 4 | B2 | 4.22 |  |  |  |  | 2015-10 | LWL | 4 | B2 | 6.72
Brincke, AdelsA | B | 342 | 2015 |  | ZfB:2 |  | 2015-01 | LWL | 1 | K4 | 4.3 |  |  |  |  | 2015-10 | LWL | 1 | K4 | 7.15
Brincke, AdelsA | B | 473 | 2016 |  | ZfB:2 |  | 2016-03 | LWL | Seite 48 | F2 | 4.52 |  |  |  |  | 2016-09 | LWL | Seite 48 | F2 | 7.22
Brincke, AdelsA | B | 685 | 2016 |  | ZfB:2 |  | 2016-03 | LWL | grüner Rückdeckel | D4/D5 | 4.51 |  |  |  |  | 2016-09 | LWL | grüner Rückdeckel | D4/D5 | 7.38
Brincke, AdelsA | B | 910 (Mitte) | 2016 | 1929 | ZfB:2 |  | 2016-03 | LWL | Sonnabend 5.Okt.1929 | F2 | 4.64 |  |  |  |  | 2016-09 | LWL | Sonnabend 5.Okt.1929 | F1 | 7.38
Brincke, AdelsA | Haus Brincke | Joseph, 61 - 69, Nr. 66 | 2017 | 1915 | Papersave (Battelle, ZFB) |  | 2017-03 | LWL | 1. Blatt nach Postkarte | A6 | 5.3 |  |  |  |  | 2018-02 | LWL | 1. Blatt nach Postkarte | A6 | 7.81
Brincke, AdelsA | B | 596 | 2016 |  | ZfB:2 |  | 2016-03 | LWL | 11 | D1 | 4.63 |  |  |  |  | 2016-09 | LWL | 11 | D1 | 7.83
Brincke, AdelsA | B | 596 | 2016 |  | ZfB:2 |  | 2016-03 | LWL | 11 | I5 | 4.67 |  |  |  |  | 2016-09 | LWL | 11 | I5 | 7.87
Brincke, AdelsA | B | 340 | 2015 |  | ZfB:2 |  | 2015-01 | LWL | 2 | J5 | 4.48 |  |  |  |  | 2015-10 | LWL | 2 | J5 | 8.01
Brincke, AdelsA | B | 473 | 2016 |  | ZfB:2 |  | 2016-03 | LWL | Seite 48 | G7 | 4.55 |  |  |  |  | 2016-09 | LWL | Seite 48 | G7 | 8.02
Brincke, AdelsA | B | 340 | 2015 |  | ZfB:2 |  | 2015-01 | LWL | 2 | C2 | 4.42 |  |  |  |  | 2015-10 | LWL | 2 | C2 | 8.1
Brincke, AdelsA | B | 685 | 2016 |  | ZfB:2 |  | 2016-03 | LWL | grüner Rückdeckel | J4 | 4.49 |  |  |  |  | 2016-09 | LWL | grüner Rückdeckel | J4 | 8.1 |  |  |  |  | 2016-05 | LWL | danach Aktenblatt 1 | lm | 8.5
Brincke, AdelsA | B | 910 (Mitte) | 2016 | 1929 | ZfB:2 |  | 2016-03 | LWL | Sonnabend 5.Okt.1929 | G8 | 4.66 |  |  |  |  | 2016-09 | LWL | Sonnabend 5.Okt.1929 | G8 | 8.1
Brincke, AdelsA | Haus Brincke | Maria ,1-6, Nr. 5 | 2017 | 1867 | Papersave (Battelle, ZFB) |  | 2017-03 | LWL | 10 | A5 | 4.71 |  |  |  |  | 2018-02 | LWL | 10 | A5 | 8.38
Brincke, AdelsA | Haus Brincke | Maria ,1-6, Nr. 5 | 2017 | 1867 | Papersave (Battelle, ZFB) |  | 2017-03 | LWL | 10 | H3 | 4.94 |  |  |  |  | 2018-02 | LWL | 10 | H3 | 8.39
Brincke, AdelsA | Haus Brincke | Alois, 171 - 185, Nr. 3 | 2017 | 1931 | Papersave (Battelle, ZFB) |  | 2017-03 | LWL | 3 | K2 | 4.83 |  |  |  |  | 2018-02 | LWL | 3 | K2 | 8.51
Brincke, AdelsA | Haus Brincke | Alois, 171 - 185, Nr. 3 | 2017 | 1931 | Papersave (Battelle, ZFB) |  | 2017-03 | LWL | 3 | A8 | 5.62 |  |  |  |  | 2018-02 | LWL | 3 | A8 | 8.53
Brincke, AdelsA | Haus Brincke | Joseph, 61 - 69, Nr. 66 | 2017 | 1915 | Papersave (Battelle, ZFB) |  | 2017-03 | LWL | 1. Blatt nach Postkarte | G8 | 5.34 |  |  |  |  | 2018-02 | LWL | 1. Blatt nach Postkarte | G8 | 8.75
Brincke, AdelsA | Haus Brincke | Clemens-August, 34-44, Nr. 41 | 2017 | 1870 | Papersave (Battelle, ZFB) |  | 2017-03 | LWL | 7 (blau) | H2 | 5.06 |  |  |  |  | 2018-02 | LWL | 7 (blau) | H2 | 9.07
Brincke, AdelsA | Haus Brincke | Agnes, 199 - 205, Nr. 5 | 2017 | 1852 | Papersave (Battelle, ZFB) |  | 2017-03 | LWL | letztes Blatt | B2 | 5.45 |  |  |  |  | 2018-02 | LWL | letztes Blatt | B2 | 9.12
Brincke, AdelsA | Haus Brincke | Clemens-August, 34-44, Nr. 41 | 2017 | 1870 | Papersave (Battelle, ZFB) |  | 2017-03 | LWL | 7 (blau) | A1 | 4.89 |  |  |  |  | 2018-02 | LWL | 7 (blau) | A1 | 9.22
Brincke, AdelsA | Haus Brincke | Agnes, 199 - 205, Nr. 5 | 2017 | 1852 | Papersave (Battelle, ZFB) |  | 2017-03 | LWL | letztes Blatt | J4 | 5.24 |  |  |  |  | 2018-02 | LWL | letztes Blatt | J4 | 9.28
Brincke, AdelsA | Romberg´sche Bergwerks- und Güterverwaltung | Bri. R. 1 | 2022 | 1922 | ZFB:2 |  | 2022-08 | LWL | 9 | L2 | 4.19 |  |  |  |  | 2023-03 | LWL | 9 | L2 | 7.83
Brincke, AdelsA | Romberg´sche Bergwerks- und Güterverwaltung | Bri. R. 1 | 2022 | 1922 | ZFB:2 |  | 2022-08 | LWL | 9 | B7 | 4.27 |  |  |  |  | 2023-03 | LWL | 9 | B7 | 8.47
Brincke, AdelsA | Romberg´sche Bergwerks- und Güterverwaltung | Bri.R.277 | 2022 | 1863 | ZFB:2 |  | 2022-08 | LWL | 12 | B2 | 4.97 |  |  |  |  | 2023-03 | LWL | 12 | B2 | 8.67
Brincke, AdelsA | Romberg´sche Bergwerks- und Güterverwaltung | Bri.R.200 | 2022 | 1929 | ZFB:2 |  | 2022-08 | LWL | 10 | K3 | 4.05 |  |  |  |  | 2023-03 | LWL | 10 | K3 | 9.06
Brincke, AdelsA | Romberg´sche Bergwerks- und Güterverwaltung | Bri. R. 78 | 2022 | 1923 | ZFB:2 |  | 2022-08 | LWL | 3 | A4 | 4.32 |  |  |  |  | 2023-03 | LWL | 3 | A4 | 9.11
Brincke, AdelsA | Romberg´sche Bergwerks- und Güterverwaltung | Bri.R.157 | 2022 | 1950 | ZFB:2 |  | 2022-08 | LWL | 12 | B2 | 3.9 |  |  |  |  | 2023-03 | LWL | 12 | B2 | 9.16
Brincke, AdelsA | Romberg´sche Bergwerks- und Güterverwaltung | Bri.R.78 | 2022 | 1923 | ZFB:2 |  | 2022-08 | LWL | 3 | K4 | 4.19 |  |  |  |  | 2023-03 | LWL | 3 | K4 | 9.17
Brincke, AdelsA | Romberg´sche Bergwerks- und Güterverwaltung | Bri.R.277 | 2022 | 1863 | ZFB:2 |  | 2022-08 | LWL | 12 | J7 | 5.09 |  |  |  |  | 2023-03 | LWL | 12 | J7 | 9.22
Brincke, AdelsA | Romberg´sche Bergwerks- und Güterverwaltung | Bri.R.200 | 2022 | 1929 | ZFB:2 |  | 2022-08 | LWL | 10 | D2 | 4.54 |  |  |  |  | 2023-03 | LWL | 10 | D2 | 9.29
Brincke, AdelsA | Romberg´sche Bergwerks- und Güterverwaltung | Bri.R.157 | 2022 | 1950 | ZFB:2 |  | 2022-08 | LWL | 12 | J7 | 4.12 |  |  |  |  | 2023-03 | LWL | 12 | J7 | 9.54
Brincke, AdelsA | Anna geb. Spee Bri.N.XVIII | 58 | 2019 | 1904 | Papersave (Battelle, ZFB) |  | 2019-03 | LWL | 35 | E1 | 4,084,28 |  |  |  |  | 2019-10 | LWL | 35 | E1 | 6.62
Brincke, AdelsA | Anna geb. Spee Bri.N.XVIII | 58 | 2019 | 1904 | Papersave (Battelle, ZFB) |  | 2019-03 | LWL | 35 | H6 | 4.73 |  |  |  |  | 2019-10 | LWL | 35 | H6 | 6.93
Brincke, AdelsA | Anna geb. Spee Bri.N.XVIII | 95 | 2019 | 1915 | Papersave (Battelle, ZFB) |  | 2019-03 | LWL | 14 | A6/A7 | 4.45 |  |  |  |  | 2019-10 | LWL | 14 | A6/A7 | 7.57
Brincke, AdelsA | Franz Xaver Bri.N.XVI | 87 | 2019 | 1905 | Papersave (Battelle, ZFB) |  | 2019-03 | LWL | Galen 14 | B1/B2 | 4.65 |  |  |  |  | 2019-10 | LWL | Galen 14 | B1/B2 | 7.68
Brincke, AdelsA | Anna geb. Spee Bri.N.XVIII | 95 | 2019 | 1915 | Papersave (Battelle, ZFB) |  | 2019-03 | LWL | 14 | J1 | 4.38 |  |  |  |  | 2019-10 | LWL | 14 | J1 | 7.85
Brincke, AdelsA | Franz Xaver Bri.N.XVI + Antonia geb. Hoensbach Bri.N.XVII | Antonia 6 | 2019 | 1874 | Papersave (Battelle, ZFB) |  | 2019-03 | LWL | 1 | A4 | 5.2 |  |  |  |  | 2019-10 | LWL | 1 | A4 | 7.98
Brincke, AdelsA | Franz Xaver Bri.N.XVI | 87 | 2019 | 1905 | Papersave (Battelle, ZFB) |  | 2019-03 | LWL | Galen 14 | H3 | 4.59 |  |  |  |  | 2019-10 | LWL | Galen 14 | H3 | 8.03
Brincke, AdelsA | Franz Xaver Bri.N.XVI + Antonia geb. Hoensbach Bri.N.XVII | Antonia 6 | 2019 | 1874 | Papersave (Battelle, ZFB) |  | 2019-03 | LWL | 1 | I6 | [5 empty] | 2019-10 | LWL | 1 | I6 | 8.2
Brincke, AdelsA | Franz Xaver Bri.N. XVI + Antonia geb. Hoensbach Bri.N.XVII | Franz Xaver 105 | 2019 |  | Papersave (Battelle, ZFB) |  | 2019-03 | LWL | Seeschlacht von Lissa 5 | I4 | 5.14 |  |  |  |  | 2019-10 | LWL | Seeschlacht von Lissa 5 | I4 | 8.48
Brincke, AdelsA | Franz Xaver Bri.N.XVI + Antonia geb. Hoensbach Bri.N.XVII | Franz Xaver 105 | 2019 |  | Papersave (Battelle, ZFB) |  | 2019-03 | LWL | Seeschlacht von Lissa 5 | A8/B6 | 4.75 |  |  |  |  | 2019-10 | LWL | Seeschlacht von Lissa 5 | A8/B6 | 9.05
Brincke, AdelsA | Bri. R | 510 | 2023 | 1829 | ZfB:2 |  | 2023-04 | LWL | 18 | B7 | 4.54 |  |  |  |  | 2024-03 | LWL | 18 | B7 | 9.74
Brincke, AdelsA | Bri. R | 510 | 2023 | 1829 | ZfB:2 |  | 2023-04 | LWL | 18 | I4 | 3.83 |  |  |  |  | 2024-03 | LWL | 18 | I4 | 9.47
Brincke, AdelsA | Bri. R | 525 | 2023 | 1896 | ZfB:2 |  | 2023-04 | LWL | 3 | A1 | 5.19 |  |  |  |  | 2024-03 | LWL | 3 | A1 | 8.14
Brincke, AdelsA | Bri. R | 525 | 2023 | 1896 | ZfB:2 |  | 2023-04 | LWL | 3 | L5 | 5.62 |  |  |  |  | 2024-03 | LWL | 3 | L5 | 8.09
Brincke, AdelsA | Bri. R | 564 | 2023 | 1886 | ZfB:2 |  | 2023-04 | LWL | 8 | B4 | 4.39 |  |  |  |  | 2024-03 | LWL | 8 | B4 | 8.38
Brincke, AdelsA | Bri. R | 564 | 2023 | 1886 | ZfB:2 |  | 2023-04 | LWL | 8 | K3 | 5.38 |  |  |  |  | 2024-03 | LWL | 8 | K3 | 8.29
Brincke, AdelsA | Bri. R | 571 | 2023 | 1852 | ZfB:2 |  | 2023-04 | LWL | 3 | C6 | 4.48 |  |  |  |  | 2024-03 | LWL | 3 | C6 | 8.89
Brincke, AdelsA | Bri. R | 571 | 2023 | 1852 | ZfB:2 |  | 2023-04 | LWL | 3 | J3 | 4.38 |  |  |  |  | 2024-03 | LWL | 3 | J3 | 8.1
Brincke, AdelsA | Bri. R | 578 | 2023 | 1855 | ZfB:2 |  | 2023-04 | LWL | 9 | D2 | 5.29 |  |  |  |  | 2024-03 | LWL | 9 | D2 | 9.08
Brincke, AdelsA | Bri. R | 578 | 2023 | 1855 | ZfB:2 |  | 2023-04 | LWL | 9 | K7 | 5.43 |  |  |  |  | 2024-03 | LWL | 9 | K7 | 8.8
Coesfeld, StdA | Schule/Nepomuceum | Schülerverzeichnis 1940/41 | 2019 | 1940 | Papersave Swiss (NCA) |  | 2019-01 | LWL | Klasse 6a, Deckblatt | C1 | 3.93 |  |  |  |  | 2019-06 | LWL | Klasse 6a, Deckblatt | C1 | 6.79
Coesfeld, StdA | Schule/Nepomuceum | Schülerverzeichnis 1940/41 | 2019 | 1940 | Papersave Swiss (NCA) |  | 2019-02 | LWL | Klasse 6a, Deckblatt | H8 | 4.13 |  |  |  |  | 2019-06 | LWL | Klasse 6a, Deckblatt | H8 | 7.02
Coesfeld, StdA | P | 575 | 2019 | 1882 | Papersave Swiss (NCA) |  | 2019-08 | LWL | Seite 5 | E8 | 3.55 |  |  |  |  | 2019-06 | LWL | Seite 5 | E8 | 7.9
Coesfeld, StdA | P | 575 | 2019 | 1882 | Papersave Swiss (NCA) |  | 2019-07 | LWL | Seite 5 | E1 | 3.64 |  |  |  |  | 2019-06 | LWL | Seite 5 | E1 | 7.97
Coesfeld, StdA | P | 580 | 2019 | 1926 | Papersave Swiss (NCA) |  | 2019-03 | LWL | Seite 40 | B2 | 3.67 |  |  |  |  | 2019-06 | LWL | Seite 40 | B2 | 8.25
Coesfeld, StdA | Protokolle | 1961-1969 | 2019 | 1964 | Papersave Swiss (NCA) |  | 2019-05 | LWL | Seite 110 | G1 | 4.68 |  |  |  |  | 2019-06 | LWL | Seite 110 | G1 | 8.84
Coesfeld, StdA | Protokolle | 1961-1969 | 2019 | 1964 | Papersave Swiss (NCA) |  | 2019-06 | LWL | Seite 110 | B7 | 4.61 |  |  |  |  | 2019-06 | LWL | Seite 110 | B7 | 8.92
Coesfeld, StdA | P | 580 | 2019 | 1926 | Papersave Swiss (NCA) |  | 2019-04 | LWL | Seite 40 | L3 | 3.67 |  |  |  |  | 2019-06 | LWL | Seite 40 | L3 | 9.97
Coesfeld, StdA | Zeitungsbände | 1955 Jan - Dez | 2014 |  | ZfB:2 |  | 2014-01 | LWL | 3 | D5 | 3.05 |  |  |  |  | 2014-08 | LWL | 3 | D5 | 6.27
Coesfeld, StdA | III | 1951 | 2017 | 1951 | CSC Book Saver (PAL) |  | 2017-01 | LWL | 30 | F7 | 3.78 |  |  |  |  | 2017-04 | LWL | 30 | F7 | 6.28
Coesfeld, StdA | Zeitungsbände | MZ Anz Juli-Dez 1918; 4,9 | 2020 | 1918 | Papersave (Battelle, ZFB) |  | 2020-04 | LWL | 22 (67 Jahrgang Nr. 372) | M7 | 3.53 |  |  |  |  | 2020-11 | LWL | 22 (67 Jahrgang Nr. 372) | M7 | 6.48
Coesfeld, StdA | Zeitungsbände | 1958 März - April | 2015 |  | ZfB:2 |  | 2015-01 | LWL | 5 | F3 | 4.76 |  |  |  |  | 2015-07 | LWL | 5 | F3 | 6.63
Coesfeld, StdA | Zeitungsbände | 1945 Jan - Feb | 2014 |  | ZfB:2 |  | 2014-01 | LWL | 3 | J5 | 3.36 |  |  |  |  | 2014-08 | LWL | 3 | J5 | 6.64
Coesfeld, StdA | Zeitungsbände | 1955 Jan - Dez | 2014 |  | ZfB:2 |  | 2014-01 | LWL | 3 | J4/J5 | 3.04 |  |  |  |  | 2014-08 | LWL | 3 | J4/J5 | 6.71
Coesfeld, StdA | Zeitungsbände | 1956 Sep.-Dez. | 2015 |  | ZfB:2 |  | 2015-01 | LWL | 5 | J2 | 4.6 |  |  |  |  | 2015-07 | LWL | 5 | J2 | 6.72
Coesfeld, StdA | P | 287 | 2012 |  | Papersave (Battelle, ZFB) | [10 empty] | 2012-10 | LWL | 2 | K6 | 6.79
Coesfeld, StdA | Zeitungsbände | 10, 55 | 2018 | 1978 | Papersave Swiss (NCA) |  | 2018-02 | LWL | 5 | K9 | 4.08 |  |  |  |  | 2018-05 | LWL | 5 | K9 | 6.9
Coesfeld, StdA | Zeitungsbände | 1958 März - April | 2015 |  | ZfB:2 |  | 2015-01 | LWL | 5 | B7 | 5.04 |  |  |  |  | 2015-07 | LWL | 5 | B7 | 7.01
Coesfeld, StdA | Zeitungsbände | 1945 Jan - Feb | 2014 |  | ZfB:2 |  | 2014-01 | LWL | 3 | E5 | 3.31 |  |  |  |  | 2014-08 | LWL | 3 | E5 | 7.1
Coesfeld, StdA | Protokolle | 4. Band 1929-1933 | 2010 |  | Papersave (Battelle, ZFB) |  | 2010-03 | LWL | 123 | G1 | 6.44 |  |  |  |  | 2010-07 | LWL | 123 | G1 | 7.16
Coesfeld, StdA | III | 502 | 2017 |  | CSC Book Saver (PAL) |  | 2017-01 | LWL | 19 | D4 | 4.46 |  |  |  |  | 2017-04 | LWL | 19 | D4 | 7.18
Coesfeld, StdA | Protokolle | 1926/1927 | 2009 |  | Papersave (Battelle, ZFB) | [10 empty] | 2009-06 | LWL | letztes Blatt | A5 | 7.19
Coesfeld, StdA | Zeitungsbände | 1944 Sep - Dez | 2014 |  | ZfB:2 |  | 2014-01 | LWL | 5 | I5 | 3.27 |  |  |  |  | 2014-08 | LWL | 5 | I5 | 7.22
Coesfeld, StdA | Zeitungsbände | Mz. Aug 1981; 10,94 | 2020 | 1981 | Papersave (Battelle, ZFB) |  | 2020-04 | LWL | 5 | P2 | 4.27 |  |  |  |  | 2020-11 | LWL | 5 | P2 | 7.35
Coesfeld, StdA | Preußische Akten | 102 | 2015 |  | ZfB:2 |  | 2015-01 | LWL | 4 | B7 | 4.99 |  |  |  |  | 2015-07 | LWL | 4 | B7 | 7.39
Coesfeld, StdA | III | 1951 | 2017 | 1951 | CSC Book Saver (PAL) |  | 2017-01 | LWL | 30 | A2 | 3.97 |  |  |  |  | 2017-04 | LWL | 30 | A2 | 7.4
Coesfeld, StdA | Zeitungsbände | 1953 Jan - Juni | 2014 |  | ZfB:2 |  | 2014-01 | LWL | 4 | J2 | 3.11 |  |  |  |  | 2014-08 | LWL | 4 | J2 | 7.41
Coesfeld, StdA | Zeitungsbände | 1956 Sep.-Dez. | 2015 |  | ZfB:2 |  | 2015-01 | LWL | 5 | B7 | 4.64 |  |  |  |  | 2015-07 | LWL | 5 | B7 | 7.47
Coesfeld, StdA | Zeitungsbände | 1953 Jan - Juni | 2014 |  | ZfB:2 |  | 2014-01 | LWL | 4 | C2 | 3.08 |  |  |  |  | 2014-08 | LWL | 4 | C2 | 7.49
Coesfeld, StdA | Zeitungsbände | 1944 Sep - Dez | 2014 |  | ZfB:2 |  | 2014-01 | LWL | 5 | C2 | 3.35 |  |  |  |  | 2014-08 | LWL | 5 | C2 | 7.51
Coesfeld, StdA | Preußische Akten | 116 | 2015 |  | ZfB:2 |  | 2015-01 | LWL | 9 | J7 | 4.73 |  |  |  |  | 2015-07 | LWL | 9 | J7 | 7.55
Coesfeld, StdA | Zeitungsbände | Mz. Aug 1981; 10,94 | 2020 | 1981 | Papersave (Battelle, ZFB) |  | 2020-04 | LWL | 5 | K9 | 4.06 |  |  |  |  | 2020-11 | LWL | 5 | K9 | 7.55
Coesfeld, StdA | Preußische Akten | 101 | 2015 |  | ZfB:2 |  | 2015-01 | LWL | 5 | J4 | 4.34 |  |  |  |  | 2015-07 | LWL | 5 | J4 | 7.58
Coesfeld, StdA | III | 502 | 2017 |  | CSC Book Saver (PAL) |  | 2017-01 | LWL | 19 | K1 | 4.43 |  |  |  |  | 2017-04 | LWL | 19 | K1 | 7.66
Coesfeld, StdA | Preußische Akten | 101 | 2015 |  | ZfB:2 |  | 2015-01 | LWL | 5 | B3 | 4.25 |  |  |  |  | 2015-07 | LWL | 5 | B3 | 7.68
Coesfeld, StdA | Protokolle | 1906 | 2009 |  | Papersave (Battelle, ZFB) | [10 empty] | 2009-06 | LWL | 1 | G7 | 7.71
Coesfeld, StdA | Preußische Akten | 102 | 2015 |  | ZfB:2 |  | 2015-01 | LWL | 4 | J5 | 4.81 |  |  |  |  | 2015-07 | LWL | 4 | J5 | 7.72
Coesfeld, StdA | Zeitungsbände | MZ Anz Juli-Dez 1918; 4,9 | 2020 | 1918 | Papersave (Battelle, ZFB) |  | 2020-04 | LWL | 22 (67 Jahrgang Nr. 372) | C4 | 3.41 |  |  |  |  | 2020-11 | LWL | 22 (67 Jahrgang Nr. 372) | C4 | 7.76
Coesfeld, StdA | Preußische Akten | 116 | 2015 |  | ZfB:2 |  | 2015-01 | LWL | 9 | C2 | 4.8 |  |  |  |  | 2015-07 | LWL | 9 | C2 | 7.78
Coesfeld, StdA | Protokolle | 4. Band 1921-1926 | 2010 |  | Papersave (Battelle, ZFB) |  | 2010-03 | LWL | 10 | A8 | 4.23 |  |  |  |  | 2010-07 | LWL | 10 | A8 | 7.81
Coesfeld, StdA | Zeitungsbände | 10, 10 | 2018 | 1959 | Papersave Swiss (NCA) |  | 2018-02 | LWL | 3 | D10 | 3.9 |  |  |  |  | 2018-05 | LWL | 3 | D10 | 7.83
Coesfeld, StdA | P | 290 | 2012 |  | Papersave (Battelle, ZFB) | [10 empty] | 2012-10 | LWL | 3 | K7 | 7.85
Coesfeld, StdA | P | 208/10 | 2012 |  | Papersave (Battelle, ZFB) | [10 empty] | 2012-10 | LWL | 1 | F8 | 7.86
Coesfeld, StdA | P | 583 | 2011 |  | Papersave (Battelle, ZFB) |  | 2011-08 | LWL | 1 | J7 | 4.23 |  |  |  |  | 2012-04 | LWL | 1 | J7 | 7.89
Coesfeld, StdA | III | 591 | 2017 | 1858 | CSC Book Saver (PAL) |  | 2017-01 | LWL | Statut Bl. 5 | A4 | 5.14 |  |  |  |  | 2017-04 | LWL | Statut Bl. 5 | A4 | 7.89
Coesfeld, StdA | P | 418 | 2011 |  | Papersave (Battelle, ZFB) |  | 2011-08 | LWL | 1 | B4 | 4.35 |  |  |  |  | 2012-04 | LWL | 1 | B4 | 7.96
Coesfeld, StdA | P | 208/12 | 2012 |  | Papersave (Battelle, ZFB) | [10 empty] | 2012-10 | LWL | 1 | J7 | 8
Coesfeld, StdA | Zeitungsbände | 10, 0, 2 | 2018 | 1955 | Papersave Swiss (NCA) |  | 2018-02 | LWL | 14 | F10 | 4.62 |  |  |  |  | 2018-05 | LWL | 14 | F10 | 8.12
Coesfeld, StdA | Protokolle | 1926/1927 | 2009 |  | Papersave (Battelle, ZFB) | [10 empty] | 2009-06 | LWL | 1 | G1 | 8.19
Coesfeld, StdA | Protokolle | 1914 | 2009 |  | Papersave (Battelle, ZFB) | [10 empty] | 2009-06 | LWL | 1 | F4/F5 | 8.23
Coesfeld, StdA | III | 591 | 2017 | 1858 | CSC Book Saver (PAL) |  | 2017-01 | LWL | Statut Bl. 5 | L2 | 4.66 |  |  |  |  | 2017-04 | LWL | Statut Bl. 5 | L2 | 8.23
Coesfeld, StdA | P | 27 | 2018 | 1912 | Papersave Swiss (NCA) |  | 2018-02 | LWL | 3 | B2/B3 | 5.36 |  |  |  |  | 2018-05 | LWL | 3 | B2/B3 | 8.25
Coesfeld, StdA | III | 509 | 2017 | 1892 | CSC Book Saver (PAL) |  | 2017-01 | LWL | 4 | K4 | 4.94 |  |  |  |  | 2017-04 | LWL | 4 | K4 | 8.3
Coesfeld, StdA | P | 469 | 2011 |  | Papersave (Battelle, ZFB) |  | 2011-08 | LWL | 1 | G4 | 4.04 |  |  |  |  | 2012-04 | LWL | 1 | G4 | 8.34
Coesfeld, StdA | Zeitungsbände | 10, 0, 2 | 2018 | 1955 | Papersave Swiss (NCA) |  | 2018-02 | LWL | 14 | J7 | 4.69 |  |  |  |  | 2018-05 | LWL | 14 | J7 | 8.34
Coesfeld, StdA | Zeitungsbände | 10, 12, 2 | 2018 | 1960 | Papersave Swiss (NCA) |  | 2018-02 | LWL | 15 "311" | B6 | 4.94 |  |  |  |  | 2018-05 | LWL | 15 "311" | B6 | 8.4
Coesfeld, StdA | P | 27 | 2018 | 1912 | Papersave Swiss (NCA) |  | 2018-02 | LWL | 3 | H7/H8 | 5.43 |  |  |  |  | 2018-05 | LWL | 3 | H7/H8 | 8.5
Coesfeld, StdA | Zeitungsbände | Mz. 1983 Nov.; 10,121 | 2020 | 1983 | Papersave (Battelle, ZFB) |  | 2020-04 | LWL | 9 | E11 | 4.62 |  |  |  |  | 2020-11 | LWL | 9 | E11 | 8.56
Coesfeld, StdA | Katharinen Stift | St.Cath.Hospital Beläge pro 1904/1905 Nr. 1-36 incl. | 2020 | 1904 | Papersave (Battelle, ZFB) |  | 2020-04 | LWL | Rechnungen 4 | C3 | 4.06 |  |  |  |  | 2020-11 | LWL | Rechnungen 4 | C3 | 8.59
Coesfeld, StdA | Zeitungsbände | 10, 10 | 2018 | 1959 | Papersave Swiss (NCA) |  | 2018-02 | LWL | 3 | P5 | 4 |  |  |  |  | 2018-05 | LWL | 3 | P5 | 8.6
Coesfeld, StdA | Katharinen Stift | St.Cath.Hospital Beläge pro 1904/1905 Nr. 1-36 incl. | 2020 | 1904 | Papersave (Battelle, ZFB) |  | 2020-04 | LWL | Rechnungen 4 | L7 | 4.1 |  |  |  |  | 2020-11 | LWL | Rechnungen 4 | L7 | 8.62
Coesfeld, StdA | Zeitungsbände | 10, 12, 2 | 2018 | 1960 | Papersave Swiss (NCA) |  | 2018-02 | LWL | 15 "311" | J11 | 4.94 |  |  |  |  | 2018-05 | LWL | 15 "311" | J11 | 8.69
Coesfeld, StdA | Protokolle | 4. Band 1921-1926 | 2010 |  | Papersave (Battelle, ZFB) |  | 2010-03 | LWL | 3 | A1 | 4.91 |  |  |  |  | 2010-07 | LWL | 3 | A1 | 8.71
Coesfeld, StdA | Zeitungsbände | Mz. 1983 Nov.; 10,121 | 2020 | 1983 | Papersave (Battelle, ZFB) |  | 2020-04 | LWL | 9 | N3 | 4.67 |  |  |  |  | 2020-11 | LWL | 9 | N3 | 8.81
Coesfeld, StdA | P | 492 | 2011 |  | Papersave (Battelle, ZFB) |  | 2011-08 | LWL | 1 | J4 | 3.97 |  |  |  |  | 2012-04 | LWL | 1 | J4 | 8.87
Coesfeld, StdA | Protokolle | 1925/1926 | 2009 |  | Papersave (Battelle, ZFB) | [10 empty] | 2009-06 | LWL | 1 | K4/K5 | 8.93
Coesfeld, StdA | III | 509 | 2017 | 1892 | CSC Book Saver (PAL) |  | 2017-01 | LWL | 4 | B7 | 5.14 |  |  |  |  | 2017-04 | LWL | 4 | B7 | 9.03
Coesfeld, StdA | A | 8 | 2020 | 1864 | Papersave (Battelle, ZFB) |  | 2020-04 | LWL | S.9 (rechts oben) | K2 | 4.29 |  |  |  |  | 2020-11 | LWL | S.9 (rechts oben) | K2 | 9.09
Coesfeld, StdA | Protokolle | 5. Band 1921 | 2010 |  | Papersave (Battelle, ZFB) |  | 2010-03 | LWL | 52 | K4/K5 | 4.56 |  |  |  |  | 2010-07 | LWL | 52 | K4/K5 | 9.13
Coesfeld, StdA | A | 8 | 2020 | 1864 | Papersave (Battelle, ZFB) |  | 2020-04 | LWL | S.9 (rechts oben) | B7 | 4.57 |  |  |  |  | 2020-11 | LWL | S.9 (rechts oben) | B7 | 9.13 |  |  |  |  | 2016-06 | LWL | 55 | mu | 7.63
Coesfeld, StdA | III | 1934/35 | 2017 |  | CSC Book Saver (PAL) |  | 2017-01 | LWL | 6 | K4/K5 | 4.96 |  |  |  |  | 2017-04 | LWL | 6 | K4/K5 | 9.17
Coesfeld, StdA | Zeitungsbände | 10, 55 | 2018 | 1978 | Papersave Swiss (NCA) |  | 2018-02 | LWL | 5 | A4 | 4.33 |  |  |  |  | 2018-05 | LWL | 5 | A4 | 9.18 |  |  |  |  | 2016-05 | LWL | 3. Blatt (Begründung) | mu | 8.9
Coesfeld, StdA | Protokolle | 5. Band 1917 | 2010 |  | Papersave (Battelle, ZFB) |  | 2010-03 | LWL | 1 | F4/F5 | 4.53 |  |  |  |  | 2010-07 | LWL | 1 | F4/F5 | 9.36
Coesfeld, StdA | III | 1934/35 | 2017 |  | CSC Book Saver (PAL) |  | 2017-01 | LWL | 6 | B7 | 4.93 |  |  |  |  | 2017-04 | LWL | 6 | B7 | 9.61
Coesfeld, StdA | P | 528 | 2011 |  | Papersave (Battelle, ZFB) |  | 2011-08 | LWL | 1 | B2 | 4.14 |  |  |  |  | 2012-04 | LWL | 1 | B2 | n.g.
Coesfeld, StdA | Zeitungsbände | 1942 Mai - Juni | 2014 |  | ZfB:2 |  | 2014-01 | LWL | 1 | J7 | 4.9 |  |  |  |  | 2014-08 | LWL | 1 | J7 | n.g.
Coesfeld, StdA | Zeitungsbände | 1942 Mai - Juni | 2014 |  | ZfB:2 |  | 2014-01 | LWL | 1 | C3 | 4.88 |  |  |  |  | 2014-08 | LWL | 1 | C3 | n.g.
Coesfeld, StdA | Preussische Registratur | 78 | 2008 |  | Papersave (Battelle, ZFB) |  | 2008-03 | LWL | Mitte | K4 | 4.09
Coesfeld, StdA | Preussische Registratur | 78 | 2008 |  | Papersave (Battelle, ZFB) |  | 2008-03 | LWL | letztes Blatt | B7 | 4.51
Coesfeld, StdA | Preussische Registratur | 78 | 2008 |  | Papersave (Battelle, ZFB) |  | 2008-03 | LWL | RD | G5 | 4.34 | [13 empty] | 2016-05 | LWL | 1. rosafarbenes Blatt | lo | 9
Coesfeld, StdA | Preussische Registratur | 79 | 2008 |  | Papersave (Battelle, ZFB) |  | 2008-03 | LWL | VD | F3 | 3.35
Coesfeld, StdA | Preussische Registratur | 79 | 2008 |  | Papersave (Battelle, ZFB) |  | 2008-03 | LWL | Mitte | D2 | 4.33
Coesfeld, StdA | Preussische Registratur | 79 | 2008 |  | Papersave (Battelle, ZFB) |  | 2008-03 | LWL | letztes Blatt | J7 | 4.45
Coesfeld, StdA | Preussische Registratur | 392 | 2008 |  | Papersave (Battelle, ZFB) |  | 2008-03 | LWL | 2 | E6 | 4.66
Coesfeld, StdA | Preussische Registratur | 392 | 2008 |  | Papersave (Battelle, ZFB) |  | 2008-03 | LWL | Mitte Blatt mit Siegel | H5 | 5.41
Coesfeld, StdA | Preussische Registratur | 392 | 2008 |  | Papersave (Battelle, ZFB) |  | 2008-03 | LWL | RD | G5 | 4.95
Coesfeld, StdA | Preussische Registratur | 399 | 2008 |  | Papersave (Battelle, ZFB) |  | 2008-03 | LWL | Mitte Blatt mit Siegel | C4 | 4.99
Coesfeld, StdA | Zeitungsbände | Zeitung AZ 1.7.1964 | 2016 | 1964 | ZfB:2 |  | 2016-02 | LWL | 5 "Pantoletten" | B7 | 3.96
Coesfeld, StdA | Zeitungsbände | Zeitung AZ 1.7.1964 | 2016 | 1964 | ZfB:2 |  | 2016-02 | LWL | 5 "Pantoletten" | J4 | 3.59
Coesfeld, StdA | Zeitungsbände | Zeitung 7.28 1971 Juli-Dez. | 2016 | 1971 | ZfB:2 |  | 2016-02 | LWL | 10 "Cupri" | C6 | 3.82
Coesfeld, StdA | Zeitungsbände | Zeitung 7.28 1971 Juli-Dez. | 2016 | 1971 | ZfB:2 |  | 2016-02 | LWL | 10 "Cupri" | I4 | 3.84
Coesfeld, StdA | P III | 49 | 2016 |  | ZfB:2 |  | 2016-02 | LWL | 8 | B2 | 4.78
Coesfeld, StdA | P III | 49 | 2016 |  | ZfB:2 |  | 2016-02 | LWL | 8 | K4 | 4.55
Coesfeld, StdA | P III | 44 | 2016 |  | ZfB:2 |  | 2016-02 | LWL | 6 | C4 | 6.31 | [13 empty] | 2016-02 | LWL | 6 | C4 | 8.49
Coesfeld, StdA | P III | 44 | 2016 |  | ZfB:2 |  | 2016-02 | LWL | 6 | K3 | 6.89 | [13 empty] | 2016-02 | LWL | 6 | K3 | 8.23
Coesfeld, StdA | P III | 338 | 2016 |  | ZfB:2 |  | 2016-02 | LWL | 11 | B6 | 4.7
Coesfeld, StdA | P III | 338 | 2016 |  | ZfB:2 |  | 2016-02 | LWL | 11 | J4 | 4.71
Coesfeld, StdA | P III | 328 | 2016 |  | ZfB:2 |  | 2016-02 | LWL | 12 (1. Blatt nach rotem Blatt) | C3 | 3.99
Coesfeld, StdA | XII | Gebeliste … 1926/27 | 2023 | 1926 | ZfB:2 |  | 2023-02 | LWL | 7 | B7 | 4.42 |  |  |  |  | 2023-08 | LWL | 7 | B7 | 8.33
Coesfeld, StdA | XII | Gebeliste … 1926/27 | 2023 | 1926 | ZfB:2 |  | 2023-02 | LWL | 7 | J2 | 4.38 |  |  |  |  | 2023-08 | LWL | 7 | J2 | 8.58
Coesfeld, StdA | XII | J I | 2023 | 1929 | ZfB:2 |  | 2023-02 | LWL | 8 | B1/B2 | 4.52 |  |  |  |  | 2023-08 | LWL | 8 | B1/B2 | 7.63
Coesfeld, StdA | XII | J I | 2023 | 1929 | ZfB:2 |  | 2023-02 | LWL | 8 | J7 | 4.3 |  |  |  |  | 2023-08 | LWL | 8 | J7 | 7.43
Coesfeld, StdA | XII | Rechn. 1933/34 | 2023 | 1933 | ZfB:2 |  | 2023-02 | LWL | 10 | A4 | 3.95 |  |  |  |  | 2023-08 | LWL | 10 | A4 | 7.53
Coesfeld, StdA | XII | Rechn. 1933/34 | 2023 | 1933 | ZfB:2 |  | 2023-02 | LWL | 10 | K6 | 3.84 |  |  |  |  | 2023-08 | LWL | 10 | K6 | 7.15
Coesfeld, StdA | XII | 11.1 | 2023 | 1952 | ZfB:2 |  | 2023-02 | LWL | 8 | A5 | 3.7 |  |  |  |  | 2023-08 | LWL | 8 | A5 | 8.64
Coesfeld, StdA | XII | 11.1 | 2023 | 1952 | ZfB:2 |  | 2023-02 | LWL | 8 | O11/P11 | 3.85 |  |  |  |  | 2023-08 | LWL | 8 | O11/P11 | 8.1
Coesfeld, StdA | XII | 13.1 | 2023 | 1939 | ZfB:2 |  | 2023-02 | LWL | 4 | I2 | 3.38 |  |  |  |  | 2023-08 | LWL | 4 | I2 | 7.11
Coesfeld, StdA | XII | 13.1 | 2023 | 1939 | ZfB:2 |  | 2023-02 | LWL | 4 | I10 | 3.43 |  |  |  |  | 2023-08 | LWL | 4 | I10 | 8.16
Delbrück, StdA | A | 598 (Jahr 1926; Abmelderegister) | 2022 | 1926 | ZFB:2 | 272 | 2022-03 | LWL | 10 (Registerblatt"C") | J4 | 3.69 |  |  |  |  | 2022-11 | LWL | 10 (Registerblatt"C") | J4 | 7.36
Delbrück, StdA | Protokollbücher | 63 | 2018 | 1905 | Papersave Swiss (NCA) |  | 2018-01 | LWL | S. 3 | M7 | 5.05 |  |  |  |  | 2018-06 | LWL | S. 3 | M7 | 7.41
Delbrück, StdA | Protokollbücher | 63 | 2018 | 1905 | Papersave Swiss (NCA) |  | 2018-01 | LWL | S. 3 | A1 | 4.35 |  |  |  |  | 2018-06 | LWL | S. 3 | A1 | 7.56
Delbrück, StdA | A | 362 | 2021 |  | Papersave (Battelle, ZFB) |  | 2021-05 | LWL | 3 | L3 | 4.31 |  |  |  |  | 2022-01 | LWL | 3 | L3 | 7.7
Delbrück, StdA | A | 5 | 2020 | 1836 | Papersave (Battelle, ZFB) |  | 2020-06 | LWL | 4 | B2 | 4.41 |  |  |  |  | 2021-04 | LWL | 4 | B2 | 7.83
Delbrück, StdA | A | 178 | 2020 | 1906 | Papersave (Battelle, ZFB) |  | 2020-06 | LWL | 2 | D2 | 4.57 |  |  |  |  | 2021-04 | LWL | 2 | D2 | 7.83
Delbrück, StdA | Protokollbücher | 54 | 2018 | 1872 | Papersave Swiss (NCA) |  | 2018-01 | LWL | S. 11 | N7 | 4.06 |  |  |  |  | 2018-06 | LWL | S. 11 | N7 | 7.98
Delbrück, StdA | Protokollbücher | 50 | 2018 | 1866 | Papersave Swiss (NCA) |  | 2018-01 | LWL | 17 ("T") | C2 | 3.42 |  |  |  |  | 2018-06 | LWL | 17 ("T") | C2 | 7.99
Delbrück, StdA | Protokollbücher | 54 | 2018 | 1872 | Papersave Swiss (NCA) |  | 2018-01 | LWL | S. 11 | C7 | 3.49 |  |  |  |  | 2018-06 | LWL | S. 11 | C7 | 8.05
Delbrück, StdA | A | 114 | 2020 | 1909 | Papersave (Battelle, ZFB) |  | 2020-06 | LWL | 8 | K1 | 4.41 |  |  |  |  | 2021-04 | LWL | 8 | K1 | 8.07
Delbrück, StdA | Protokollbücher | 50 | 2018 | 1866 | Papersave Swiss (NCA) |  | 2018-01 | LWL | 17 ("T") | H5 | 3.24 |  |  |  |  | 2018-06 | LWL | 17 ("T") | H5 | 8.08
Delbrück, StdA | Protokollbücher | 42 | 2018 | 1839 | Papersave Swiss (NCA) |  | 2018-01 | LWL | S. 21 | B5 | 2.63 |  |  |  |  | 2018-06 | LWL | S. 21 | B5 | 8.08
Delbrück, StdA | A | 399 | 2021 |  | Papersave (Battelle, ZFB) |  | 2021-05 | LWL | 5 | J4 | 4.43 |  |  |  |  | 2022-01 | LWL | 5 | J4 | 8.09
Delbrück, StdA | A | 178 | 2020 | 1906 | Papersave (Battelle, ZFB) |  | 2020-06 | LWL | 2 | I7 | 4.6 |  |  |  |  | 2021-04 | LWL | 2 | I7 | 8.12
Delbrück, StdA | A | 5 | 2020 | 1836 | Papersave (Battelle, ZFB) |  | 2020-06 | LWL | 4 | K7 | 4.27 |  |  |  |  | 2021-04 | LWL | 4 | K7 | 8.18
Delbrück, StdA | A | 362 | 2021 |  | Papersave (Battelle, ZFB) |  | 2021-05 | LWL | 3 | F5 | 4.23 |  |  |  |  | 2022-01 | LWL | 3 | F5 | 8.18
Delbrück, StdA | A | 114 | 2020 | 1909 | Papersave (Battelle, ZFB) |  | 2020-06 | LWL | 8 | C8 | 4.34 |  |  |  |  | 2021-04 | LWL | 8 | C8 | 8.29
Delbrück, StdA | Protokollbücher | 20 | 2018 | 1831 | Papersave Swiss (NCA) |  | 2018-01 | LWL | 7. v. hinten ("L") | J7 | 4.38 |  |  |  |  | 2018-06 | LWL | 7. v. hinten ("L") | J7 | 8.3
Delbrück, StdA | A | 276 | 2020 | 1852 | Papersave (Battelle, ZFB) |  | 2020-06 | LWL | 18 | B7 | 4.5 |  |  |  |  | 2021-04 | LWL | 18 | B7 | 8.31
Delbrück, StdA | A | 290 | 2021 |  | Papersave (Battelle, ZFB) |  | 2021-05 | LWL | 8 | B7 | 5.06 |  |  |  |  | 2022-01 | LWL | 8 | B7 | 8.33
Delbrück, StdA | A | 399 | 2021 |  | Papersave (Battelle, ZFB) |  | 2021-05 | LWL | 5 | C4 | 4.45 |  |  |  |  | 2022-01 | LWL | 5 | C4 | 8.34
Delbrück, StdA | A | 276 | 2020 | 1852 | Papersave (Battelle, ZFB) |  | 2020-06 | LWL | 18 | K3 | 4.23 |  |  |  |  | 2021-04 | LWL | 18 | K3 | 8.4
Delbrück, StdA | Protokollbücher | 42 | 2018 | 1839 | Papersave Swiss (NCA) |  | 2018-01 | LWL | S. 21 | K3/L3 | 2.57 |  |  |  |  | 2018-06 | LWL | S. 21 | K3/L3 | 8.45
Delbrück, StdA | A | 445 | 2021 |  | Papersave (Battelle, ZFB) |  | 2021-05 | LWL | 6 | K4 | 5.05 |  |  |  |  | 2022-01 | LWL | 6 | K4 | 8.59
Delbrück, StdA | C | 101/07 | 2022 | 1932 | ZFB:2 | 272 | 2022-03 | LWL | 15 | C7 | 4.15 |  |  |  |  | 2022-11 | LWL | 15 | C7 | 8.59
Delbrück, StdA | A | 59 | 2020 | 1862 | Papersave (Battelle, ZFB) |  | 2020-06 | LWL | 12 | L5 | 4.54 |  |  |  |  | 2021-04 | LWL | 12 | L5 | 8.68
Delbrück, StdA | Protokollbücher | 20 | 2018 | 1831 | Papersave Swiss (NCA) |  | 2018-01 | LWL | 7. v. hinten ("L") | F3 | 4.11 |  |  |  |  | 2018-06 | LWL | 7. v. hinten ("L") | F3 | 8.75
Delbrück, StdA | A | 59 | 2020 | 1862 | Papersave (Battelle, ZFB) |  | 2020-06 | LWL | 12 | A4 | 4.52 |  |  |  |  | 2021-04 | LWL | 12 | A4 | 8.86
Delbrück, StdA | A | 445 | 2021 |  | Papersave (Battelle, ZFB) |  | 2021-05 | LWL | 6 | C4 | 4.8 |  |  |  |  | 2022-01 | LWL | 6 | C4 | 8.91
Delbrück, StdA | A | 505 | 2021 |  | Papersave (Battelle, ZFB) |  | 2021-05 | LWL | 4 | B6 | 4.24 |  |  |  |  | 2022-01 | LWL | 4 | B6 | 8.98
Delbrück, StdA | A | 598 (Jahr 1926; Abmelderegister) | 2022 | 1926 | ZFB:2 | 272 | 2022-03 | LWL | 10 (Registerblatt"C") | B4 | 3.63 |  |  |  |  | 2022-11 | LWL | 10 (Registerblatt"C") | B4 | 9.01
Delbrück, StdA | C | 101/07 | 2022 | 1932 | ZFB:2 | 272 | 2022-03 | LWL | 15 | K2 | 4.36 |  |  |  |  | 2022-11 | LWL | 15 | K2 | 9.08
Delbrück, StdA | A | 505 | 2021 |  | Papersave (Battelle, ZFB) |  | 2021-05 | LWL | 4 | J3 | 4.39 |  |  |  |  | 2022-01 | LWL | 4 | J3 | 9.27
Delbrück, StdA | A | 635 | 2022 | 1851 | ZFB:2 | 272 | 2022-03 | LWL | 16 | B6 | 4.5 |  |  |  |  | 2022-11 | LWL | 16 | B6 | 9.29
Delbrück, StdA | A | 635 | 2022 | 1851 | ZFB:2 | 272 | 2022-03 | LWL | 16 | K5 | 4.63 |  |  |  |  | 2022-11 | LWL | 16 | K5 | 9.31
Delbrück, StdA | A | 538 | 2022 | 1904 | ZFB:2 | 272 | 2022-03 | LWL | 12 | B2 | 5.52 |  |  |  |  | 2022-11 | LWL | 12 | B2 | 9.41
Delbrück, StdA | A | 290 | 2021 |  | Papersave (Battelle, ZFB) |  | 2021-05 | LWL | 8 | K2 | 5.25 |  |  |  |  | 2022-01 | LWL | 8 | K2 | 9.43
Delbrück, StdA | A | 538 | 2022 | 1904 | ZFB:2 | 272 | 2022-03 | LWL | 12 | K4 | 5.08 |  |  |  |  | 2022-11 | LWL | 12 | K4 | 9.56
Delbrück, StdA | B | 561 | 2022 | 1860 | ZFB:2 | 272 | 2022-03 | LWL | 15 | L3 | 4.25 |  |  |  |  | 2022-11 | LWL | 15 | L3 | 9.65
Delbrück, StdA | B | 561 | 2022 | 1860 | ZFB:2 | 272 | 2022-03 | LWL | 15 | B7 | 4.43 |  |  |  |  | 2022-11 | LWL | 15 | B7 | 9.85
Delbrück, StdA | C | 51 | 2023 | 1930 | ZfB:2 |  | 2023-07 | LWL | 8 | C5 | 4.54 |  |  |  |  | 2024-07 | LWL | 8 | C5 | 8.26
Delbrück, StdA | C | 51 | 2023 | 1930 | ZfB:2 |  | 2023-07 | LWL | 8 | K4 | 4.8 |  |  |  |  | 2024-07 | LWL | 8 | K4 | 7.28
Delbrück, StdA | C | 128 | 2023 | 1938 | ZfB:2 |  | 2023-07 | LWL | 16 | C2 | 3.84 |  |  |  |  | 2024-07 | LWL | 16 | C2 | 7.16
Delbrück, StdA | C | 128 | 2023 | 1938 | ZfB:2 |  | 2023-07 | LWL | 16 | J7 | 5.8 |  |  |  |  | 2024-07 | LWL | 16 | J7 | 7.12
Delbrück, StdA | C | 207 | 2023 | 1945 | ZfB:2 |  | 2023-07 | LWL | 7 | B7 | 3.71 |  |  |  |  | 2024-07 | LWL | 7 | B7 | 7.01
Delbrück, StdA | C | 207 | 2023 | 1945 | ZfB:2 |  | 2023-07 | LWL | 7 | I7 | 3.71 |  |  |  |  | 2024-07 | LWL | 7 | I7 | 8.04
Delbrück, StdA | C | 289 | 2023 | 1942 | ZfB:2 |  | 2023-07 | LWL | 12 | B2 | 4.32 |  |  |  |  | 2024-07 | LWL | 12 | B2 | 9.16
Delbrück, StdA | C | 289 | 2023 | 1942 | ZfB:2 |  | 2023-07 | LWL | 12 | J6 | 4.52 |  |  |  |  | 2024-07 | LWL | 12 | J6 | 8.87
Delbrück, StdA | C | 368 | 2023 | 1930 | ZfB:2 |  | 2023-07 | LWL | 12 | B3 | 4.47 |  |  |  |  | 2024-07 | LWL | 12 | B3 | 8.67
Delbrück, StdA | C | 368 | 2023 | 1930 | ZfB:2 |  | 2023-07 | LWL | 12 | J7 | 4.65 |  |  |  |  | 2024-07 | LWL | 12 | J7 | 8.51
Delbrück, StdA | C | 374 | 2024 | 1933 | ZfB:2 |  | 2024-08 | LWL | 5 | B2 | 4.31 |  |  |  |  | 2025-03 | LWL | 5 | B2 | 8.44
Delbrück, StdA | C | 374 | 2024 | 1933 | ZfB:2 |  | 2024-08 | LWL | 5 | J4 | 4.49 |  |  |  |  | 2025-03 | LWL | 5 | J4 | 8.23
Delbrück, StdA | C | 447 | 2024 | 1939 | ZfB:2 |  | 2024-08 | LWL | 3 | C4 | 4.67 |  |  |  |  | 2025-03 | LWL | 3 | C4 | 8.31
Delbrück, StdA | C | 447 | 2024 | 1939 | ZfB:2 |  | 2024-08 | LWL | 3 | J4 | 4.64 |  |  |  |  | 2025-03 | LWL | 3 | J4 | 8.2
Delbrück, StdA | D | 1 | 2024 | 1948 | ZfB:2 |  | 2024-08 | LWL | 2 | B6 | 5.29 |  |  |  |  | 2025-03 | LWL | 2 | B6 | 8.4
Delbrück, StdA | D | 1 | 2024 | 1948 | ZfB:2 |  | 2024-08 | LWL | 2 | J2 | 5.41 |  |  |  |  | 2025-03 | LWL | 2 | J2 | 8.57
Delbrück, StdA | E | 1 | 2024 | 1954 | ZfB:2 |  | 2024-08 | LWL | 3 | A2 | 4.59 |  |  |  |  | 2025-03 | LWL | 3 | A2 | 8.09
Delbrück, StdA | E | 1 | 2024 | 1954 | ZfB:2 |  | 2024-08 | LWL | 3 | E5 | 4.54 |  |  |  |  | 2025-03 | LWL | 3 | E5 | 8.3
Delbrück, StdA | E | 115 | 2024 | 1968 | ZfB:2 |  | 2024-08 | LWL | 2 | B2 | 4.58 |  |  |  |  | 2025-03 | LWL | 2 | B2 | 8.19
Delbrück, StdA | E | 115 | 2024 | 1968 | ZfB:2 |  | 2024-08 | LWL | 2 | I1 | 4.57 |  |  |  |  | 2025-03 | LWL | 2 | I1 | 8.17
Detmold, ALLK | 02.01.01./Schriftgutverwaltung LKA, 1954-1987 | 713 | 2023 | 1955 | ZfB:2 |  | 2023-03 | LWL | 7 | C2 | 4.22 |  |  |  |  | 2023-10 | LWL | 7 | C2 | 8.69
Detmold, ALLK | 02.01.01./Schriftgutverwaltung LKA, 1954-1987 | 713 | 2023 | 1955 | ZfB:2 |  | 2023-03 | LWL | 7 | I8 | 4.17 |  |  |  |  | 2023-10 | LWL | 7 | I8 | 8.45
Detmold, ALLK | 02.01.01./Schriftgutverwaltung LKA, 1954-1987 | 841 | 2023 | 1972 | ZfB:2 |  | 2023-03 | LWL | 12 | B2 | 4.17 |  |  |  |  | 2023-10 | LWL | 12 | B2 | 9.25
Detmold, ALLK | 02.01.01./Schriftgutverwaltung LKA, 1954-1987 | 841 | 2023 | 1972 | ZfB:2 |  | 2023-03 | LWL | 12 | K7 | 4.44 |  |  |  |  | 2023-10 | LWL | 12 | K7 | 8.53
Detmold, ALLK | 02.01.01./Schriftgutverwaltung LKA, 1954-1987 | 971 | 2023 | 1964 | ZfB:2 |  | 2023-03 | LWL | 1 | C4 | 3.79 |  |  |  |  | 2023-10 | LWL | 1 | C4 | 7.92
Detmold, ALLK | 02.01.01./Schriftgutverwaltung LKA, 1954-1987 | 971 | 2023 | 1964 | ZfB:2 |  | 2023-03 | LWL | 1 | I5 | 4.17 |  |  |  |  | 2023-10 | LWL | 1 | I5 | 8.02
Detmold, ALLK | 02.01.01./Schriftgutverwaltung LKA, 1954-1987 | 1099 | 2023 | 1953 | ZfB:2 |  | 2023-03 | LWL | 9 | C7 | 3.91 |  |  |  |  | 2023-10 | LWL | 9 | C7 | 7.91
Detmold, ALLK | 02.01.01./Schriftgutverwaltung LKA, 1954-1987 | 1099 | 2023 | 1953 | ZfB:2 |  | 2023-03 | LWL | 9 | J6 | 3.9 |  |  |  |  | 2023-10 | LWL | 9 | J6 | 8.42
Detmold, ALLK | 02.01.01./Schriftgutverwaltung LKA, 1954-1987 | 1228 | 2023 | 1976 | ZfB:2 |  | 2023-03 | LWL | 12 | D7 | 4.04 |  |  |  |  | 2023-10 | LWL | 12 | D7 | 8.11
Detmold, ALLK | 02.01.01./Schriftgutverwaltung LKA, 1954-1987 | 1228 | 2023 | 1976 | ZfB:2 |  | 2023-03 | LWL | 12 | J2 | 4.1 |  |  |  |  | 2023-10 | LWL | 12 | J2 | 8.4
Detmold, ALLK | 02.01.01./Schriftgutverwaltung LKA, 1954-1987 | 1233 | 2024 | 1973 | ZfB:2 |  | 2024-08 | LWL | 1 | C3 | 6.91 |  |  |  |  | 2024-11 | LWL | 1 | C3 | 9.68
Detmold, ALLK | 02.01.01./Schriftgutverwaltung LKA, 1954-1987 | 1233 | 2024 | 1973 | ZfB:2 |  | 2024-08 | LWL | 1 | J7 | 6.76 |  |  |  |  | 2024-11 | LWL | 1 | J7 | 10.64
Detmold, ALLK | 02.01.01./Schriftgutverwaltung LKA, 1954-1987 | 1300 | 2024 | 1974 | ZfB:2 |  | 2024-08 | LWL | 7 | B6 | 3.64 |  |  |  |  | 2024-11 | LWL | 7 | B6 | 5.44
Detmold, ALLK | 02.01.01./Schriftgutverwaltung LKA, 1954-1987 | 1300 | 2024 | 1974 | ZfB:2 |  | 2024-08 | LWL | 7 | I4 | 3.39 |  |  |  |  | 2024-11 | LWL | 7 | I4 | 8.87
Detmold, ALLK | 02.01.01./Schriftgutverwaltung LKA, 1954-1987 | 1374 | 2024 | 1965 | ZfB:2 |  | 2024-08 | LWL | 4 | C2 | 3.76 |  |  |  |  | 2024-11 | LWL | 4 | C2 | 8.74
Detmold, ALLK | 02.01.01./Schriftgutverwaltung LKA, 1954-1987 | 1374 | 2024 | 1965 | ZfB:2 |  | 2024-08 | LWL | 4 | I8 | 3.92 |  |  |  |  | 2024-11 | LWL | 4 | I8 | 8.07
Detmold, ALLK | 02.01.01./Schriftgutverwaltung LKA, 1954-1987 | 1442 | 2024 | 1950 | ZfB:2 |  | 2024-08 | LWL | 23 | E3 | 3.86 |  |  |  |  | 2024-11 | LWL | 23 | E3 | 8.81
Detmold, ALLK | 02.01.01./Schriftgutverwaltung LKA, 1954-1987 | 1442 | 2024 | 1950 | ZfB:2 |  | 2024-08 | LWL | 23 | K7 | 3.82 |  |  |  |  | 2024-11 | LWL | 23 | K7 | 8.28
Detmold, ALLK | 02.01.01./Schriftgutverwaltung LKA, 1954-1987 | 1511 | 2024 | 1968 | ZfB:2 |  | 2024-08 | LWL | 11 | B8 | 3.6 |  |  |  |  | 2024-11 | LWL | 11 | B8 | 7.5
Detmold, ALLK | 02.01.01./Schriftgutverwaltung LKA, 1954-1987 | 1511 | 2024 | 1968 | ZfB:2 |  | 2024-08 | LWL | 11 | J4 | 3.51 |  |  |  |  | 2024-11 | LWL | 11 | J4 | 7.2
Detmold, ALLK | Diakonissenhaus | 608 | 2019 | 1967 | Papersave Swiss (NCA) |  | 2019-04 | LWL | 2 | D5 | 3.79 |  |  |  |  | 2019-11 | LWL | 2 | D5 | 7.22
Detmold, ALLK | Diakonissenhaus | 297 | 2019 | 1903 | Papersave Swiss (NCA) |  | 2019-04 | LWL | S.45 | F1 | 4.04 |  |  |  |  | 2019-11 | LWL | S.45 | F1 | 7.37
Detmold, ALLK | Diakonissenhaus | 297 | 2019 | 1903 | Papersave Swiss (NCA) |  | 2019-04 | LWL | S.45 | F7 | 4.27 |  |  |  |  | 2019-11 | LWL | S.45 | F7 | 7.44
Detmold, ALLK | Diakonissenhaus | 125 | 2019 | 1971 | Papersave Swiss (NCA) |  | 2019-04 | LWL | 1. Blatt nach A | C1 | 3.73 |  |  |  |  | 2019-11 | LWL | 1. Blatt nach A | C1 | 7.57
Detmold, ALLK | Lk Dt | 4299/10 | 2018 | 1826 | Papersave Swiss (NCA) |  | 2018-07 | LWL | 4 | J2 | 4.71 |  |  |  |  | 2019-04 | LWL | 4 | J2 | 7.65
Detmold, ALLK | Lk Dt | 4299/10 | 2018 | 1826 | Papersave Swiss (NCA) |  | 2018-07 | LWL | 4 | D7 | 4.86 |  |  |  |  | 2019-04 | LWL | 4 | D7 | 7.69
Detmold, ALLK | Lk Dt | Fach 26 (u.l.) | 2018 | 1883 | Papersave Swiss (NCA) |  | 2018-07 | LWL | 16 | B7 | 5.12 |  |  |  |  | 2019-04 | LWL | 16 | B7 | 7.89
Detmold, ALLK | Diakonissenhaus | 2 | 2019 | 1955 | Papersave Swiss (NCA) |  | 2019-04 | LWL | 5 | A2 | 4.07 |  |  |  |  | 2019-11 | LWL | 5 | A2 | 7.92
Detmold, ALLK | Lk Dt | 4429 | 2018 | 1921 | Papersave Swiss (NCA) |  | 2018-07 | LWL | 11 | E2 | 4.35 |  |  |  |  | 2019-04 | LWL | 11 | E2 | 7.98
Detmold, ALLK | Lk Dt | Fach 26 (u.l.) | 2018 | 1883 | Papersave Swiss (NCA) |  | 2018-07 | LWL | 16 | G5 | 4.73 |  |  |  |  | 2019-04 | LWL | 16 | G5 | 8.1
Detmold, ALLK | Lk Dt | 4429 | 2018 | 1921 | Papersave Swiss (NCA) |  | 2018-07 | LWL | 11 | K7 | 4.6 |  |  |  |  | 2019-04 | LWL | 11 | K7 | 8.23
Detmold, ALLK | Diakonissenhaus | 608 | 2019 | 1967 | Papersave Swiss (NCA) |  | 2019-04 | LWL | 2 | K5 | 4.18 |  |  |  |  | 2019-11 | LWL | 2 | K5 | 8.25
Detmold, ALLK | Lk Dt | I/10/4 (Buch) | 2018 | 1860 | Papersave Swiss (NCA) |  | 2018-07 | LWL | 15 | A2 | 4.3 |  |  |  |  | 2019-04 | LWL | 15 | A2 | 8.26
Detmold, ALLK | Diakonissenhaus | 434 | 2019 | 1943 | Papersave Swiss (NCA) |  | 2019-04 | LWL | 4 | H1 | 4.39 |  |  |  |  | 2019-11 | LWL | 4 | H1 | 8.37
Detmold, ALLK | Lk Dt | I/10/4 (Buch) | 2018 | 1860 | Papersave Swiss (NCA) |  | 2018-07 | LWL | 15 | H6 | 4.24 |  |  |  |  | 2019-04 | LWL | 15 | H6 | 8.42
Detmold, ALLK | Diakonissenhaus | 2 | 2019 | 1955 | Papersave Swiss (NCA) |  | 2019-04 | LWL | 5 | K7 | 4.09 |  |  |  |  | 2019-11 | LWL | 5 | K7 | 8.68
Detmold, ALLK | Diakonissenhaus | 434 | 2019 | 1943 | Papersave Swiss (NCA) |  | 2019-04 | LWL | 4 | A1 | 4.28 |  |  |  |  | 2019-11 | LWL | 4 | A1 | 8.78
Detmold, ALLK | Diakonissenhaus | 125 | 2019 | 1971 | Papersave Swiss (NCA) |  | 2019-04 | LWL | 1.Blatt nach A | K1 | 4.02 |  |  |  |  | 2019-11 | LWL | 1.Blatt nach A | K1 | 8.84 |  |  |  |  | 2016-04 | LWL | 1 | lm | 7.94
Detmold, ALLK | Reformierter Bund | RB 1, 11.1 | 2020 | 1877 | Papersave (Battelle, ZFB) |  | 2020-07 | LWL | 1 | C3 | 4.43 |  |  |  |  | 2021-04 | LWL | 1 | C3 | 5.84
Detmold, ALLK | LKDt | 81 | 2011 |  | Papersave (Battelle, ZFB) |  | 2011-05 | LWL | 4 | G2 | 3.88 |  |  |  |  | 2011-11 | LWL | 4 | G2 | 6.43
Detmold, ALLK | Reformierter Bund | RB 246 26.12 | 2020 | 1992 | Papersave (Battelle, ZFB) |  | 2020-07 | LWL | "Allgemein" 1. Blatt | B5 | 6.67 |  |  |  |  | 2021-04 | LWL | "Allgemein" 1. Blatt | B5 | 6.71
Detmold, ALLK | Reformierter Bund | RB 246 26.12 | 2020 | 1992 | Papersave (Battelle, ZFB) |  | 2020-07 | LWL | "Allgemein" 1. Blatt | J4 | 6.67 |  |  |  |  | 2021-04 | LWL | "Allgemein" 1. Blatt | J4 | 6.77
Detmold, ALLK | 0 1 . 0 1 | 1869 | 2017 | 1877 | CSC Book Saver (PAL) |  | 2017-02 | LWL | 20 | B2 | 4.87 |  |  |  |  | 2017-07 | LWL | 20 | B2 | 6.8
Detmold, ALLK | LK Dt | 3831 3 | 2016 |  | Papersave Swiss (NCA) |  | 2016-02 | LWL | 1. blauer AD vorne | F7 | 4.36 |  |  |  |  | 2016-09 | LWL | 1. blauer AD vorne | F7 | 6.83
Detmold, ALLK | LK Dt | 3810 2 | 2016 |  | Papersave Swiss (NCA) |  | 2016-02 | LWL | blaues Lesezeichen re. Seite | J6 | 4.09 |  |  |  |  | 2016-09 | LWL | blaues Lesezeichen re. Seite | J6 | 6.85
Detmold, ALLK | LK Dt | 913 | 2012 |  | Papersave (Battelle, ZFB) |  | 2012-03 | LWL | 2 | G4 | 3.93 |  |  |  |  | 2012-10 | LWL | 2 | G4 | 6.92
Detmold, ALLK | Reformierter Bund | RB 123, 22.2 | 2020 | 1919 | Papersave (Battelle, ZFB) |  | 2020-07 | LWL | n. den geb. Heften 4.Blatt | D8 | 4.48 |  |  |  |  | 2021-04 | LWL | n. den geb. Heften 4.Blatt | D8 | 7.02
Detmold, ALLK | LK Dt | 3831 3 | 2016 |  | Papersave Swiss (NCA) |  | 2016-02 | LWL | 1. blauer VD | F2 | 4.94 |  |  |  |  | 2016-09 | LWL | 1. blauer AD vorne | F2 | 7.08
Detmold, ALLK | LK Dt | 2018 | 2014 |  | ZfB:2 |  | 2014-03 | LWL | 4 | J7 | 4.43 |  |  |  |  | 2014-12 | LWL | 4 | J7 | 7.08
Detmold, ALLK | LK Dt | 2388 | 2014 |  | ZfB:2 |  | 2014-03 | LWL | 11 | B7 | 4.54 |  |  |  |  | 2014-12 | LWL | 11 | B7 | 7.12
Detmold, ALLK | LK Dt | 3810 2 | 2016 |  | Papersave Swiss (NCA) |  | 2016-02 | LWL | blaues Lesezeichen re. Seite | C2 | 4.16 |  |  |  |  | 2016-09 | LWL | blaues Lesezeichen re. Seite | C2 | 7.13
Detmold, ALLK | LK Dt | 2018 | 2014 |  | ZfB:2 |  | 2014-03 | LWL | 4 | C4 | 4.39 |  |  |  |  | 2014-12 | LWL | 4 | C4 | 7.14
Detmold, ALLK | LK Dt | 2012 | 2014 |  | ZfB:2 |  | 2014-03 | LWL | 6 | B2 | 4.11 |  |  |  |  | 2014-12 | LWL | 6 | B2 | 7.18
Detmold, ALLK | LK Dt | 2388 | 2014 |  | ZfB:2 |  | 2014-03 | LWL | 11 | G4 | 4.5 |  |  |  |  | 2014-12 | LWL | 11 | G4 | 7.18
Detmold, ALLK | 0 1 . 0 1 | 1869 | 2017 | 1877 | CSC Book Saver (PAL) |  | 2017-02 | LWL | 20 | J4 | 4.72 |  |  |  |  | 2017-07 | LWL | 20 | J4 | 7.18
Detmold, ALLK | LKDt | 324 | 2011 |  | Papersave (Battelle, ZFB) |  | 2011-05 | LWL | 2 | H4 | 4.23 |  |  |  |  | 2011-11 | LWL | 2 | H4 | 7.19
Detmold, ALLK | Konsistorialregistratur | 3907 | 2017 | 1927 | CSC Book Saver (PAL) |  | 2017-02 | LWL | 10 (Dienst-vertrag) | L3 | 4.6 |  |  |  |  | 2017-07 | LWL | 10 (Dienst-vertrag) | L3 | 7.2
Detmold, ALLK | Konsistorialregistratur | 3974 Nr. 6/1 | 2017 | 1916 | CSC Book Saver (PAL) |  | 2017-02 | LWL | 2 | A4 | 5.22 |  |  |  |  | 2017-07 | LWL | 2 | A4 | 7.2
Detmold, ALLK | LK Dt | 904 | 2012 |  | Papersave (Battelle, ZFB) |  | 2012-03 | LWL | von 78-12b 2. Blatt | C7 | 4.75 |  |  |  |  | 2012-10 | LWL | von 78-12b 2. Blatt | C7 | 7.21
Detmold, ALLK | Reformierter Bund | RB 1, 11.1 | 2020 | 1877 | Papersave (Battelle, ZFB) |  | 2020-07 | LWL | 1 | J6 | 4.12 |  |  |  |  | 2021-04 | LWL | 1 | J6 | 7.22
Detmold, ALLK | LKDt | 912 | 2012 |  | Papersave (Battelle, ZFB) |  | 2012-03 | LWL | 1 | B7 | 4.84 |  |  |  |  | 2012-10 | LWL | 1 | B7 | 7.3
Detmold, ALLK | 0 1 . 0 1 | 4108-4109 Vol. II | 2017 | 1853 | CSC Book Saver (PAL) |  | 2017-02 | LWL | 36 | L1/L2 | 4.91 |  |  |  |  | 2017-07 | LWL | 36 | L1/L2 | 7.36
Detmold, ALLK | LK Dt | 322 | 2011 |  | Papersave (Battelle, ZFB) |  | 2011-05 | LWL | 2 | K6 | 4.26 |  |  |  |  | 2011-11 | LWL | 2 | K6 | 7.37
Detmold, ALLK | 0 1 . 0 1 | 4234-4236 Vol. VI | 2017 | 1865 | CSC Book Saver (PAL) |  | 2017-02 | LWL | S. 11 Zw-akte Rechnungen | K7 | 4.77 |  |  |  |  | 2017-07 | LWL | S. 11 Zw-akte Rechnungen | K7 | 7.39
Detmold, ALLK | 05.12 Diakonissenhaus Detmold | 806 | 2020 | 1945 | Papersave (Battelle, ZFB) |  | 2020-07 | LWL | 4 | K4 | 4.13 |  |  |  |  | 2021-04 | LWL | 4 | K4 | 7.4
Detmold, ALLK | LK Dt | 3821 7_1 | 2016 |  | Papersave Swiss (NCA) |  | 2016-02 | LWL | 6 | B2 | 4.4 |  |  |  |  | 2016-09 | LWL | 6 | B2 | 7.41
Detmold, ALLK | 05.12 Diakonissenhaus Detmold | 806 | 2020 | 1945 | Papersave (Battelle, ZFB) |  | 2020-07 | LWL | 4 | A4 | 4.06 |  |  |  |  | 2021-04 | LWL | 4 | A4 | 7.52
Detmold, ALLK | Reformierter Bund | RB 123, 22.2 | 2020 | 1919 | Papersave (Battelle, ZFB) |  | 2020-07 | LWL | n. den geb. Heften 4.Blatt | H2 | 4.27 |  |  |  |  | 2021-04 | LWL | n. den geb. Heften 4.Blatt | H2 | 7.55
Detmold, ALLK | LK Dt | 3831 3 | 2016 |  | Papersave Swiss (NCA) |  | 2016-02 | LWL | letzte blaue Mappe | I3 | 4.54 |  |  |  |  | 2016-09 | LWL | letzte blaue Mappe | I3 | 7.61
Detmold, ALLK | LK Dt | 3821 7_1 | 2016 |  | Papersave Swiss (NCA) |  | 2016-02 | LWL | 6 | I3 | 4.41 |  |  |  |  | 2016-09 | LWL | 6 | I3 | 7.66
Detmold, ALLK | Konsistorialregistratur | 2396 | 2017 | 1881 | CSC Book Saver (PAL) |  | 2017-02 | LWL | 15 | I4 | 4.89 |  |  |  |  | 2017-07 | LWL | 15 | I4 | 7.66
Detmold, ALLK | Konsistorialregistratur | 3907 | 2017 | 1927 | CSC Book Saver (PAL) |  | 2017-02 | LWL | 10 (Dienst-vertrag) | G7 | 4.7 |  |  |  |  | 2017-07 | LWL | 10 (Dienst-vertrag) | G7 | 7.69
Detmold, ALLK | 0 1 . 0 1 | 4108-4109 Vol. II | 2017 | 1853 | CSC Book Saver (PAL) |  | 2017-02 | LWL | 36 | A6/B6 | 5.9 |  |  |  |  | 2017-07 | LWL | 36 | A6/B6 | 7.73
Detmold, ALLK | LK Dt | 3821 7_2 | 2016 |  | Papersave Swiss (NCA) |  | 2016-02 | LWL | 3 | F6 | 3.96 |  |  |  |  | 2016-09 | LWL | 3 | F6 | 7.78
Detmold, ALLK | LK Dt | 3831 3 | 2016 |  | Papersave Swiss (NCA) |  | 2016-02 | LWL | letzte blaue Mappe | C6 | 4.5 |  |  |  |  | 2016-09 | LWL | letzte blaue Mappe | C6 | 7.78
Detmold, ALLK | Konsistorialregistratur | 2396 | 2017 | 1881 | CSC Book Saver (PAL) |  | 2017-02 | LWL | 15 | L1 | 4.72 |  |  |  |  | 2017-07 | LWL | 15 | L1 | 7.79
Detmold, ALLK | Konsistorialregistratur | 4012 | 2017 | 1859 | CSC Book Saver (PAL) |  | 2017-02 | LWL | 9 | L7 | 4.71 |  |  |  |  | 2017-07 | LWL | 9 | L7 | 7.85 |  |  |  |  | 2016-05 | LWL | letzter Brief | lo | 7.1
Detmold, ALLK | LK Dt | 3526 | 2015 |  | CSC Book Saver (PAL) |  | 2015-05 | LWL | 6 | C3 | 3.37 |  |  |  |  | 2016-01 | LWL | 6 | C3 | 7.88
Detmold, ALLK | LK Dt | 1696 | 2013 |  | ZfB:2 |  | 2013-04 | LWL | 2 | J6 | 4.08 |  |  |  |  | 2013-12 | LWL | 2 | J6 | 7.89
Detmold, ALLK | LK Dt | 3802/2 T.2 | 2015 |  | CSC Book Saver (PAL) |  | 2015-05 | LWL | 4 | B3 | 3.62 |  |  |  |  | 2016-01 | LWL | 4 | B3 | 7.91
Detmold, ALLK | LK Dt | 2970 | 2015 |  | CSC Book Saver (PAL) |  | 2015-05 | LWL | 4 | C6 | 3.72 |  |  |  |  | 2016-01 | LWL | 4 | C6 | 7.96
Detmold, ALLK | LK Dt | 3526 | 2015 |  | CSC Book Saver (PAL) |  | 2015-05 | LWL | 6 | J7 | 3.26 |  |  |  |  | 2016-01 | LWL | 6 | J7 | 7.96
Detmold, ALLK | LK Dt | 1674 | 2013 |  | ZfB:2 |  | 2013-04 | LWL | 1 | K7 | 3.84 |  |  |  |  | 2013-12 | LWL | 1 | K7 | 7.99
Detmold, ALLK | LK Dt | 2012 | 2014 |  | ZfB:2 |  | 2014-03 | LWL | 6 | I2 | 4.28 |  |  |  |  | 2014-12 | LWL | 6 | I2 | 7.99
Detmold, ALLK | Konsistorialregistratur | 3974 Nr. 6/1 | 2017 | 1916 | CSC Book Saver (PAL) |  | 2017-02 | LWL | 2 | H1 | 5.11 |  |  |  |  | 2017-07 | LWL | 2 | H1 | 8.05
Detmold, ALLK | LK Dt | 2970 | 2015 |  | CSC Book Saver (PAL) |  | 2015-05 | LWL | 4 | J2 | 3.69 |  |  |  |  | 2016-01 | LWL | 4 | J2 | 8.07
Detmold, ALLK | LK Dt | 1695 | 2013 |  | ZfB:2 |  | 2013-04 | LWL | 1 | J2 | 4.23 |  |  |  |  | 2013-12 | LWL | 1 | J2 | 8.1
Detmold, ALLK | LK Dt | 2385 | 2014 |  | ZfB:2 |  | 2014-03 | LWL | 5 | D3 | 4.06 |  |  |  |  | 2014-12 | LWL | 5 | D3 | 8.1
Detmold, ALLK | LK Dt | 3821 7_2 | 2016 |  | Papersave Swiss (NCA) |  | 2016-02 | LWL | 3 | F1 | 4 |  |  |  |  | 2016-09 | LWL | 3 | F1 | 8.11
Detmold, ALLK | LK Dt | 3802/2 T.2 | 2015 |  | CSC Book Saver (PAL) |  | 2015-05 | LWL | 4 | J6 | 3.54 |  |  |  |  | 2016-01 | LWL | 4 | J6 | 8.11
Detmold, ALLK | 0 1 . 0 1 | 4169 | 2017 | 1935 | CSC Book Saver (PAL) |  | 2017-02 | LWL | 15 | A7 | 4.81 |  |  |  |  | 2017-07 | LWL | 15 | A7 | 8.11
Detmold, ALLK | 0 1 . 0 1 | 4119 ab 1812 | 2017 | 1819 | CSC Book Saver (PAL) |  | 2017-02 | LWL | 9 | F2 | 4.64 |  |  |  |  | 2017-07 | LWL | 9 | F2 | 8.15
Detmold, ALLK | LKDt | 3277 | 2015 |  | CSC Book Saver (PAL) |  | 2015-05 | LWL | 20 | B2 | 4.19 |  |  |  |  | 2016-01 | LWL | 20 | B2 | 8.2
Detmold, ALLK | 0 1 . 0 1 | 4169 | 2017 | 1935 | CSC Book Saver (PAL) |  | 2017-02 | LWL | 15 | K7 | 4.77 |  |  |  |  | 2017-07 | LWL | 15 | K7 | 8.23
Detmold, ALLK | LK Dt | 3805 2 | 2016 |  | Papersave Swiss (NCA) |  | 2016-02 | LWL | 5 (Hadern) | A4 | 5.78 |  |  |  |  | 2016-09 | LWL | 5 (Hadern) | A4 | 8.26
Detmold, ALLK | LK Dt | 2380 | 2014 |  | ZfB:2 |  | 2014-03 | LWL | 11 | G4 | 4.37 |  |  |  |  | 2014-12 | LWL | 11 | G4 | 8.27
Detmold, ALLK | LK Dt | 2385 | 2014 |  | ZfB:2 |  | 2014-03 | LWL | 5 | J4 | 4.01 |  |  |  |  | 2014-12 | LWL | 5 | J4 | 8.29
Detmold, ALLK | LK Dt | 1675 | 2013 |  | ZfB:2 |  | 2013-04 | LWL | 2 | J7 | 3.76 |  |  |  |  | 2013-12 | LWL | 2 | J7 | 8.3
Detmold, ALLK | 05.12 Diakonissenhaus Detmold | 641 | 2020 | 1968 | Papersave (Battelle, ZFB) |  | 2020-07 | LWL | 10 | K7 | 4.24 |  |  |  |  | 2021-04 | LWL | 10 | K7 | 8.3
Detmold, ALLK | LK Dt | 3790 Vol. III/1 | 2015 |  | CSC Book Saver (PAL) |  | 2015-05 | LWL | 10 | D2 | 3.88 |  |  |  |  | 2016-01 | LWL | 10 | D2 | 8.31
Detmold, ALLK | LK Dt | 3277 | 2015 |  | CSC Book Saver (PAL) |  | 2015-05 | LWL | 20 | K7 | 4.18 |  |  |  |  | 2016-01 | LWL | 20 | K7 | 8.33
Detmold, ALLK | LK Dt | 3827 2 | 2016 |  | Papersave Swiss (NCA) |  | 2016-02 | LWL | 19 | F2 | 4.06 |  |  |  |  | 2016-09 | LWL | 19 | F2 | 8.37
Detmold, ALLK | LK Dt | 83 | 2011 |  | Papersave (Battelle, ZFB) |  | 2011-05 | LWL | 4 | F4 | 4.19 |  |  |  |  | 2011-11 | LWL | 4 | F4 | 8.37
Detmold, ALLK | LK Dt | 3827 2 | 2016 |  | Papersave Swiss (NCA) |  | 2016-02 | LWL | 19 | F7 | 4.24 |  |  |  |  | 2016-09 | LWL | 19 | F7 | 8.4
Detmold, ALLK | 05.12 Diakonissenhaus Detmold | 985 | 2020 | 1891 | Papersave (Battelle, ZFB) |  | 2020-07 | LWL | 12 | K7/K8 | 7.11 |  |  |  |  | 2021-04 | LWL | 12 | K7/K8 | 8.41
Detmold, ALLK | LK Dt | 3805 2 | 2016 |  | Papersave Swiss (NCA) |  | 2016-02 | LWL | 5 (Hadern) | K4/K5 | 5.78 |  |  |  |  | 2016-09 | LWL | 5 (Hadern) | K4/K5 | 8.42
Detmold, ALLK | LK Dt | 3790 Vol. III/1 | 2015 |  | CSC Book Saver (PAL) |  | 2015-05 | LWL | 10 | B4 | 4.01 |  |  |  |  | 2016-01 | LWL | 10 | B4 | 8.46
Detmold, ALLK | 05.12 Diakonissenhaus Detmold | 641 | 2020 | 1968 | Papersave (Battelle, ZFB) |  | 2020-07 | LWL | 10 | B3 | 4.34 |  |  |  |  | 2021-04 | LWL | 10 | B3 | 8.48
Detmold, ALLK | LK Dt | 3827 2 | 2016 |  | Papersave Swiss (NCA) |  | 2016-02 | LWL | 13 | D2 | 4.65 |  |  |  |  | 2016-09 | LWL | 13 | D2 | 8.49
Detmold, ALLK | LK Dt | 3827 2 | 2016 |  | Papersave Swiss (NCA) |  | 2016-02 | LWL | 13 | H3 | 4.7 |  |  |  |  | 2016-09 | LWL | 13 | H3 | 8.55
Detmold, ALLK | LK Dt | 2380 | 2014 |  | ZfB:2 |  | 2014-03 | LWL | 11 | B3 | 4.5 |  |  |  |  | 2014-12 | LWL | 11 | B3 | 8.6
Detmold, ALLK | 05.12 Diakonissenhaus Detmold | 985 | 2020 | 1891 | Papersave (Battelle, ZFB) |  | 2020-07 | LWL | 12 | C2 | 7.03 |  |  |  |  | 2021-04 | LWL | 12 | C2 | 8.65
Detmold, ALLK | Konsistorialregistratur | 4012 | 2017 | 1859 | CSC Book Saver (PAL) |  | 2017-02 | LWL | 9 | A4 | 4.91 |  |  |  |  | 2017-07 | LWL | 9 | A4 | 8.78
Detmold, ALLK | LK Dt | 81 | 2011 |  | Papersave (Battelle, ZFB) |  | 2011-05 | LWL | 3. letztes Blatt | F1 | 4.64 |  |  |  |  | 2011-11 | LWL | 3. letztes Blatt | F1 | 8.84
Detmold, ALLK | 0 1 . 0 1 | 4119 ab 1812 | 2017 | 1819 | CSC Book Saver (PAL) |  | 2017-02 | LWL | 9 | J6 | 4.65 |  |  |  |  | 2017-07 | LWL | 9 | J6 | 8.85
Detmold, ALLK | 0 1 . 0 1 | 4234-4236 Vol. VI | 2017 | 1865 | CSC Book Saver (PAL) |  | 2017-02 | LWL | S. 11 Zw-akte Rechnungen | A3 | 5.28 |  |  |  |  | 2017-07 | LWL | S. 11 Zw-akte Rechnungen | A3 | 9.1
Detmold, ALLK | Konsistorialregistratur | 3837 | 2017 | 1779 | CSC Book Saver (PAL) |  | 2017-02 | LWL | 7 | L7 | 6.53 |  |  |  |  | 2017-07 | LWL | 7 | L7 | 9.34
Detmold, ALLK | Konsistorialregistratur | 3837 | 2017 | 1779 | CSC Book Saver (PAL) |  | 2017-02 | LWL | 7 | A7 | 6.15 |  |  |  |  | 2017-07 | LWL | 7 | A7 | 9.35
Detmold, ALLK | LK Dt | 998 | 2012 |  | Papersave (Battelle, ZFB) |  | 2012-03 | LWL | 1 Seite Name Hundertmark | H4 | 3.45 |  |  |  |  | 2012-10 | LWL | 1 Seite Name Hundertmark | H4 | n.g.
Detmold, ALLK | LK Dt | 998 | 2012 |  | Papersave (Battelle, ZFB) |  | 2012-03 | LWL | 1 Seite Name Jung | G1 | 3.46 |  |  |  |  | 2012-10 | LWL | 1 Seite Name Jung | G1 | n.g.
Detmold, ALLK | 02.01.01./Schriftgutverwaltung LKA, 1954-1987 | 183 | 2022 | 1969 | ZFB:2 | 711 | 2022-05 | LWL | 6 | K7 | 4.28 |  |  |  |  | 2023-02 | LWL | 6 | K7 | 6.49
Detmold, ALLK | 02.01.01./Schriftgutverwaltung LKA, 1954-1990 | 543 | 2022 | 1961 | ZFB:2 | 711 | 2022-05 | LWL | 1 | A3 | 3.57 |  |  |  |  | 2023-02 | LWL | 1 | A3 | 7.45
Detmold, ALLK | Reformierter Bund | 660 | 2021 | 2003 | ZFB:2 |  | 2021-05 | LWL | 4 | D6 | 7.55 |  |  |  |  | 2022-03 | LWL | 4 | D6 | 7.72 |  |  |  |  | 2016-05 | LWL | vorletztes Blatt | rm | 8.5
Detmold, ALLK | Reformierter Bund | 258 | 2021 | 1973 | ZFB:2 |  | 2021-05 | LWL | 8 | H5 | 4.28 |  |  |  |  | 2022-03 | LWL | 8 | H5 | 7.87 |  |  |  |  | 2016-05 | LWL | 2. blaue Aktentrennung | ro | 8.2
Detmold, ALLK | 02.01.01./Schriftgutverwaltung LKA, 1954-1986 | 183 | 2022 | 1969 | ZFB:2 | 711 | 2022-05 | LWL | 6 | A2 | 3.83 |  |  |  |  | 2023-02 | LWL | 6 | A2 | 7.96
Detmold, ALLK | Reformierter Bund | 258 | 2021 | 1973 | ZFB:2 |  | 2021-05 | LWL | 8 | B5/C5 | 4.17 |  |  |  |  | 2022-03 | LWL | 8 | B5/C5 | 8.09
Detmold, ALLK | Reformierter Bund | 660 | 2021 | 2003 | ZFB:2 |  | 2021-05 | LWL | 4 | J2 | 7.61 |  |  |  |  | 2022-03 | LWL | 4 | J2 | 8.17
Detmold, ALLK | 05.12 Diakonissenhaus Detmold | 990 | 2021 | 1982 | ZFB:2 |  | 2021-05 | LWL | 4 | J5 | 4.3 |  |  |  |  | 2022-03 | LWL | 4 | J5 | 8.48
Detmold, ALLK | 02.01.01./Schriftgutverwaltung LKA, 1954-1988 | 370 | 2022 | 1978 | ZFB:2 | 711 | 2022-05 | LWL | 12 | D7 | 4.16 |  |  |  |  | 2023-02 | LWL | 12 | D7 | 8.66
Detmold, ALLK | Reformierter Bund | 325 | 2021 | 1974 | ZFB:2 |  | 2021-05 | LWL | 5 v.h. | J3 | 4.78 |  |  |  |  | 2022-03 | LWL | 5 v.h. | J3 | 8.71
Detmold, ALLK | 05.12 Diakonissenhaus Detmold | 990 | 2021 | 1982 | ZFB:2 |  | 2021-05 | LWL | 4 | A2 | 4.39 |  |  |  |  | 2022-03 | LWL | 4 | A2 | 9.07
Detmold, ALLK | 02.01.01./Schriftgutverwaltung LKA, 1954-1989 | 370 | 2022 | 1978 | ZFB:2 | 711 | 2022-05 | LWL | 12 | K3 | 4.09 |  |  |  |  | 2023-02 | LWL | 12 | K3 | 9.08
Detmold, ALLK | 02.01.01./Schriftgutverwaltung LKA, 1954-1991 | 543 | 2022 | 1961 | ZFB:2 | 711 | 2022-05 | LWL | 1 | H5 | 4.14 |  |  |  |  | 2023-02 | LWL | 1 | H5 | 9.11
Detmold, ALLK | 02.01.01./Schriftgutverwaltung LKA, 1954-1985 | 6 | 2022 | 1980 | ZFB:2 | 711 | 2022-05 | LWL | 3 | I5 | 5.51 |  |  |  |  | 2023-02 | LWL | 3 | I5 | 9.16
Detmold, ALLK | 02.01.01./Schriftgutverwaltung LKA, 1954-1992 | 711 | 2022 | 1976 | ZFB:2 | 711 | 2022-05 | LWL | 5 | C7 | 3.5 |  |  |  |  | 2023-02 | LWL | 5 | C7 | 9.18
Detmold, ALLK | 02.01.01./Schriftgutverwaltung LKA, 1954-1984 | 6 | 2022 | 1980 | ZFB:2 | 711 | 2022-05 | LWL | 3 | C4 | 6.55 |  |  |  |  | 2023-02 | LWL | 3 | C4 | 9.19
Detmold, ALLK | Reformierter Bund | 325 | 2021 | 1974 | ZFB:2 |  | 2021-05 | LWL | 5 v.h. | B6 | 4.52 |  |  |  |  | 2022-03 | LWL | 5 v.h. | B6 | 9.25
Detmold, ALLK | 02.01.01./Schriftgutverwaltung LKA, 1954-1993 | 711 | 2022 | 1976 | ZFB:2 | 711 | 2022-05 | LWL | 5 | J2 | 3.66 |  |  |  |  | 2023-02 | LWL | 5 | J2 | 9.42
Detmold, ALLK | Reformierter Bund | 494 | 2021 | 1978 | ZFB:2 |  | 2021-05 | LWL | 7 v.h. | C7 | 4.98 |  |  |  |  | 2022-03 | LWL | 7 v.h. | C7 | 9.49
Detmold, ALLK | Reformierter Bund | 494 | 2021 | 1978 | ZFB:2 |  | 2021-05 | LWL | 7 v.h. | H2 | 4.91 |  |  |  |  | 2022-03 | LWL | 7 v.h. | H2 | 9.55
Dorsten, StdA | D | 483 | 2020 | 1899 | Papersave (Battelle, ZFB) |  | 2020-02 | LWL | 3 n.Verwaltungsbericht | B4 | 4.68 |  |  |  |  | 2020-10 | LWL | 3 n.Verwaltungsbericht | B4 | 7.55
Dorsten, StdA | D | 782 | 2020 | 1925 | Papersave (Battelle, ZFB) |  | 2020-02 | LWL | 10 | F7/F8 | 4.09 |  |  |  |  | 2020-10 | LWL | 10 | F7/F8 | 7.57
Dorsten, StdA | D | 782 | 2020 | 1925 | Papersave (Battelle, ZFB) |  | 2020-02 | LWL | 10 | L3 | 4.04 |  |  |  |  | 2020-10 | LWL | 10 | L3 | 7.72
Dorsten, StdA | D | 483 | 2020 | 1899 | Papersave (Battelle, ZFB) |  | 2020-02 | LWL | 3 n.Verwaltungsbericht | J5 | 4.46 |  |  |  |  | 2020-10 | LWL | 3 n.Verwaltungsbericht | J5 | 7.77
Dorsten, StdA | D | 637 | 2020 | 1910 | Papersave (Battelle, ZFB) |  | 2020-02 | LWL | 11 | C7 | 4.45 |  |  |  |  | 2020-10 | LWL | 11 | C7 | 8.09
Dorsten, StdA | D | 637 | 2020 | 1910 | Papersave (Battelle, ZFB) |  | 2020-02 | LWL | 11 | H3 | 4.55 |  |  |  |  | 2020-10 | LWL | 11 | H3 | 8.21
Dorsten, StdA | D | 1088 | 2020 | 1914 | Papersave (Battelle, ZFB) |  | 2020-02 | LWL | 5 | A5 | 4.35 |  |  |  |  | 2020-10 | LWL | 5 | A5 | 8.22
Dorsten, StdA | D | 944 | 2020 | 1912 | Papersave (Battelle, ZFB) |  | 2020-02 | LWL | 9 | A2/B2 | 4.37 |  |  |  |  | 2020-10 | LWL | 9 | A2/B2 | 8.36
Dorsten, StdA | D | 1088 | 2020 | 1914 | Papersave (Battelle, ZFB) |  | 2020-02 | LWL | 5 | L2 | 4.4 |  |  |  |  | 2020-10 | LWL | 5 | L2 | 8.36
Dorsten, StdA | D | 944 | 2020 | 1912 | Papersave (Battelle, ZFB) |  | 2020-02 | LWL | 9 | K7 | 4.39 |  |  |  |  | 2020-10 | LWL | 9 | K7 | 8.37
Dorsten, StdA | B | 4372 | 2017 | 1924 | CSC Book Saver (PAL) |  | 2017-01 | LWL | 8 | K1 | 3.94 |  |  |  |  | 2017-08 | LWL | 8 | K1 | 5.45
Dorsten, StdA | B | 3676 | 2016 |  | ZfB:2 |  | 2016-04 | LWL | hinteres Umschlag-blatt | F7 | 3.88 |  |  |  |  | 2016-12 | LWL | hinteres Umschlag-blatt | F7 | 5.54
Dorsten, StdA | B | 3439 | 2015 |  | ZfB:2 |  | 2015-01 | LWL | 8 | J4/J5 | 3.56 |  |  |  |  | 2015-10 | LWL | 8 | J4/J5 | 5.81
Dorsten, StdA | B | 4734 | 2017 | 1904 | CSC Book Saver (PAL) |  | 2017-01 | LWL | 4. von hinten | A7 | 4.04 |  |  |  |  | 2017-08 | LWL | 4. von hinten | A7 | 5.98
Dorsten, StdA | B | 3434 | 2015 |  | ZfB:2 |  | 2015-01 | LWL | 6 | B4 | 3.9 |  |  |  |  | 2015-10 | LWL | 6 | B4 | 5.99
Dorsten, StdA | B | 3434 | 2015 |  | ZfB:2 |  | 2015-01 | LWL | 6 | I6 | 3.92 |  |  |  |  | 2015-10 | LWL | 6 | I6 | 6
Dorsten, StdA | B | 3439 | 2015 |  | ZfB:2 |  | 2015-01 | LWL | 8 | B7 | 3.56 |  |  |  |  | 2015-10 | LWL | 8 | B7 | 6.02
Dorsten, StdA | B | 198 | 2009 |  | Papersave (Battelle, ZFB) |  | 2009-01 | LWL | RD innen | H4 | 3.55 |  |  |  |  | 2009-06 | LWL | AD hinten innen | H4 | 6.18
Dorsten, StdA | B | 3676 | 2016 |  | ZfB:2 |  | 2016-04 | LWL | hinteres Umschlag-blatt | F1 | 3.8 |  |  |  |  | 2016-12 | LWL | hinteres Umschlag-blatt | F1 | 6.2
Dorsten, StdA | B | 4734 | 2017 | 1904 | CSC Book Saver (PAL) |  | 2017-01 | LWL | 4. von hinten | K8 | 3.94 |  |  |  |  | 2017-08 | LWL | 4. von hinten | K8 | 6.2
Dorsten, StdA | B | 3408 | 2015 |  | ZfB:2 |  | 2015-01 | LWL | 10 | J3 | 3.94 |  |  |  |  | 2015-10 | LWL | 10 | J3 | 6.23
Dorsten, StdA | B | 3415 | 2015 |  | ZfB:2 |  | 2015-01 | LWL | 4 | J2 | 3.92 |  |  |  |  | 2015-10 | LWL | 4 | J2 | 6.24
Dorsten, StdA | B | 743 | 2011 |  | Papersave (Battelle, ZFB) |  | 2011-03 | LWL | 6 | G4 | 3.87 |  |  |  |  | 2011-07 | LWL | 6 | G4 | 6.27
Dorsten, StdA | B | 4174 | 2017 | 1922 | CSC Book Saver (PAL) |  | 2017-01 | LWL | 9 | B6 | 3.67 |  |  |  |  | 2017-08 | LWL | 9 | B6 | 6.31
Dorsten, StdA | B | 3431 | 2015 |  | ZfB:2 |  | 2015-01 | LWL | 6 | J3 | 3.91 |  |  |  |  | 2015-10 | LWL | 6 | J3 | 6.35
Dorsten, StdA | D | 1691 | 2021 | 1925 | Papersave (Battelle, ZFB) |  | 2021-02 | LWL | 7 | B4 | 3.49 |  |  |  |  | 2021-09 | LWL | 7 | B4 | 6.37
Dorsten, StdA | D | 435 | 2019 | 1910 | Papersave Swiss (NCA) |  | 2019-01 | LWL | 12 | K5 | 4.22 |  |  |  |  | 2019-05 | LWL | 12 | K5 | 6.54
Dorsten, StdA | B | 290 | 2009 |  | Papersave (Battelle, ZFB) |  | 2009-01 | LWL | grünes Blatt Mitte | G4 | 3.88 |  |  |  |  | 2009-06 | LWL | grünes Blatt Mitte | G4 | 6.58
Dorsten, StdA | D | 1691 | 2021 | 1925 | Papersave (Battelle, ZFB) |  | 2021-02 | LWL | 7 | J5 | 3.89 |  |  |  |  | 2021-09 | LWL | 7 | J5 | 6.72
Dorsten, StdA | B | 3408 | 2015 |  | ZfB:2 |  | 2015-01 | LWL | 10 | C6 | 3.92 |  |  |  |  | 2015-10 | LWL | 10 | C6 | 6.73
Dorsten, StdA | B | 4677 | 2017 | 1934 | CSC Book Saver (PAL) |  | 2017-01 | LWL | 10 | A2 | 3.87 |  |  |  |  | 2017-08 | LWL | 10 | A2 | 6.74
Dorsten, StdA | B | 3415 | 2015 |  | ZfB:2 |  | 2015-01 | LWL | 4 | C6 | 3.95 |  |  |  |  | 2015-10 | LWL | 4 | C6 | 6.8
Dorsten, StdA | B | 3477 | 2016 |  | ZfB:2 |  | 2016-04 | LWL | 10. letztes Blatt | B5 | 3.72 |  |  |  |  | 2016-12 | LWL | 10. letztes Blatt | B5 | 6.89
Dorsten, StdA | D | 187 | 2019 | 1902 | Papersave Swiss (NCA) |  | 2019-01 | LWL | 11 | K5 | 4.06 |  |  |  |  | 2019-05 | LWL | 11 | K5 | 6.89
Dorsten, StdA | B | 3976 | 2017 | 1901 | CSC Book Saver (PAL) |  | 2017-01 | LWL | 6 (ohne Broschüre) | B6 | 3.88 |  |  |  |  | 2017-08 | LWL | 6 (ohne Broschüre) | B6 | 6.94
Dorsten, StdA | D | 104 | 2018 | 1927 | Papersave Swiss (NCA) |  | 2018-01 | LWL | 5 | C3 | 2.16 |  |  |  |  | 2018-06 | LWL | 5 | C3 | 6.99
Dorsten, StdA | B | 3477 | 2016 |  | ZfB:2 |  | 2016-04 | LWL | 10. letztes Blatt | J4/J5 | 3.89 |  |  |  |  | 2016-12 | LWL | 10. letztes Blatt | J4/J5 | 7
Dorsten, StdA | D | 233 | 2019 | 1914 | Papersave Swiss (NCA) |  | 2019-01 | LWL | 7 | J4 | 3.93 |  |  |  |  | 2019-05 | LWL | 7 | J4 | 7.01
Dorsten, StdA | B | 3431 | 2015 |  | ZfB:2 |  | 2015-01 | LWL | 6 | D2 | 3.83 |  |  |  |  | 2015-10 | LWL | 6 | D2 | 7.03
Dorsten, StdA | B | 4677 | 2017 | 1934 | CSC Book Saver (PAL) |  | 2017-01 | LWL | 10 | K3 | 3.88 |  |  |  |  | 2017-08 | LWL | 10 | K3 | 7.04
Dorsten, StdA | B | 502 | 2011 |  | Papersave (Battelle, ZFB) |  | 2011-03 | LWL | 1 | G1 | 4.09 |  |  |  |  | 2011-07 | LWL | 1 | G1 | 7.11
Dorsten, StdA | D | 324 | 2019 | 1907 | Papersave Swiss (NCA) |  | 2019-01 | LWL | 2 | J6 | 4.1 |  |  |  |  | 2019-05 | LWL | 2 | J6 | 7.13
Dorsten, StdA | B | 4810 | 2018 | 1931 | Papersave Swiss (NCA) |  | 2018-01 | LWL | 9 | D3 | 2.42 |  |  |  |  | 2018-06 | LWL | 9 | D3 | 7.23
Dorsten, StdA | B | 198 | 2009 |  | Papersave (Battelle, ZFB) |  | 2009-01 | LWL | 2 | G2 | 3.89 |  |  |  |  | 2009-06 | LWL | 2 | G2 | 7.24
Dorsten, StdA | B | 3510g | 2016 |  | ZfB:2 |  | 2016-04 | LWL | 5 | F7 | 3.9 |  |  |  |  | 2016-12 | LWL | 5 | F7 | 7.24
Dorsten, StdA | B | 3867 | 2016 |  | ZfB:2 |  | 2016-04 | LWL | 5 | K4/K5 | 3.95 |  |  |  |  | 2016-12 | LWL | 5 | K4/K5 | 7.25
Dorsten, StdA | D | 56 | 2018 | 1910 | Papersave Swiss (NCA) |  | 2018-01 | LWL | 9 | D7 | 2.6 |  |  |  |  | 2018-06 | LWL | 9 | D7 | 7.25
Dorsten, StdA | B | 198 | 2009 |  | Papersave (Battelle, ZFB) |  | 2009-01 | LWL | grünes Blatt Mitte | J4 | 2.35 |  |  |  |  | 2009-06 | LWL | grünes Blatt Mitte | J4 | 7.29
Dorsten, StdA | B | 3976 | 2017 | 1901 | CSC Book Saver (PAL) |  | 2017-01 | LWL | 6 (ohne Broschüre) | I2 | 3.97 |  |  |  |  | 2017-08 | LWL | 6 (ohne Broschüre) | I2 | 7.32
Dorsten, StdA | D | 435 | 2019 | 1910 | Papersave Swiss (NCA) |  | 2019-01 | LWL | 12 | B5 | 4.14 |  |  |  |  | 2019-05 | LWL | 12 | B5 | 7.35
Dorsten, StdA | D | 56 | 2018 | 1910 | Papersave Swiss (NCA) |  | 2018-01 | LWL | 9 | L2 | 2.44 |  |  |  |  | 2018-06 | LWL | 9 | L2 | 7.44
Dorsten, StdA | D | 13 | 2018 | 1877 | Papersave Swiss (NCA) |  | 2018-01 | LWL | 8 | J2 | 2.66 |  |  |  |  | 2018-06 | LWL | 8 | J2 | 7.45
Dorsten, StdA | E | 7 | 2022 | 1953 | ZFB:2 | 352 | 2022-02 | LWL | 21 | B3 | 3.91 |  |  |  |  | 2022-10 | LWL | 21 | B3 | 7.46
Dorsten, StdA | D | 187 | 2019 | 1902 | Papersave Swiss (NCA) |  | 2019-01 | LWL | 11 | C2 | 4.24 |  |  |  |  | 2019-05 | LWL | 11 | C2 | 7.47
Dorsten, StdA | B | 4810 | 2018 | 1931 | Papersave Swiss (NCA) |  | 2018-01 | LWL | 9 | J6 | 2.8 |  |  |  |  | 2018-06 | LWL | 9 | J6 | 7.49
Dorsten, StdA | D | 269-270 | 2019 | 1878 | Papersave Swiss (NCA) |  | 2019-01 | LWL | 2 | A2 | 4.33 |  |  |  |  | 2019-05 | LWL | 2 | A2 | 7.52
Dorsten, StdA | B | 502 | 2011 |  | Papersave (Battelle, ZFB) |  | 2011-03 | LWL | 5 | D4 | 4.16 |  |  |  |  | 2011-07 | LWL | 5 | D4 | 7.54
Dorsten, StdA | D | 269-270 | 2019 | 1878 | Papersave Swiss (NCA) |  | 2019-01 | LWL | 2 | K7 | 4.35 |  |  |  |  | 2019-05 | LWL | 2 | K7 | 7.54
Dorsten, StdA | D | 324 | 2019 | 1907 | Papersave Swiss (NCA) |  | 2019-01 | LWL | 2 | B4 | 4.26 |  |  |  |  | 2019-05 | LWL | 2 | B4 | 7.55 |  |  |  |  | 2016-06 | LWL | Seite 15 | rm | 8.5
Dorsten, StdA | D | 104 | 2018 | 1927 | Papersave Swiss (NCA) |  | 2018-01 | LWL | 5 | I7 | 2.2 |  |  |  |  | 2018-06 | LWL | 5 | I7 | 7.58
Dorsten, StdA | B | 5238 | 2018 | 1847 | Papersave Swiss (NCA) |  | 2018-01 | LWL | 4 | L3 | 2.4 |  |  |  |  | 2018-06 | LWL | 4 | L3 | 7.62 |  |  |  |  | 2016-05 | LWL | 1. braunes Blatt ("Entwurf. Empfehlungen der Expertenkommission Freizeitpolitik") | mo | 9.1
Dorsten, StdA | B | 4174 | 2017 | 1922 | CSC Book Saver (PAL) |  | 2017-01 | LWL | 9 | F2 | 3.86 |  |  |  |  | 2017-08 | LWL | 9 | F2 | 7.65 |  |  |  |  | 2016-07 | LWL | letztes beschriebenes Blatt | rm | 7.7
Dorsten, StdA | B | 4372 | 2017 | 1924 | CSC Book Saver (PAL) |  | 2017-01 | LWL | 8 | A4 | 3.77 |  |  |  |  | 2017-08 | LWL | 8 | A4 | 7.66
Dorsten, StdA | D | 1513 | 2021 | 1923 | Papersave (Battelle, ZFB) |  | 2021-02 | LWL | 4 | I7 | 3.85 |  |  |  |  | 2021-09 | LWL | 4 | I7 | 7.67
Dorsten, StdA | B | 3510g | 2016 |  | ZfB:2 |  | 2016-04 | LWL | 5 | F2 | 3.8 |  |  |  |  | 2016-12 | LWL | 5 | F2 | 7.68 |  |  |  |  | 2016-05 | LWL | 3. Blatt | mu | 8
Dorsten, StdA | D | 233 | 2019 | 1914 | Papersave Swiss (NCA) |  | 2019-01 | LWL | 7 | B3 | 3.98 |  |  |  |  | 2019-05 | LWL | 7 | B3 | 7.69
Dorsten, StdA | B | 3867 | 2016 |  | ZfB:2 |  | 2016-04 | LWL | 5 | A4/A5 | 3.77 |  |  |  |  | 2016-12 | LWL | 5 | A4/A5 | 7.72
Dorsten, StdA | B | 1066 | 2012 |  | Papersave (Battelle, ZFB) |  | 2012-01 | LWL | 1 | F6 | 4.19 |  |  |  |  | 2012-07 | LWL | 1 | F6 | 7.73
Dorsten, StdA | B | 4773 | 2018 | 1917 | Papersave Swiss (NCA) |  | 2018-01 | LWL | 3 | B4 | 2.54 |  |  |  |  | 2018-06 | LWL | 3 | B4 | 7.76
Dorsten, StdA | D | 13 | 2018 | 1877 | Papersave Swiss (NCA) |  | 2018-01 | LWL | 8 | A5 | 2.95 |  |  |  |  | 2018-06 | LWL | 8 | A5 | 7.76
Dorsten, StdA | D | 1713-1714 | 2022 | 1921 | ZFB:2 | 352 | 2022-02 | LWL | 15 | L3 | 4.16 |  |  |  |  | 2022-10 | LWL | 15 | L3 | 7.87
Dorsten, StdA | B | 2771 | 2014 |  | ZfB:2 |  | 2014-01 | LWL | 4 | D5 | 3.39 |  |  |  |  | 2014-09 | LWL | 4 | D5 | 7.89
Dorsten, StdA | B | 1592 | 2014 |  | ZfB:2 |  | 2014-01 | LWL | 5 | C2 | 3.41 |  |  |  |  | 2014-09 | LWL | 5 | C2 | 7.94
Dorsten, StdA | B | 1432 | 2013 |  | ZfB:2 |  | 2013-02 | LWL | 2 | J7 | 3.99 |  |  |  |  | 2013-06 | LWL | 2 | J7 | 7.96
Dorsten, StdA | B | 1592 | 2014 |  | ZfB:2 |  | 2014-01 | LWL | 5 | I6 | 3.36 |  |  |  |  | 2014-09 | LWL | 5 | I6 | 7.96
Dorsten, StdA | B | 5238 | 2018 | 1847 | Papersave Swiss (NCA) |  | 2018-01 | LWL | 4 | A7 | 2.3 |  |  |  |  | 2018-06 | LWL | 4 | A7 | 7.96
Dorsten, StdA | B | 2220 | 2014 |  | ZfB:2 |  | 2014-01 | LWL | 4 | G4 | 3.75 |  |  |  |  | 2014-09 | LWL | 4 | G4 | 7.99
Dorsten, StdA | B | 2771 | 2014 |  | ZfB:2 |  | 2014-01 | LWL | 4 | J2 | 3.32 |  |  |  |  | 2014-09 | LWL | 4 | J2 | 7.99
Dorsten, StdA | D | 1207 | 2021 | 1877 | Papersave (Battelle, ZFB) |  | 2021-02 | LWL | 13 | L2 | 4.07 |  |  |  |  | 2021-09 | LWL | 13 | L2 | 7.99
Dorsten, StdA | B | 290 | 2009 |  | Papersave (Battelle, ZFB) |  | 2009-01 | LWL | 6 | D4 | 3.97 |  |  |  |  | 2009-06 | LWL | 6 | D4 | 8
Dorsten, StdA | B | 4773 | 2018 | 1917 | Papersave Swiss (NCA) |  | 2018-01 | LWL | 3 | I2 | 2.66 |  |  |  |  | 2018-06 | LWL | 3 | I2 | 8
Dorsten, StdA | B | 2198 | 2014 |  | ZfB:2 |  | 2014-01 | LWL | 5 | B4 | 3.32 |  |  |  |  | 2014-09 | LWL | 5 | B4 | 8.05
Dorsten, StdA | D | 1100 | 2021 | 1921 | Papersave (Battelle, ZFB) |  | 2021-02 | LWL | 9 | J8 | 4.33 |  |  |  |  | 2021-09 | LWL | 9 | J8 | 8.06
Dorsten, StdA | B | 1429 | 2013 |  | ZfB:2 |  | 2013-02 | LWL | letztes Blatt | F6 | 3.67 |  |  |  |  | 2013-06 | LWL | letztes Blatt | F6 | 8.07
Dorsten, StdA | B | 1434 | 2013 |  | ZfB:2 |  | 2013-02 | LWL | 2 | J7 | 3.76 |  |  |  |  | 2013-06 | LWL | 2 | J7 | 8.09
Dorsten, StdA | B | 2220 | 2014 |  | ZfB:2 |  | 2014-01 | LWL | 4 | B2 | 3.71 |  |  |  |  | 2014-09 | LWL | 4 | B2 | 8.09
Dorsten, StdA | B | 499 | 2011 |  | Papersave (Battelle, ZFB) |  | 2011-03 | LWL | 1 | G5 | 4.8 |  |  |  |  | 2011-07 | LWL | 1 | G5 | 8.1
Dorsten, StdA | B | 2198 | 2014 |  | ZfB:2 |  | 2014-01 | LWL | 5 | I4 | 3.36 |  |  |  |  | 2014-09 | LWL | 5 | I4 | 8.1
Dorsten, StdA | D | 1713-1714 | 2022 | 1921 | ZFB:2 | 352 | 2022-02 | LWL | 15 | B3 | 4.2 |  |  |  |  | 2022-10 | LWL | 15 | B3 | 8.11
Dorsten, StdA | B | 1599 | 2014 |  | ZfB:2 |  | 2014-01 | LWL | 5 | C6 | 3.27 |  |  |  |  | 2014-09 | LWL | 5 | C6 | 8.14
Dorsten, StdA | B | 1426 | 2013 |  | ZfB:2 |  | 2013-02 | LWL | letztes Blatt | G6 | 3.92 |  |  |  |  | 2013-06 | LWL | letztes Blatt | G6 | 8.15
Dorsten, StdA | D | 1100 | 2021 | 1921 | Papersave (Battelle, ZFB) |  | 2021-02 | LWL | 9 | C3 | 4.2 |  |  |  |  | 2021-09 | LWL | 9 | C3 | 8.19
Dorsten, StdA | B | 857 | 2012 |  | Papersave (Battelle, ZFB) |  | 2012-01 | LWL | 1 | B7 | 4.29 |  |  |  |  | 2012-07 | LWL | 1 | B7 | 8.2
Dorsten, StdA | B | 1599 | 2014 |  | ZfB:2 |  | 2014-01 | LWL | 5 | H2 | 3.3 |  |  |  |  | 2014-09 | LWL | 5 | H2 | 8.21
Dorsten, StdA | B | 856 | 2012 |  | Papersave (Battelle, ZFB) |  | 2012-01 | LWL | 1 | A7 | 3.79 |  |  |  |  | 2012-07 | LWL | 1 | A7 | 8.22
Dorsten, StdA | B | 3782 | 2016 |  | ZfB:2 |  | 2016-04 | LWL | Seite mit Nr. 676 | F8 | 4.16 |  |  |  |  | 2016-12 | LWL | Seite mit Nr. 676 | F8 | 8.24
Dorsten, StdA | D | 1989 | 2022 | Abschrift v. 1814 | ZFB:2 | 352 | 2022-02 | LWL | 16 | B7 | 3.83 |  |  |  |  | 2022-10 | LWL | 16 | B7 | 8.27
Dorsten, StdA | D | 1207 | 2021 | 1877 | Papersave (Battelle, ZFB) |  | 2021-02 | LWL | 13 | B6 | 4.11 |  |  |  |  | 2021-09 | LWL | 13 | B6 | 8.44
Dorsten, StdA | D | 1872 | 2022 | 1912 | ZFB:2 | 352 | 2022-02 | LWL | 19 | K7 | 4.16 |  |  |  |  | 2022-10 | LWL | 19 | K7 | 8.46
Dorsten, StdA | D | 1352 | 2021 | 1862 | Papersave (Battelle, ZFB) |  | 2021-02 | LWL | 3 | K2 | 4.75 |  |  |  |  | 2021-09 | LWL | 3 | K2 | 8.47
Dorsten, StdA | D | 1513 | 2021 | 1923 | Papersave (Battelle, ZFB) |  | 2021-02 | LWL | 4 | F5 | 3.72 |  |  |  |  | 2021-09 | LWL | 4 | F5 | 8.48
Dorsten, StdA | D | 1989 | 2022 | Abschrift v. 1814 | ZFB:2 | 352 | 2022-02 | LWL | 16 | L3 | 4.04 |  |  |  |  | 2022-10 | LWL | 16 | L3 | 8.49
Dorsten, StdA | E | 57 | 2022 | 1927 | ZFB:2 | 352 | 2022-02 | LWL | 25 | J7 | 3.95 |  |  |  |  | 2022-10 | LWL | 25 | J7 | 8.52
Dorsten, StdA | B | 501 | 2011 |  | Papersave (Battelle, ZFB) |  | 2011-03 | LWL | 3 | B4/B5 | 3.95 |  |  |  |  | 2011-07 | LWL | 3 | B4/B5 | 8.54
Dorsten, StdA | D | 1872 | 2022 | 1912 | ZFB:2 | 352 | 2022-02 | LWL | 19 | C2 | 4.13 |  |  |  |  | 2022-10 | LWL | 19 | C2 | 8.61
Dorsten, StdA | E | 57 | 2022 | 1927 | ZFB:2 | 352 | 2022-02 | LWL | 25 | B7 | 4.05 |  |  |  |  | 2022-10 | LWL | 25 | B7 | 8.74
Dorsten, StdA | B | 3782 | 2016 |  | ZfB:2 |  | 2016-04 | LWL | Seite mit Nr. 676 | F1 | 4.38 |  |  |  |  | 2016-12 | LWL | Seite mit Nr. 676 | F1 | 8.83
Dorsten, StdA | D | 1352 | 2021 | 1862 | Papersave (Battelle, ZFB) |  | 2021-02 | LWL | 3 | D7 | 4.64 |  |  |  |  | 2021-09 | LWL | 3 | D7 | 8.91
Dorsten, StdA | E | 7 | 2022 | 1953 | ZFB:2 | 352 | 2022-02 | LWL | 31 | J6 | 3.99 |  |  |  |  | 2022-10 | LWL | 31 | J6 | 9.14
Dorsten, StdA | B | 1068 | 2012 |  | Papersave (Battelle, ZFB) |  | 2012-01 | LWL | 1 | B4 | 3.69 |  |  |  |  | 2012-07 | LWL | 1 | B4 | 9.38
Dorsten, StdA | B | 1067 | 2012 |  | Papersave (Battelle, ZFB) |  | 2012-01 | LWL | 1 | J4 | 4.87 |  |  |  |  | 2012-07 | LWL | 1 | J4 | 9.9
Dorsten, StdA | B | 350 | 2010 |  | Papersave (Battelle, ZFB) |  | 2010-02 | LWL | 1 | F4 | 3.5
Dorsten, StdA | B | 353 | 2010 |  | Papersave (Battelle, ZFB) |  | 2010-02 | LWL | letztes Blatt | C3 | 3.93
Dorsten, StdA | B | 440 | 2010 |  | Papersave (Battelle, ZFB) |  | 2010-02 | LWL | 3 | F4 | 3.82
Dorsten, StdA | B | 442 | 2010 |  | Papersave (Battelle, ZFB) |  | 2010-02 | LWL | 10 | A4 | 3.9
Dorsten, StdA | B | 443 | 2010 |  | Papersave (Battelle, ZFB) |  | 2010-02 | LWL | 7 | F8 | 4.4
Dorsten, StdA | E | 62 | 2023 | 1937 | ZfB:2 |  | 2023-07 | LWL | 14 | C2 | 3.37 |  |  |  |  | 2024-03 | LWL | 14 | C2 | 8.19
Dorsten, StdA | E | 62 | 2023 | 1937 | ZfB:2 |  | 2023-07 | LWL | 14 | G7 | 3.53 |  |  |  |  | 2024-03 | LWL | 14 | G7 | 8.05
Dorsten, StdA | E | 123 | 2023 | 1922 | ZfB:2 |  | 2023-07 | LWL | 9 | B7 | 6.41 |  |  |  |  | 2024-03 | LWL | 9 | B7 | 10.04
Dorsten, StdA | E | 123 | 2023 | 1922 | ZfB:2 |  | 2023-07 | LWL | 9 | J3 | 7.27 |  |  |  |  | 2024-03 | LWL | 9 | J3 | 10.13
Dorsten, StdA | E | 193 | 2023 | 1930 | ZfB:2 |  | 2023-07 | LWL | 8 | C3 | 4.15 |  |  |  |  | 2024-03 | LWL | 8 | C3 | 8.44
Dorsten, StdA | E | 193 | 2023 | 1930 | ZfB:2 |  | 2023-07 | LWL | 8 | I7 | 4.19 |  |  |  |  | 2024-03 | LWL | 8 | I7 | 8.34
Dorsten, StdA | E | 253(8) | 2023 | 1912 | ZfB:2 |  | 2023-07 | LWL | 6 | D2 | 4.36 |  |  |  |  | 2024-03 | LWL | 6 | D2 | 8.14
Dorsten, StdA | E | 253(8) | 2023 | 1912 | ZfB:2 |  | 2023-07 | LWL | 6 | J6 | 4.13 |  |  |  |  | 2024-03 | LWL | 6 | J6 | 8.24
Dorsten, StdA | E | 322 | 2023 | 1953 | ZfB:2 |  | 2023-07 | LWL | 12 | C5 | 3.34 |  |  |  |  | 2024-03 | LWL | 12 | C5 | 9.18
Dorsten, StdA | E | 322 | 2023 | 1953 | ZfB:2 |  | 2023-07 | LWL | 12 | J5 | 3.43 |  |  |  |  | 2024-03 | LWL | 12 | J5 | 7.52
Dorsten, StdA | E | 332 | 2024 | 1945 | ZfB:2 |  | 2024-03 | LWL | 13 | C5 | 4.05 |  |  |  |  | 2024-07 | LWL | 13 | C5 | 8.13
Dorsten, StdA | E | 332 | 2024 | 1945 | ZfB:2 |  | 2024-03 | LWL | 13 | H5 | 3.63 |  |  |  |  | 2024-07 | LWL | 13 | H5 | 6.92
Dorsten, StdA | E | 410 | 2024 | 1947 | ZfB:2 |  | 2024-03 | LWL | 4 | A4 | 3.72 |  |  |  |  | 2024-07 | LWL | 4 | A4 | 8.47
Dorsten, StdA | E | 410 | 2024 | 1947 | ZfB:2 |  | 2024-03 | LWL | 4 | I6 | 3.97 |  |  |  |  | 2024-07 | LWL | 4 | I6 | 8.56
Dorsten, StdA | E | 498 | 2024 | 1958 | ZfB:2 |  | 2024-03 | LWL | 21 | D3 | 3.96 |  |  |  |  | 2024-07 | LWL | 21 | D3 | 8.81
Dorsten, StdA | E | 498 | 2024 | 1958 | ZfB:2 |  | 2024-03 | LWL | 21 | I8 | 3.91 |  |  |  |  | 2024-07 | LWL | 21 | I8 | 8.6
Dorsten, StdA | E | 583 | 2024 | 1934 | ZfB:2 |  | 2024-03 | LWL | 8 | B3 | 3.61 |  |  |  |  | 2024-07 | LWL | 8 | B3 | 6.98
Dorsten, StdA | E | 583 | 2024 | 1934 | ZfB:2 |  | 2024-03 | LWL | 8 | K7 | 3.81 |  |  |  |  | 2024-07 | LWL | 8 | K7 | 6.72
Dorsten, StdA | E | 672 | 2024 | 1912 | ZfB:2 |  | 2024-03 | LWL | 12 | C7 | 4.23 |  |  |  |  | 2024-07 | LWL | 12 | C7 | 7.79
Dorsten, StdA | E | 672 | 2024 | 1912 | ZfB:2 |  | 2024-03 | LWL | 12 | L4 | 4.35 |  |  |  |  | 2024-07 | LWL | 12 | L4 | 8.01
Dortmund, StdA | 3 | 2973 | 2023 | 1892 | ZfB:2 |  | 2023-06 | LWL | 7 | B2 | 4.05 |  |  |  |  | 2024-01 | LWL | 7 | B2 | 8.67
Dortmund, StdA | 3 | 2973 | 2023 | 1892 | ZfB:2 |  | 2023-06 | LWL | 7 | L6 | 4.17 |  |  |  |  | 2024-01 | LWL | 7 | L6 | 8.45
Dortmund, StdA | 3 | 3003 | 2023 | 1920 | ZfB:2 |  | 2023-06 | LWL | 11 | C7 | 3.15 |  |  |  |  | 2024-01 | LWL | 11 | C7 | 7.26
Dortmund, StdA | 3 | 3004 | 2023 | 1920 | ZfB:2 |  | 2023-06 | LWL | 11 | I3 | 3.19 |  |  |  |  | 2024-01 | LWL | 11 | I3 | 5.26
Dortmund, StdA | 3 | 3034 | 2023 | 1903 | ZfB:2 |  | 2023-06 | LWL | 16 | B4 | 5.05 |  |  |  |  | 2024-01 | LWL | 16 | B4 | 7.82
Dortmund, StdA | 3 | 3034 | 2023 | 1903 | ZfB:2 |  | 2023-06 | LWL | 16 | J6 | 4.87 |  |  |  |  | 2024-01 | LWL | 16 | J6 | 7.82
Dortmund, StdA | 3 | 3069 | 2023 | 1901 | ZfB:2 |  | 2023-06 | LWL | 10 | A8 | 4.18 |  |  |  |  | 2024-01 | LWL | 10 | A8 | 8.56
Dortmund, StdA | 3 | 3069 | 2023 | 1901 | ZfB:2 |  | 2023-06 | LWL | 10 | K4 | 4.04 |  |  |  |  | 2024-01 | LWL | 10 | K4 | 8.46
Dortmund, StdA | 3 | 3101 | 2023 | 1872 | ZfB:2 |  | 2023-06 | LWL | 8 | A7 | 4.08 |  |  |  |  | 2024-01 | LWL | 8 | A7 | 8.03
Dortmund, StdA | 3 | 3101 | 2023 | 1872 | ZfB:2 |  | 2023-06 | LWL | 8 | H3 | 4.24 |  |  |  |  | 2024-01 | LWL | 8 | H3 | 8.76
Dortmund, StdA | 3 | 2303 | 2020 | 1922 | ZfB:2 |  | 2020-08 | LWL | 4 | B7 | 3.27 |  |  |  |  | 2021-02 | LWL | 4 | B7 | 6.24
Dortmund, StdA | 3 | 2766 | 2022 | 1824 | ZFB:2 | 237 | 2022-05 | LWL | 14 (r.o. "166" in blau) | G6 | 3.96 |  |  |  |  | 2022-10 | LWL | 14 (r.o. "166" in blau) | G6 | 6.36
Dortmund, StdA | 3 | 2303 | 2020 | 1922 | ZfB:2 |  | 2020-08 | LWL | 4 | L3 | 3.48 |  |  |  |  | 2021-02 | LWL | 4 | L3 | 6.47
Dortmund, StdA | 3 | 1855 | 2018 | 1943 | Papersave Swiss (NCA) |  | 2018-06 | LWL | 14 | J3 | 4.16 |  |  |  |  | 2018-09 | LWL | 14 | J3 | 6.55
Dortmund, StdA | 3 | 2766 | 2022 | 1824 | ZFB:2 | 237 | 2022-05 | LWL | 14 (r.o. "166" in blau) | A2 | 3.62 |  |  |  |  | 2022-10 | LWL | 14 (r.o. "166" in blau) | A2 | 6.59
Dortmund, StdA | 3 | 1908 | 2018 | 1921 | Papersave Swiss (NCA) |  | 2018-06 | LWL | 2 | G7 | 4.12 |  |  |  |  | 2018-09 | LWL | 2 | G7 | 6.61
Dortmund, StdA | 3 | 1908 | 2018 | 1921 | Papersave Swiss (NCA) |  | 2018-06 | LWL | 2 | B3 | 4.21 |  |  |  |  | 2018-09 | LWL | 2 | B3 | 6.64
Dortmund, StdA | 3 | 1921 | 2018 | 1921 | Papersave Swiss (NCA) |  | 2018-06 | LWL | 21 | C7/C8 | 4.3 |  |  |  |  | 2018-09 | LWL | 21 | C7/C8 | 6.84
Dortmund, StdA | 3 | 1365 | 2016 | 1873 | Papersave Swiss (NCA) |  | 2016-09 | LWL | 14 | C5 | 4.58 |  |  |  |  | 2017-04 | LWL | 14 | C5 | 6.9
Dortmund, StdA | 3 | 1726 | 2017 | 1899 | Papersave (Battelle, ZFB) |  | 2017-09 | LWL | Akte 11 Blatt 3 | K3/K4 | 3.61 |  |  |  |  | 2018-02 | LWL | Akte 11 Blatt 3 | K3/K4 | 6.9
Dortmund, StdA | 3 | 2145 | 2019 | 1919 | ZfB:2 |  | 2019-08 | LWL | 6 | J2 | 4.15 |  |  |  |  | 2020-01 | LWL | 6 | J2 | 6.96
Dortmund, StdA | 3 | 1256 | 2015 |  | CSC Book Saver (PAL) |  | 2015-08 | LWL | 33 | C7 | 4.11 |  |  |  |  | 2015-12 | LWL | 33 | C7 | 7
Dortmund, StdA | 3 | 1256 | 2015 |  | CSC Book Saver (PAL) |  | 2015-08 | LWL | 33 | I4 | 4.19 |  |  |  |  | 2015-12 | LWL | 33 | I4 | 7
Dortmund, StdA | 3 | 1338 | 2015 |  | CSC Book Saver (PAL) |  | 2015-08 | LWL | 101 | C3 | 3.86 |  |  |  |  | 2015-12 | LWL | 101 | C3 | 7
Dortmund, StdA | 3 | 1338 | 2015 |  | CSC Book Saver (PAL) |  | 2015-08 | LWL | 101 | J6 | 4 |  |  |  |  | 2015-12 | LWL | 101 | J6 | 7
Dortmund, StdA | 3 | 2566 | 2021 | 1921 | ZfB:2 |  | 2021-08 | LWL | 5 | B7 | 4 |  |  |  |  | 2021-11 | LWL | 5 | B7 | 7.02
Dortmund, StdA | 3 | 2145 | 2019 | 1919 | ZfB:2 |  | 2019-08 | LWL | 6 | B6 | 4.23 |  |  |  |  | 2020-01 | LWL | 6 | B6 | 7.08
Dortmund, StdA | 3 | 1643 | 2017 | 1885 | Papersave (Battelle, ZFB) |  | 2017-09 | LWL | 14 (blau) | J4 | 3.33 |  |  |  |  | 2018-02 | LWL | 14 (blau) | J4 | 7.14
Dortmund, StdA | 3 | 2380 | 2020 | 1927 | ZfB:2 |  | 2020-08 | LWL | 4 | A2 | 3.62 |  |  |  |  | 2021-02 | LWL | 4 | A2 | 7.14
Dortmund, StdA | 3 | 1617 | 2016 | 1866 | Papersave Swiss (NCA) |  | 2016-09 | LWL | 2 | L7 | 3.86 |  |  |  |  | 2017-04 | LWL | 2 | L7 | 7.16
Dortmund, StdA | 3 | 2703 | 2021 | 1925 | ZfB:2 |  | 2021-08 | LWL | 10 | F2 | 4.06 |  |  |  |  | 2021-11 | LWL | 10 | F2 | 7.16
Dortmund, StdA | 3 | 822 | 2013 |  | ZfB:2 | [10 empty] | 2014-01 | LWL | 4 | H4 | 7.19
Dortmund, StdA | 3 | 1855 | 2018 | 1943 | Papersave Swiss (NCA) |  | 2018-06 | LWL | 14 | A6 | 3.89 |  |  |  |  | 2018-09 | LWL | 14 | A6 | 7.19
Dortmund, StdA | 3 | 1497 | 2016 | 1899 | Papersave Swiss (NCA) |  | 2016-09 | LWL | 176 | K7 | 4.87 |  |  |  |  | 2017-04 | LWL | 176 | K7 | 7.2
Dortmund, StdA | 3 | 1711 | 2017 | 1898 | Papersave (Battelle, ZFB) |  | 2017-09 | LWL | 105 | L2 | 3.43 |  |  |  |  | 2018-02 | LWL | 105 | L2 | 7.24
Dortmund, StdA | 3 | 1741 | 2017 | 1904 | Papersave (Battelle, ZFB) |  | 2017-09 | LWL | 29 | H4 | 3.4 |  |  |  |  | 2018-02 | LWL | 29 | H4 | 7.24
Dortmund, StdA | 3 | 2380 | 2020 | 1927 | ZfB:2 |  | 2020-08 | LWL | 4 | L7 | 3.81 |  |  |  |  | 2021-02 | LWL | 4 | L7 | 7.25
Dortmund, StdA | 3 | 1365 | 2016 | 1873 | Papersave Swiss (NCA) |  | 2016-09 | LWL | 14 | J7 | 4.56 |  |  |  |  | 2017-04 | LWL | 14 | J7 | 7.28
Dortmund, StdA | 3 | 1726 | 2017 | 1899 | Papersave (Battelle, ZFB) |  | 2017-09 | LWL | Akte 11 Blatt 3 | C7 | 3.55 |  |  |  |  | 2018-02 | LWL | Akte 11 Blatt 3 | C7 | 7.28
Dortmund, StdA | 3 | 2566 | 2021 | 1921 | ZfB:2 |  | 2021-08 | LWL | 5 | K2 | 3.94 |  |  |  |  | 2021-11 | LWL | 5 | K2 | 7.29
Dortmund, StdA | 3 | 1811 | 2018 | 1903 | Papersave Swiss (NCA) |  | 2018-06 | LWL | 14 | I7 | 4.8 |  |  |  |  | 2018-09 | LWL | 14 | I7 | 7.3
Dortmund, StdA | 3 | 1643 | 2017 | 1885 | Papersave (Battelle, ZFB) |  | 2017-09 | LWL | 14 (blau) | B2 | 3.68 |  |  |  |  | 2018-02 | LWL | 14 (blau) | B2 | 7.33
Dortmund, StdA | 3 | 1772 | 2018 | 1912 | Papersave Swiss (NCA) |  | 2018-06 | LWL | 6 | J5 | 4.66 |  |  |  |  | 2018-09 | LWL | 6 | J5 | 7.37
Dortmund, StdA | 3 | 1969 | 2019 | 1906 | Papersave (Battelle, ZFB) |  | 2019-08 | LWL | 7 | B2 | 4.44 |  |  |  |  | 2020-01 | LWL | 7 | B2 | 7.37
Dortmund, StdA | 3 | 2510 | 2020 | 1902 | ZfB:2 |  | 2020-08 | LWL | 8 | G8 | 3.61 |  |  |  |  | 2021-02 | LWL | 8 | G8 | 7.39
Dortmund, StdA | 3 | 576 | 2011 |  | Papersave (Battelle, ZFB) |  | 2011-03 | LWL | 2 | G4 | 4 |  |  |  |  | 2011-08 | LWL | 2 | G4 | 7.42
Dortmund, StdA | 3 | 1683 | 2017 | 1889 | Papersave (Battelle, ZFB) |  | 2017-09 | LWL | 9 (blau) | I7 | 3.22 |  |  |  |  | 2018-02 | LWL | 9 (blau) | I7 | 7.42
Dortmund, StdA | 3 | 1711 | 2017 | 1898 | Papersave (Battelle, ZFB) |  | 2017-09 | LWL | 105 | B8 | 3.44 |  |  |  |  | 2018-02 | LWL | 105 | B8 | 7.42
Dortmund, StdA | 3 | 901 | 2013 |  | ZfB:2 | [10 empty] | 2014-01 | LWL | 4 | I3 | 7.45
Dortmund, StdA | 3 | 1497 | 2016 | 1899 | Papersave Swiss (NCA) |  | 2016-09 | LWL | 176 | B2 | 5.3 |  |  |  |  | 2017-04 | LWL | 176 | B2 | 7.47
Dortmund, StdA | 3 | 1138 | 2015 |  | CSC Book Saver (PAL) |  | 2015-08 | LWL | 10 | D3 | 4.12 |  |  |  |  | 2015-12 | LWL | 10 | D3 | 7.5
Dortmund, StdA | 3 | 1138 | 2015 |  | CSC Book Saver (PAL) |  | 2015-08 | LWL | 10 | I6 | 4.03 |  |  |  |  | 2015-12 | LWL | 10 | I6 | 7.5
Dortmund, StdA | 3 | 1263 | 2015 |  | CSC Book Saver (PAL) |  | 2015-08 | LWL | 4 | C2 | 4.35 |  |  |  |  | 2015-12 | LWL | 4 | C2 | 7.5
Dortmund, StdA | 3 | 1263 | 2015 |  | CSC Book Saver (PAL) |  | 2015-08 | LWL | 4 | J2 | 4.28 |  |  |  |  | 2015-12 | LWL | 4 | J2 | 7.5
Dortmund, StdA | 3 | 1811 | 2018 | 1903 | Papersave Swiss (NCA) |  | 2018-06 | LWL | 14 | L1 | 4.76 |  |  |  |  | 2018-09 | LWL | 14 | L1 | 7.51
Dortmund, StdA | 3 | 1741 | 2017 | 1904 | Papersave (Battelle, ZFB) |  | 2017-09 | LWL | 29 | K6 | 3.24 |  |  |  |  | 2018-02 | LWL | 29 | K6 | 7.57
Dortmund, StdA | 3 | 2666 | 2021 | 1914 | ZfB:2 |  | 2021-08 | LWL | 9 | A4 | 4.51 |  |  |  |  | 2021-11 | LWL | 9 | A4 | 7.6 |  |  |  |  | 2016-05 | LWL | Geschäftsbericht 1939, 1 | mm | 8.8
Dortmund, StdA | 3 | 578 | 2011 |  | Papersave (Battelle, ZFB) |  | 2011-03 | LWL | 5 | G4 | 3.93 |  |  |  |  | 2011-08 | LWL | 5 | G4 | 7.64
Dortmund, StdA | 3 | 2034 | 2019 | 1915 | Papersave (Battelle, ZFB) |  | 2019-08 | LWL | 6 | I4 | 4.18 |  |  |  |  | 2020-01 | LWL | 6 | I4 | 7.64 |  |  |  |  | 2016-06 | LWL | 5. Blatt | lm | 8.4
Dortmund, StdA | 3 | 2456 | 2020 | 1919 | ZfB:2 |  | 2020-08 | LWL | 6 | B4 | 3.61 |  |  |  |  | 2021-02 | LWL | 6 | B4 | 7.67
Dortmund, StdA | 3 | 2224 | 2019 | 1923 | ZfB:2 |  | 2019-08 | LWL | 23 (oben) | J3 | 3.75 |  |  |  |  | 2020-01 | LWL | 23 (oben) | J3 | 7.68
Dortmund, StdA | 3 | 2703 | 2021 | 1925 | ZfB:2 |  | 2021-08 | LWL | 10 | B8 | 4.13 |  |  |  |  | 2021-11 | LWL | 10 | B8 | 7.71
Dortmund, StdA | 3 | 1683 | 2017 | 1889 | Papersave (Battelle, ZFB) |  | 2017-09 | LWL | 9 (blau) | C2 | 3.63 |  |  |  |  | 2018-02 | LWL | 9 (blau) | C2 | 7.72
Dortmund, StdA | 3 | 2893 | 2022 | 1899 | ZFB:2 | 237 | 2022-05 | LWL | 2 | E7 | 4.29 |  |  |  |  | 2022-10 | LWL | 2 | E7 | 7.73
Dortmund, StdA | 3 | 2893 | 2022 | 1899 | ZFB:2 | 237 | 2022-05 | LWL | 2 | G2/G3 | 4.4 |  |  |  |  | 2022-10 | LWL | 2 | G2/G3 | 7.75
Dortmund, StdA | 3 | 2510 | 2020 | 1902 | ZfB:2 |  | 2020-08 | LWL | 8 | F1 | 3.45 |  |  |  |  | 2021-02 | LWL | 8 | F1 | 7.78
Dortmund, StdA | 3 | 910 | 2013 |  | ZfB:2 | [10 empty] | 2014-01 | LWL | 14 | J6 | 7.81
Dortmund, StdA | 3 | 2456 | 2020 | 1919 | ZfB:2 |  | 2020-08 | LWL | 6 | K4 | 3.62 |  |  |  |  | 2021-02 | LWL | 6 | K4 | 7.84
Dortmund, StdA | 3 | 1772 | 2018 | 1912 | Papersave Swiss (NCA) |  | 2018-06 | LWL | 6 | B2 | 4.72 |  |  |  |  | 2018-09 | LWL | 6 | B2 | 7.89
Dortmund, StdA | 3 | 1969 | 2019 | 1906 | Papersave (Battelle, ZFB) |  | 2019-08 | LWL | 7 | L6 | 4.45 |  |  |  |  | 2020-01 | LWL | 7 | L6 | 7.91
Dortmund, StdA | 3 | 832 | 2013 |  | ZfB:2 | [10 empty] | 2014-01 | LWL | 3 | J5 | 7.95
Dortmund, StdA | 3 | 2034 | 2019 | 1915 | Papersave (Battelle, ZFB) |  | 2019-08 | LWL | 6 | B4 | 4.22 |  |  |  |  | 2020-01 | LWL | 6 | B4 | 7.96
Dortmund, StdA | 3 | 1617 | 2016 | 1866 | Papersave Swiss (NCA) |  | 2016-09 | LWL | 2 | B5 | 4.04 |  |  |  |  | 2017-04 | LWL | 2 | B5 | 7.99
Dortmund, StdA | 3 | 2612 | 2021 | 1915 | ZfB:2 |  | 2021-08 | LWL | 15 | F7 | 4.36 |  |  |  |  | 2021-11 | LWL | 15 | F7 | 7.99
Dortmund, StdA | 3 | 1140 | 2015 |  | CSC Book Saver (PAL) |  | 2015-08 | LWL | 9 | C4 | 4.16 |  |  |  |  | 2015-12 | LWL | 9 | C4 | 8
Dortmund, StdA | 3 | 1140 | 2015 |  | CSC Book Saver (PAL) |  | 2015-08 | LWL | 9 | I5 | 4.05 |  |  |  |  | 2015-12 | LWL | 9 | I5 | 8
Dortmund, StdA | 3 | 2224 | 2019 | 1923 | ZfB:2 |  | 2019-08 | LWL | 23 (oben) | A4 | 3.81 |  |  |  |  | 2020-01 | LWL | 23 (oben) | A4 | 8.03
Dortmund, StdA | 3 | 2612 | 2021 | 1915 | ZfB:2 |  | 2021-08 | LWL | 15 | F2 | 4.24 |  |  |  |  | 2021-11 | LWL | 15 | F2 | 8.15
Dortmund, StdA | 3 | 2831 | 2022 | 1896 | ZFB:2 | 237 | 2022-05 | LWL | 3 (r.o. "2" in blau) | J3 | 4.43 |  |  |  |  | 2022-10 | LWL | 3 (r.o. "2" in blau) | J3 | 8.17
Dortmund, StdA | 3 | 2831 | 2022 | 1896 | ZFB:2 | 237 | 2022-05 | LWL | 3 (r.o. "2" in blau) | C7 | 4.59 |  |  |  |  | 2022-10 | LWL | 3 (r.o. "2" in blau) | C7 | 8.19
Dortmund, StdA | 3 | 2666 | 2021 | 1914 | ZfB:2 |  | 2021-08 | LWL | 9 | J5 | 4.22 |  |  |  |  | 2021-11 | LWL | 9 | J5 | 8.24
Dortmund, StdA | 3 | 2514 | 2021 | 1912 | ZfB:2 |  | 2021-08 | LWL | 2 | H5 | 5.1 |  |  |  |  | 2021-11 | LWL | 2 | H5 | 8.33
Dortmund, StdA | 3 | 1949 | 2022 | 1873 | ZFB:2 | 237 | 2022-05 | LWL | 3 | C7 | 4.59 |  |  |  |  | 2022-10 | LWL | 3 | C7 | 8.43
Dortmund, StdA | 3 | 1921 | 2018 | 1921 | Papersave Swiss (NCA) |  | 2018-06 | LWL | 21 | E1/E2 | 4.6 |  |  |  |  | 2018-09 | LWL | 21 | E1/E2 | 8.56
Dortmund, StdA | 3 | 2710 | 2022 | 1856 | ZFB:2 | 237 | 2022-05 | LWL | 7 (r.o. "4" in blau) | B5 | 4.07 |  |  |  |  | 2022-10 | LWL | 7 (r.o. "4" in blau) | B5 | 8.56
Dortmund, StdA | 3 | 1949 | 2022 | 1873 | ZFB:2 | 237 | 2022-05 | LWL | 3 | K2 | 4.71 |  |  |  |  | 2022-10 | LWL | 3 | K2 | 8.57
Dortmund, StdA | 3 | 2514 | 2021 | 1912 | ZfB:2 |  | 2021-08 | LWL | 2 | B3 | 5.34 |  |  |  |  | 2021-11 | LWL | 2 | B3 | 8.75
Dortmund, StdA | 3 | 2710 | 2022 | 1856 | ZFB:2 | 237 | 2022-05 | LWL | 7 (r.o. "4" in blau) | K4 | 4.07 |  |  |  |  | 2022-10 | LWL | 7 (r.o. "4" in blau) | K4 | 9.25
Dortmund, StdA | 3 | 2235 | 2020 | 1905 | ZfB:2 |  | 2020-08 | LWL | 11 | E2 | 4.14 |  |  |  |  | 2021-02 | LWL | 11 | E2 | ---
Dortmund, StdA | 3 | 2235 | 2020 | 1905 | ZfB:2 |  | 2020-08 | LWL | 11 | I7 | 3.97 |  |  |  |  | 2021-02 | LWL | 11 | I7 | ---
Dortmund, StdA | 3 | 287 | 2009 |  | Papersave (Battelle, ZFB) |  | 2009-09 | LWL | 101 | K7 | 3.91
Dortmund, StdA | 3 | 292 | 2009 |  | Papersave (Battelle, ZFB) |  | 2009-09 | LWL | 2 | A4 | 4.45
Dortmund, StdA | 3 | 296 | 2009 |  | Papersave (Battelle, ZFB) |  | 2009-09 | LWL | 30 | A1 | 4.34
Dortmund, StdA | 3 | 299 | 2009 |  | Papersave (Battelle, ZFB) |  | 2009-09 | LWL | 1 | G7 | 5.42
Dortmund, StdA | 3 | 301 | 2009 |  | Papersave (Battelle, ZFB) |  | 2009-09 | LWL | blauer AD | G4/G5 | 3.44
Dortmund, StdA | 3 | 727 | 2011 |  | Papersave (Battelle, ZFB) |  | 2011-03 | LWL | 2 | G3 | 3.24 |  |  |  |  | 2011-08 | LWL | 2 | G3
Dortmund, StdA | 3 | 727 | 2011 |  | Papersave (Battelle, ZFB) |  | 2011-03 | LWL | 5 | D6 | 2.67 |  |  |  |  | 2011-08 | LWL | 5 | D6
Dortmund, StdA | 3 | 729 | 2011 |  | Papersave (Battelle, ZFB) |  | 2011-03 | LWL | 3 | G2 | 4.22 |  |  |  |  | 2011-08 | LWL | 3 | G2
Dortmund, StdA | 3 | 947 | 2014 |  | ZfB:2 |  | 2014-09 | LWL | oben rechts 47 | A5 | 4.07
Dortmund, StdA | 3 | 947 | 2014 |  | ZfB:2 |  | 2014-09 | LWL | oben rechts 47 | J7 | 3.97 | [13 empty] | 2016-05 | LWL | 1 | ro | 7.9
Dortmund, StdA | 3 | 949 | 2014 |  | ZfB:2 |  | 2014-09 | LWL | 10 | C4 | 3.7
Dortmund, StdA | 3 | 949 | 2014 |  | ZfB:2 |  | 2014-09 | LWL | 10 | I4/I5 | 3.43
Dortmund, StdA | 3 | 955 | 2014 |  | ZfB:2 |  | 2014-09 | LWL | 3. blaues Blatt (oben rechts 10) | B3 | 4.43
Dortmund, StdA | 3 | 955 | 2014 |  | ZfB:2 |  | 2014-09 | LWL | 3. blaues Blatt (oben rechts 10) | K6 | 4.26
Dortmund, StdA | 3 | 996 | 2014 |  | ZfB:2 |  | 2014-09 | LWL | 31 | B7 | 4.15
Dortmund, StdA | 3 | 996 | 2014 |  | ZfB:2 |  | 2014-09 | LWL | 31 | J2 | 4.41
Dortmund, StdA | 3 | 1002 | 2014 |  | ZfB:2 |  | 2014-09 | LWL | 11 (oben rechts 6) | B5 | 4.06
Dortmund, StdA | 3 | 1002 | 2014 |  | ZfB:2 |  | 2014-09 | LWL | 11 (oben rechts 6) | I2 | 3.87
Dortmund, StdA | 3 | 3106 | 2024 | 1873 | ZfB:2 |  | 2024-06 | LWL | 13 | D7 | 4.36 |  |  |  |  | 2024-09 | LWL | 13 | D7 | 8.76
Dortmund, StdA | 3 | 3106 | 2024 | 1873 | ZfB:2 |  | 2024-06 | LWL | 13 | J4 | 4.35 |  |  |  |  | 2024-09 | LWL | 13 | J4 | 8.6
Dortmund, StdA | 3 | 3147 | 2024 | 1889 | ZfB:2 |  | 2024-06 | LWL | 3 | B3 | 3.93 |  |  |  |  | 2024-09 | LWL | 3 | B3 | 8.14
Dortmund, StdA | 3 | 3147 | 2024 | 1889 | ZfB:2 |  | 2024-06 | LWL | 3 | H5 | 4.04 |  |  |  |  | 2024-09 | LWL | 3 | H5 | 6.36
Dortmund, StdA | 3 | 3185 | 2024 | 1897 | ZfB:2 |  | 2024-06 | LWL | 1 | B7 | 4.54 |  |  |  |  | 2024-09 | LWL | 1 | B7 | 8
Dortmund, StdA | 3 | 3185 | 2024 | 1897 | ZfB:2 |  | 2024-06 | LWL | 1 | L4 | 4.68 |  |  |  |  | 2024-09 | LWL | 1 | L4 | 7.79
Dortmund, StdA | 3 | 3218 | 2024 | 1898 | ZfB:2 |  | 2024-06 | LWL | 11 | C3 | 4.54 |  |  |  |  | 2024-09 | LWL | 11 | C3 | 8.35
Dortmund, StdA | 3 | 3218 | 2024 | 1898 | ZfB:2 |  | 2024-06 | LWL | 11 | K5 | 4.52 |  |  |  |  | 2024-09 | LWL | 11 | K5 | 7.78
Dortmund, StdA | 3 | 3254 | 2024 | 1920 | ZfB:2 |  | 2024-06 | LWL | 10 | E7 | 4.27 |  |  |  |  | 2024-09 | LWL | 10 | E7 | 8.54
Dortmund, StdA | 3 | 3254 | 2024 | 1920 | ZfB:2 |  | 2024-06 | LWL | 10 | I2 | 4.15 |  |  |  |  | 2024-09 | LWL | 10 | I2 | 9.2
Dortmund, WWA | F 65 | 573 | 2016 | 1911 | Papersave (Battelle, ZFB) |  | 2016-09 | LWL | 3 hinter rotem Register | D7 | 4.3 |  |  |  |  | 2017-05 | LWL | 3 hinter rotem Register | D7 | 6.42
Dortmund, WWA | F 65 | 430 | 2015 |  | ZfB:2 |  | 2015-07 | LWL | Blatt vor ertsem roten Registerblatt | G4 | 5.55 |  |  |  |  | 2015-12 | LWL | Blatt vor ertsem roten Registerblatt | G4 | 6.5
Dortmund, WWA | F 65 | 434 | 2015 |  | ZfB:2 |  | 2015-07 | LWL | 12. Blatt von hinten | F4/F5 | 3.26 |  |  |  |  | 2015-12 | LWL | 12. Blatt von hinten | F4/F5 | 6.5
Dortmund, WWA | F 65 | 434 | 2015 |  | ZfB:2 |  | 2015-07 | LWL | 12. Blatt von hinten | I7 | 3.87 |  |  |  |  | 2015-12 | LWL | 12. Blatt von hinten | I7 | 6.5
Dortmund, WWA | S 3/1 | 12b | 2019 | 1955 | Papersave Swiss (NCA) |  | 2019-04 | LWL | 8.Blatt nach Register Sta-Ste | C7 | 4.01 |  |  |  |  | 2019-10 | LWL | 8.Blatt nach Register Sta-Ste | C7 | 6.69
Dortmund, WWA | F 65 | 573 | 2016 | 1911 | Papersave (Battelle, ZFB) |  | 2016-09 | LWL | 3 hinter rotem Register | K7 | 4.12 |  |  |  |  | 2017-05 | LWL | 3 hinter rotem Register | K7 | 6.95
Dortmund, WWA | F 65 | 850 | 2016 | 1931 | Papersave (Battelle, ZFB) |  | 2016-09 | LWL | 2 | J2 | 3.94 |  |  |  |  | 2017-05 | LWL | 2 | K1 | 6.99
Dortmund, WWA | K1 | 208 | 2020 | 1918 | Papersave (Battelle, ZFB) |  | 2020-09 | LWL | 20 (oben mittig) | C2 | 4.29 |  |  |  |  | 2021-04 | LWL | 20 (oben mittig) | C2 | 6.99
Dortmund, WWA | F 65 | 412 | 2015 |  | ZfB:2 |  | 2015-07 | LWL | 3. Blatt von hinten | J3 | 3.48 |  |  |  |  | 2015-12 | LWL | 3. Blatt von hinten | J3 | 7
Dortmund, WWA | F 65 | 412 | 2015 |  | ZfB:2 |  | 2015-07 | LWL | 3. Blatt von hinten | F2 | 3.36 |  |  |  |  | 2015-12 | LWL | 3. Blatt von hinten | F2 | 7
Dortmund, WWA | F 65 | 427 | 2015 |  | ZfB:2 |  | 2015-07 | LWL | letztes Blatt nach 1. Registerblatt | F3 | 3.72 |  |  |  |  | 2015-12 | LWL | letztes Blatt nach 1. Registerblatt | F3 | 7
Dortmund, WWA | F 65 | 427 | 2015 |  | ZfB:2 |  | 2015-07 | LWL | letztes Blattt nach 1. Registerblatt | J7 | 3.7 |  |  |  |  | 2015-12 | LWL | letztes Blattt nach 1. Registerblatt | J7 | 7
Dortmund, WWA | F 65 | 430 | 2015 |  | ZfB:2 |  | 2015-07 | LWL | Blatt vor ertsem roten Registerblatt | B7 | 3.42 |  |  |  |  | 2015-12 | LWL | Blatt vor ertsem roten Registerblatt | B7 | 7
Dortmund, WWA | F 65 | 720 | 2016 | 1896 | Papersave (Battelle, ZFB) |  | 2016-09 | LWL | 3. Blatt nach grünen Pappen | C6 | 4.21 |  |  |  |  | 2017-05 | LWL | 3. Blatt nach grünen Pappen | C6 | 7.09
Dortmund, WWA | S 3/1 | 12b | 2019 | 1955 | Papersave Swiss (NCA) |  | 2019-04 | LWL | 8.Blatt nach Register Sta-Ste | K4 | 3.95 |  |  |  |  | 2019-10 | LWL | 8.Blatt nach Register Sta-Ste | K4 | 7.1
Dortmund, WWA | F 69 | 26 | 2019 | 1913 | Papersave Swiss (NCA) |  | 2019-04 | LWL | 10 | J5 | 4.22 |  |  |  |  | 2019-10 | LWL | 10 | J5 | 7.16
Dortmund, WWA | F 65 | 720 | 2016 | 1896 | Papersave (Battelle, ZFB) |  | 2016-09 | LWL | 3. Blatt nach grünen Pappen | K3 | 4.04 |  |  |  |  | 2017-05 | LWL | 3. Blatt nach grünen Pappen | K3 | 7.17
Dortmund, WWA | K1 | 208 | 2020 | 1918 | Papersave (Battelle, ZFB) |  | 2020-09 | LWL | 20 (oben mittig) | L4 | 4.18 |  |  |  |  | 2021-04 | LWL | 20 (oben mittig) | L4 | 7.21
Dortmund, WWA | K1 | 1474 | 2021 | 1936 | ZFB:2 |  | 2021-10 | LWL | 12 | I4 | 3.73 |  |  |  |  | 2022-09 | LWL | 12 | I4 | 7.29
Dortmund, WWA | F 65 | 3045 - 3049 | 2017 | 1914 | Papersave (Battelle, ZFB) |  | 2017-09 | LWL | 13 | C4/D4 | 3.7 |  |  |  |  | 2018-04 | LWL | 13 | C4/D4 | 7.31
Dortmund, WWA | F 69 | 26 | 2019 | 1913 | Papersave Swiss (NCA) |  | 2019-04 | LWL | 10 | B7 | 4.15 |  |  |  |  | 2019-10 | LWL | 10 | B7 | 7.37
Dortmund, WWA | F 65 | 850 | 2016 | 1931 | Papersave (Battelle, ZFB) |  | 2016-09 | LWL | 2 | A5 | 4.39 |  |  |  |  | 2017-05 | LWL | 2 | A5 | 7.44
Dortmund, WWA | S 3/1 | 96 | 2019 | 1952 | Papersave Swiss (NCA) |  | 2019-04 | LWL | 15 | J7 | 4.2 |  |  |  |  | 2019-10 | LWL | 15 | J7 | 7.47
Dortmund, WWA | K1 | 84 | 2020 | 1894 | Papersave (Battelle, ZFB) |  | 2020-09 | LWL | Stempeldruck: 128 | B6 | 4.35 |  |  |  |  | 2021-04 | LWL | Stempeldruck: 128 | B6 | 7.47
Dortmund, WWA | K1 | 463 | 2021 | 1921 | ZFB:2 |  | 2021-07 | LWL | 7 | C7 | 3.85 |  |  |  |  | 2022-09 | LWL | 7 | C7 | 7.49
Dortmund, WWA | K1 | 649 Bd.1 | 2021 | 1919 | ZFB:2 |  | 2021-07 | LWL | 9 | H4 | 4.01 |  |  |  |  | 2022-09 | LWL | 9 | H4 | 7.49
Dortmund, WWA | K1 | 84 | 2020 | 1894 | Papersave (Battelle, ZFB) |  | 2020-09 | LWL | Stempeldruck: 128 | K6 | 4.3 |  |  |  |  | 2021-04 | LWL | Stempeldruck: 128 | K6 | 7.57
Dortmund, WWA | K1 | 338 | 2021 | 1924 | ZFB:2 |  | 2021-07 | LWL | 17 | A2 | 4.11 |  |  |  |  | 2022-09 | LWL | 17 | A2 | 7.6
Dortmund, WWA | K1 | 463 | 2021 | 1921 | ZFB:2 |  | 2021-07 | LWL | 7 | K3 | 3.89 |  |  |  |  | 2022-09 | LWL | 7 | K3 | 7.6
Dortmund, WWA | F 65 | 452 | 2016 | 1903 | Papersave (Battelle, ZFB) |  | 2016-09 | LWL | 4 hinter grüner Pappe | A6 | 4.96 |  |  |  |  | 2017-05 | LWL | 4 hinter grüner Pappe | A6 | 7.62
Dortmund, WWA | F 65 | 3045 - 3049 | 2017 | 1914 | Papersave (Battelle, ZFB) |  | 2017-09 | LWL | 13 | I7 | 3.61 |  |  |  |  | 2018-04 | LWL | 13 | I7 | 7.64
Dortmund, WWA | F 65 | 2052 | 2017 | 1976 | Papersave (Battelle, ZFB) |  | 2017-09 | LWL | 1. Blatt nach rotem Trennblatt | G6 | 3.01 |  |  |  |  | 2018-04 | LWL | 1. Blatt nach rotem Trennblatt | G6 | 7.66
Dortmund, WWA | K1 | 649 Bd.1 | 2021 | 1919 | ZFB:2 |  | 2021-07 | LWL | 9 | B5 | 3.79 |  |  |  |  | 2022-09 | LWL | 9 | B5 | 7.69
Dortmund, WWA | F 65 | Vereinigte Stahlwerke Monatsbericht Juli 1930 B7 | 2019 | 1930 | Papersave Swiss (NCA) |  | 2019-04 | LWL | 105 | G2 | 4.21 |  |  |  |  | 2019-10 | LWL | 105 | G2 | 7.71
Dortmund, WWA | F 65 | Vereinigte Stahlwerke Monatsbericht Juli 1930 B7 | 2019 | 1930 | Papersave Swiss (NCA) |  | 2019-04 | LWL | 105 | A4 | 4.16 |  |  |  |  | 2019-10 | LWL | 105 | A4 | 7.73
Dortmund, WWA | F 65 | 3630 | 2018 | 1953 | Papersave Swiss (NCA) |  | 2018-04 | LWL | 1 | D2 | 2.62 |  |  |  |  | 2019-03 | LWL | 1 | D2 | 7.83
Dortmund, WWA | F 65 | 3670 | 2018 | 1945 | Papersave Swiss (NCA) |  | 2018-04 | LWL | 9 | J5 | 2.84 |  |  |  |  | 2019-03 | LWL | 9 | J5 | 7.86
Dortmund, WWA | F 65 | 3670 | 2018 | 1945 | Papersave Swiss (NCA) |  | 2018-04 | LWL | 9 | A7 | 2.95 |  |  |  |  | 2019-03 | LWL | 9 | A7 | 7.88
Dortmund, WWA | F 65 | 948/2 | 2012 |  | Papersave (Battelle, ZFB) |  | 2012-06 | LWL | 1 | K7 | 3.69 |  |  |  |  | 2013-04 | LWL | 1 | K7 | 7.91
Dortmund, WWA | F 65 | 452 | 2016 | 1903 | Papersave (Battelle, ZFB) |  | 2016-09 | LWL | 4 hinter grüner Pappe | L4 | 4.45 |  |  |  |  | 2017-05 | LWL | 4 hinter grüner Pappe | L4 | 7.91
Dortmund, WWA | K1 | 127-128 | 2020 | 1916 | Papersave (Battelle, ZFB) |  | 2020-09 | LWL | 87 (oben m. Bleistift) | B4 | 4.28 |  |  |  |  | 2021-04 | LWL | 87 (oben m. Bleistift) | B4 | 7.93
Dortmund, WWA | F 65 | 3211 | 2018 | 1949 | Papersave Swiss (NCA) |  | 2018-04 | LWL | 18 | G3 | 3.32 |  |  |  |  | 2019-03 | LWL | 18 | G3 | 7.94
Dortmund, WWA | F 65 | 3630 | 2018 | 1953 | Papersave Swiss (NCA) |  | 2018-04 | LWL | 1 | E7 | 2.61 |  |  |  |  | 2019-03 | LWL | 1 | E7 | 7.94
Dortmund, WWA | F 65 | 325/3 | 2012 |  | Papersave (Battelle, ZFB) |  | 2012-06 | LWL | 2 | K4 | 4.14 |  |  |  |  | 2013-04 | LWL | 2 | K4 | 7.97
Dortmund, WWA | F 65 | E.G.f. Kohle u. Stahl; Finanzbericht 1967 | 2019 | 1967 | Papersave Swiss (NCA) |  | 2019-04 | LWL | 9 | J2 | 4.45 |  |  |  |  | 2019-10 | LWL | 9 | J2 | 7.97
Dortmund, WWA | F 65 | 3591 | 2018 | 1953 | Papersave Swiss (NCA) |  | 2018-04 | LWL | 16 ("-7-") | E5 | 2.79 |  |  |  |  | 2019-03 | LWL | 16 ("-7-") | E5 | 8
Dortmund, WWA | F 65 | 3158 | 2017 | 1879 | Papersave (Battelle, ZFB) |  | 2017-09 | LWL | 15 | L6 | 3.44 |  |  |  |  | 2018-04 | LWL | 15 | L6 | 8.04
Dortmund, WWA | K1 | 127-128 | 2020 | 1916 | Papersave (Battelle, ZFB) |  | 2020-09 | LWL | 87 (oben m. Bleistift) | J7 | 4.2 |  |  |  |  | 2021-04 | LWL | 87 (oben m. Bleistift) | J7 | 8.05
Dortmund, WWA | K1 | 290 | 2020 | 1928 | Papersave (Battelle, ZFB) |  | 2020-09 | LWL | 82 (oben mittig m. Bleistift) | K6 | 4.62 |  |  |  |  | 2021-04 | LWL | 82 (oben mittig m. Bleistift) | K6 | 8.07
Dortmund, WWA | F 69 | 10 | 2019 | 1932 | Papersave Swiss (NCA) |  | 2019-04 | LWL | 10 | I5 | 4.2 |  |  |  |  | 2019-10 | LWL | 10 | I5 | 8.09
Dortmund, WWA | F 65 | 312/1 | 2012 |  | Papersave (Battelle, ZFB) |  | 2012-06 | LWL | 2 | K7 | 3.58 |  |  |  |  | 2013-04 | LWL | 2 | K7 | 8.1
Dortmund, WWA | F 65 | 3211 | 2018 | 1949 | Papersave Swiss (NCA) |  | 2018-04 | LWL | 18 | C7 | 3.23 |  |  |  |  | 2019-03 | LWL | 18 | C7 | 8.1
Dortmund, WWA | F 65 | 3591 | 2018 | 1953 | Papersave Swiss (NCA) |  | 2018-04 | LWL | 16 ("-7-") | J3 | 2.83 |  |  |  |  | 2019-03 | LWL | 16 ("-7-") | J3 | 8.11
Dortmund, WWA | S 3/1 | 96 | 2019 | 1952 | Papersave Swiss (NCA) |  | 2019-04 | LWL | 15 | C1 | 4.27 |  |  |  |  | 2019-10 | LWL | 15 | C1 | 8.18
Dortmund, WWA | K1 | 803 | 2021 | 1928 | ZFB:2 |  | 2021-07 | LWL | 4 | I7 | 3.85 |  |  |  |  | 2022-09 | LWL | 4 | I7 | 8.24
Dortmund, WWA | F 69 | 10 | 2019 | 1932 | Papersave Swiss (NCA) |  | 2019-04 | LWL | 10 | A6/B6 | 4.18 |  |  |  |  | 2019-10 | LWL | 10 | A6/B6 | 8.25
Dortmund, WWA | F 65 | 3346-3347 | 2018 | 1935 | Papersave Swiss (NCA) |  | 2018-04 | LWL | 7 ("-4-") | A4 | 4.03 |  |  |  |  | 2019-03 | LWL | 7 ("-4-") | A4 | 8.27
Dortmund, WWA | F 65 | Jahr 1901 | 2013 |  | ZfB:2 |  | 2013-09 | LWL | 2 | I2 | 3.87 |  |  |  |  | 2014-01 | LWL | 2 | I2 | 8.3
Dortmund, WWA | F 65 | Buch 162 | 2017 | 1921 | Papersave (Battelle, ZFB) |  | 2017-09 | LWL | 50 | K7 | 3.73 |  |  |  |  | 2018-04 | LWL | 50 | K7 | 8.3
Dortmund, WWA | F 65 | 948/2 | 2012 |  | Papersave (Battelle, ZFB) |  | 2012-06 | LWL | 2 | K7 | 3.65 |  |  |  |  | 2013-04 | LWL | 2 | K7 | 8.34
Dortmund, WWA | F 65 | 408/74 Jahr 1929 | 2013 |  | ZfB:2 |  | 2013-09 | LWL | 2 | J1 | 3.56 |  |  |  |  | 2014-01 | LWL | 2 | J1 | 8.38
Dortmund, WWA | F 65 | 408/73 Jahr 1928 | 2013 |  | ZfB:2 |  | 2013-09 | LWL | 2 | K3 | 3.8 |  |  |  |  | 2014-01 | LWL | 2 | K3 | 8.4
Dortmund, WWA | F 65 | 3346-3347 | 2018 | 1935 | Papersave Swiss (NCA) |  | 2018-04 | LWL | 7 ("-4-") | I6 | 3.98 |  |  |  |  | 2019-03 | LWL | 7 ("-4-") | I6 | 8.4
Dortmund, WWA | K1 | 3 Bd. 1 | 2020 | 1866 | Papersave (Battelle, ZFB) |  | 2020-09 | LWL | Stempeldruck: 29 | I6 | 4.42 |  |  |  |  | 2021-04 | LWL | Stempeldruck: 29 | I6 | 8.45
Dortmund, WWA | F 65 | E.G.f. Kohle u. Stahl; Finanzbericht 1967 | 2019 | 1967 | Papersave Swiss (NCA) |  | 2019-04 | LWL | 9 | B7 | 4.44 |  |  |  |  | 2019-10 | LWL | 9 | B7 | 8.48
Dortmund, WWA | K1 | 290 | 2020 | 1928 | Papersave (Battelle, ZFB) |  | 2020-09 | LWL | 82 (oben mittig m. Bleistift) | A7 | 4.71 |  |  |  |  | 2021-04 | LWL | 82 (oben mittig m. Bleistift) | A7 | 8.48
Dortmund, WWA | F 65 | Jahr 1895 | 2013 |  | ZfB:2 |  | 2013-09 | LWL | 2 | D3 | 3.74 |  |  |  |  | 2014-01 | LWL | 2 | D3 | 8.49
Dortmund, WWA | F 65 | 954/2 | 2012 |  | Papersave (Battelle, ZFB) |  | 2012-06 | LWL | 3 | K7 | 4.27 |  |  |  |  | 2013-04 | LWL | 3 | K7 | 8.51
Dortmund, WWA | K1 | 1474 | 2021 | 1936 | ZFB:2 |  | 2021-10 | LWL | 12 | A6 | 3.67 |  |  |  |  | 2022-09 | LWL | 12 | A6 | 8.52
Dortmund, WWA | K1 | 803 | 2021 | 1928 | ZFB:2 |  | 2021-07 | LWL | 4 | C3 | 3.75 |  |  |  |  | 2022-09 | LWL | 4 | C3 | 8.54
Dortmund, WWA | F 65 | 949/2 Jahr 1907 T. 1 | 2013 |  | ZfB:2 |  | 2013-09 | LWL | 2 | E2 | 4.03 |  |  |  |  | 2014-01 | LWL | 2 | E2 | 8.57
Dortmund, WWA | F 65 | 3158 | 2017 | 1879 | Papersave (Battelle, ZFB) |  | 2017-09 | LWL | 15 | G3 | 3.47 |  |  |  |  | 2018-04 | LWL | 15 | G3 | 8.57
Dortmund, WWA | K1 | 3 Bd. 1 | 2020 | 1866 | Papersave (Battelle, ZFB) |  | 2020-09 | LWL | Stempeldruck: 29 | B6 | 4.25 |  |  |  |  | 2021-04 | LWL | Stempeldruck: 29 | B6 | 8.63
Dortmund, WWA | K1 | 338 | 2021 | 1924 | ZFB:2 |  | 2021-07 | LWL | 17 | J7 | 3.89 |  |  |  |  | 2022-09 | LWL | 17 | J7 | 8.78
Dortmund, WWA | K1 | 1172 | 2021 | 1930 | ZFB:2 |  | 2021-10 | LWL | 4 | C7 | 4.23 |  |  |  |  | 2022-09 | LWL | 4 | C7 | 8.8
Dortmund, WWA | F 65 | Buch 162 | 2017 | 1921 | Papersave (Battelle, ZFB) |  | 2017-09 | LWL | 50 | C6 | 3.5 |  |  |  |  | 2018-04 | LWL | 50 | C6 | 8.87
Dortmund, WWA | K1 | 1278 | 2021 | 1928 | ZFB:2 |  | 2021-10 | LWL | 9 | D3 | 4.2 |  |  |  |  | 2022-09 | LWL | 9 | D3 | 9.01
Dortmund, WWA | K1 | 1388 | 2021 | 1930 | ZFB:2 |  | 2021-10 | LWL | 4 | J5 | 4.57 |  |  |  |  | 2022-09 | LWL | 4 | J5 | 9.04
Dortmund, WWA | K1 | 1388 | 2021 | 1930 | ZFB:2 |  | 2021-10 | LWL | 4 | A4 | 4.57 |  |  |  |  | 2022-09 | LWL | 4 | A4 | 9.22
Dortmund, WWA | F 65 | Buch 1143 | 2017 | 1960 | Papersave (Battelle, ZFB) |  | 2017-09 | LWL | 220 | A6 | 4.68 |  |  |  |  | 2018-04 | LWL | 220 | A6 | 9.23
Dortmund, WWA | F 65 | 2052 | 2017 | 1976 | Papersave (Battelle, ZFB) |  | 2017-09 | LWL | 1. Blatt nach rotem Trennblatt | A4 | 2.93 |  |  |  |  | 2018-04 | LWL | 1. Blatt nach rotem Trennblatt | A4 | 9.25
Dortmund, WWA | K1 | 1172 | 2021 | 1930 | ZFB:2 |  | 2021-10 | LWL | 4 | J2 | 4.34 |  |  |  |  | 2022-09 | LWL | 4 | J2 | 9.31
Dortmund, WWA | F 65 | Buch 1143 | 2017 | 1960 | Papersave (Battelle, ZFB) |  | 2017-09 | LWL | 220 | J3/J4 | 4.9 |  |  |  |  | 2018-04 | LWL | 220 | J3/J4 | 9.42
Dortmund, WWA | F 65 | 313 | 2016 | 1865 | Papersave (Battelle, ZFB) |  | 2016-09 | LWL | 3. v. hinten | L4/M4 | 8.03 |  |  |  |  | 2017-05 | LWL | 3. v. hinten | L4/M4 | 9.44
Dortmund, WWA | F 65 | 313 | 2016 | 1865 | Papersave (Battelle, ZFB) |  | 2016-09 | LWL | 3. v. hinten | B2 | 8.1 |  |  |  |  | 2017-05 | LWL | 3. v. hinten | B2 | 9.47
Dortmund, WWA | K1 | 1278 | 2021 | 1928 | ZFB:2 |  | 2021-10 | LWL | 9 | K7 | 4.34 |  |  |  |  | 2022-09 | LWL | 9 | K7 | 9.51
Dortmund, WWA | K1 | 1520 | 2021 | 1940 | ZFB:2 |  | 2021-10 | LWL | 2 | J4 | 4.02 |  |  |  |  | 2022-09 | LWL | 2 | J4 | 9.53
Dortmund, WWA | K1 | 991 | 2021 | 1926 | ZFB:2 |  | 2021-07 | LWL | 8 | L3 | 4.62 |  |  |  |  | 2022-09 | LWL | 8 | L3 | 9.56
Dortmund, WWA | K1 | 1520 | 2021 | 1940 | ZFB:2 |  | 2021-10 | LWL | 2 | B8 | 6.77 |  |  |  |  | 2022-09 | LWL | 2 | B8 | 9.56
Dortmund, WWA | K1 | 991 | 2021 | 1926 | ZFB:2 |  | 2021-07 | LWL | 8 | B6 | 4.47 |  |  |  |  | 2022-09 | LWL | 8 | B6 | 9.58
Dortmund, WWA | F 65 | 356 | 2015 |  | ZfB:2 |  | 2015-07 | LWL | 4 | K1 | 3.04 |  |  |  |  | 2015-12 | LWL | 4 | K1 | n.g.
Dortmund, WWA | F 65 | 356 | 2015 |  | ZfB:2 |  | 2015-07 | LWL | 4 | F7 | 3.02 |  |  |  |  | 2015-12 | LWL | 4 | F7 | n.g.
Dortmund, WWA | K1 | 2009 | 2022 | 1937 | ZfB:2 |  | 2022-10 | LWL | 3 | D7 | 3.46 |  |  |  |  | 2023-11 | LWL | 3 | D7 | 7.16
Dortmund, WWA | K1 | 2009 | 2022 | 1937 | ZfB:2 |  | 2022-10 | LWL | 3 | I2 | 3.71 |  |  |  |  | 2023-11 | LWL | 3 | I2 | 7.25
Dortmund, WWA | K1 | 2134 | 2022 | 1936 | ZfB:2 |  | 2022-10 | LWL | 7 | C3 | 4.11 |  |  |  |  | 2023-11 | LWL | 7 | C3 | 8.38
Dortmund, WWA | K1 | 2134 | 2022 | 1936 | ZfB:2 |  | 2022-10 | LWL | 7 | J7 | 4.37 |  |  |  |  | 2023-11 | LWL | 7 | J7 | 9.29
Dortmund, WWA | K1 | 2260 | 2022 | 1947 | ZfB:2 |  | 2022-10 | LWL | 3 (Reg. "T") | C5 | 3.85 |  |  |  |  | 2023-11 | LWL | 3 (Reg. "T") | C5 | 8.15
Dortmund, WWA | K1 | 2260 | 2022 | 1947 | ZfB:2 |  | 2022-10 | LWL | 3 (Reg. "T") | K5 | 4.1 |  |  |  |  | 2023-11 | LWL | 3 (Reg. "T") | K5 | 7.86
Dortmund, WWA | K1 | 2372 | 2022 | 1948 | ZfB:2 |  | 2022-10 | LWL | 3 | B7 | 3.85 |  |  |  |  | 2023-11 | LWL | 3 | B7 | 8.32
Dortmund, WWA | K1 | 2372 | 2022 | 1948 | ZfB:2 |  | 2022-10 | LWL | 3 | I8 | 3.85 |  |  |  |  | 2023-11 | LWL | 3 | I8 | 7.83
Dortmund, WWA | K1 | 2494 | 2022 | 1947 | ZfB:2 |  | 2022-10 | LWL | 10 (Reg. "2.)") | C7 | 4.25 |  |  |  |  | 2023-11 | LWL | 10 (Reg. "2.)") | C7 | 7.72
Dortmund, WWA | K1 | 2494 | 2022 | 1947 | ZfB:2 |  | 2022-10 | LWL | 10 (Reg. "2.)") | J4 | 4.31 |  |  |  |  | 2023-11 | LWL | 10 (Reg. "2.)") | J4 | 7.41
Dortmund, WWA | K1 | 1524 | 2022 | 1933 | ZfB:2 |  | 2022-09 | LWL | 12 | B2 | 4.23 |  |  |  |  | 2023-11 | LWL | 12 | B2
Dortmund, WWA | K1 | 1524 | 2022 | 1933 | ZfB:2 |  | 2022-09 | LWL | 12 | J6 | 4.44 |  |  |  |  | 2023-11 | LWL | 12 | J6
Dortmund, WWA | K1 | 1668 | 2022 | 1931 | ZfB:2 |  | 2022-09 | LWL | 4 | B4 | 3.3 |  |  |  |  | 2023-11 | LWL | 4 | B4
Dortmund, WWA | K1 | 1668 | 2022 | 1931 | ZfB:2 |  | 2022-09 | LWL | 4 | K4 | 3.47 |  |  |  |  | 2023-11 | LWL | 4 | K4
Dortmund, WWA | K1 | 1790 | 2022 | 1939 | ZfB:2 |  | 2022-09 | LWL | 10 | C7 | 4.26 |  |  |  |  | 2023-11 | LWL | 10 | C7
Dortmund, WWA | K1 | 1790 | 2022 | 1939 | ZfB:2 |  | 2022-09 | LWL | 10 | I4 | 4.2 |  |  |  |  | 2023-11 | LWL | 10 | I4
Dortmund, WWA | K1 | 1909 | 2022 | 1936 | ZfB:2 |  | 2022-09 | LWL | 5 | A5 | 4.24 |  |  |  |  | 2023-11 | LWL | 5 | A5 | 8.3
Dortmund, WWA | K1 | 1909 | 2022 | 1936 | ZfB:2 |  | 2022-09 | LWL | 5 | J2 | 4.27 |  |  |  |  | 2023-11 | LWL | 5 | J2 | 7.9
Dortmund, WWA | K1 | 2030 | 2022 | 1937 | ZfB:2 |  | 2022-09 | LWL | 7 | C3 | 3.03 |  |  |  |  | 2023-11 | LWL | 7 | C3 | 6.77
Dortmund, WWA | K1 | 2030 | 2022 | 1937 | ZfB:2 |  | 2022-09 | LWL | 7 | E7 | 3.4 |  |  |  |  | 2023-11 | LWL | 7 | E7 | 6.58
Dortmund, WWA | K1 | 2500 | 2023 | 1945 | ZfB:2 |  | 2023-10 | LWL | 6 | B7 | 3.56 |  |  |  |  | 2024-09 | LWL | 6 | B7 | 8.59
Dortmund, WWA | K1 | 2500 | 2023 | 1945 | ZfB:2 |  | 2023-10 | LWL | 6 | J4 | 3.45 |  |  |  |  | 2024-09 | LWL | 6 | J4 | 8.2
Dortmund, WWA | K1 | 2551 | 2023 | 1948 | ZfB:2 |  | 2023-10 | LWL | Reg. "A": "Ägypten", 5 | C3 | 2.67 |  |  |  |  | 2024-09 | LWL | Reg. "A": "Ägypten", 5 | C3 | 7.46
Dortmund, WWA | K1 | 2551 | 2023 | 1948 | ZfB:2 |  | 2023-10 | LWL | Reg. "A": "Ägypten", 5 | I6 | 2.74 |  |  |  |  | 2024-09 | LWL | Reg. "A": "Ägypten", 5 | I6 | 6.9
Dortmund, WWA | K1 | 2606 | 2023 | 1947 | ZfB:2 |  | 2023-10 | LWL | 16 | B2 | 3.86 |  |  |  |  | 2024-09 | LWL | 16 | B2 | 8.06
Dortmund, WWA | K1 | 2606 | 2023 | 1947 | ZfB:2 |  | 2023-10 | LWL | 16 | J7 | 3.73 |  |  |  |  | 2024-09 | LWL | 16 | J7 | 7.61
Dortmund, WWA | K1 | 2760 | 2023 | 1935 | ZfB:2 |  | 2023-10 | LWL | 16 | D8 | 3.97 |  |  |  |  | 2024-09 | LWL | 16 | D8 | 8.64
Dortmund, WWA | K1 | 2760 | 2023 | 1935 | ZfB:2 |  | 2023-10 | LWL | 16 | K3 | 4.02 |  |  |  |  | 2024-09 | LWL | 16 | K3 | 8.9
Dortmund, WWA | K1 | 3001 | 2023 | 1945 | ZfB:2 |  | 2023-10 | LWL | 20 | B6 | 3.15 |  |  |  |  | 2024-09 | LWL | 20 | B6 | 7.25
Dortmund, WWA | K1 | 3001 | 2023 | 1945 | ZfB:2 |  | 2023-10 | LWL | 20 | H2 | 2.19 |  |  |  |  | 2024-09 | LWL | 20 | H2 | 7.02
Dortmund, WWA | K1 | 3385 | 2024 | 1950 | ZfB:2 |  | 2024-10 | LWL | 11 | B6 | 3.97 |  |  |  |  | 2025-07 | LWL | 11 | B6 | 3,47 (n.e.)
Dortmund, WWA | K1 | 3385 | 2024 | 1950 | ZfB:2 |  | 2024-10 | LWL | 11 | J4 | 4.01 |  |  |  |  | 2025-07 | LWL | 11 | J4 | 3,41 (n.e.)
Dortmund, WWA | K1 | 3323 | 2024 | 1958 | ZfB:2 |  | 2024-10 | LWL | 8 | B6 | 3.84 |  |  |  |  | 2025-07 | LWL | 8 | B6 | 8.63
Dortmund, WWA | K1 | 3323 | 2024 | 1958 | ZfB:2 |  | 2024-10 | LWL | 8 | G3 | 3.88 |  |  |  |  | 2025-07 | LWL | 8 | G3 | 7.89
Dortmund, WWA | K1 | 3203-3206 | 2024 | 1950 | ZfB:2 |  | 2024-10 | LWL | 7 | B3 | 3.69 |  |  |  |  | 2025-07 | LWL | 7 | B3 | 8.75
Dortmund, WWA | K1 | 3203-3206 | 2024 | 1950 | ZfB:2 |  | 2024-10 | LWL | 7 | K6 | 3.57 |  |  |  |  | 2025-07 | LWL | 7 | K6 | 8.92
Dortmund, WWA | K1 | 3123 | 2024 | 1952 | ZfB:2 |  | 2024-10 | LWL | 5 | B4 | 3.79 |  |  |  |  | 2025-07 | LWL | 5 | B4 | 8.75
Dortmund, WWA | K1 | 3123 | 2024 | 1952 | ZfB:2 |  | 2024-10 | LWL | 5 | I5 | 3.88 |  |  |  |  | 2025-07 | LWL | 5 | I5 | 7.91
Dortmund, WWA | K1 | 2863 | 2024 | 1935 | ZfB:2 |  | 2024-10 | LWL | 1.Blatt hinter Register b) Beirt | B2 | 3.66 |  |  |  |  | 2025-07 | LWL | 1.Blatt hinter Register b) Beirt | B2 | 7.29
Dortmund, WWA | K1 | 2863 | 2024 | 1935 | ZfB:2 |  | 2024-10 | LWL | 1.Blatt hinter Register b) Beirt | J2 | 3.41 |  |  |  |  | 2025-07 | LWL | 1.Blatt hinter Register b) Beirt | J2 | 7.31
Dülmen, StdA | Bh | 83 | 2018 | 1816 | Papersave Swiss (NCA) |  | 2018-08 | LWL | 3 | B7 | 4.13 |  |  |  |  | 2019-05 | LWL | 3 | B7 | 7.66
Dülmen, StdA | Bg | 21 | 2018 | 1816 | Papersave Swiss (NCA) |  | 2018-08 | LWL | 7 | C6 | 4.31 |  |  |  |  | 2019-05 | LWL | 7 | C6 | 7.77
Dülmen, StdA | Bg | 59 | 2018 | 1912 | Papersave Swiss (NCA) |  | 2018-08 | LWL | 21 | L7 | 4.83 |  |  |  |  | 2019-05 | LWL | 21 | L7 | 7.87
Dülmen, StdA | Bg | 59 | 2018 | 1912 | Papersave Swiss (NCA) |  | 2018-08 | LWL | 21 | F3 | 4.68 |  |  |  |  | 2019-05 | LWL | 21 | F3 | 7.9
Dülmen, StdA | Bd | 9 | 2020 | 1820 | Papersave (Battelle, ZFB) |  | 2020-02 | LWL | 8 | A5 | 4.13 |  |  |  |  | 2020-09 | LWL | 8 | A5 | 7.96
Dülmen, StdA | Bd | 84 | 2020 | 1867 | Papersave (Battelle, ZFB) |  | 2020-02 | LWL | 2 | J6 | 4.14 |  |  |  |  | 2020-09 | LWL | 2 | J6 | 7.97
Dülmen, StdA | Bi | 22 | 2018 | 1857 | Papersave Swiss (NCA) |  | 2018-08 | LWL | 9 | I6 | 4.13 |  |  |  |  | 2019-05 | LWL | 9 | I6 | 8.06 |  |  |  |  | 2016-07 | LWL | linke Seite vor Buchstabe O | ru | 7.2
Dülmen, StdA | Bc | 38 (Haushaltsplan RJ 1926) | 2020 | 1926 | Papersave (Battelle, ZFB) |  | 2020-02 | LWL | 3 | K8 | 4.22 |  |  |  |  | 2020-09 | LWL | 3 | K8 | 8.08
Dülmen, StdA | Bd | 84 | 2020 | 1867 | Papersave (Battelle, ZFB) |  | 2020-02 | LWL | 2 | E2 | 4.04 |  |  |  |  | 2020-09 | LWL | 2 | E2 | 8.08
Dülmen, StdA | Bh | 29 | 2018 | 1865 | Papersave Swiss (NCA) |  | 2018-08 | LWL | 10 | H4 | 4.34 |  |  |  |  | 2019-05 | LWL | 10 | H4 | 8.16
Dülmen, StdA | Bg | 49 | 2020 | 1883 | Papersave (Battelle, ZFB) |  | 2020-02 | LWL | 11 | L7 | 4.74 |  |  |  |  | 2020-09 | LWL | 11 | L7 | 8.17
Dülmen, StdA | Bh | 83 | 2018 | 1816 | Papersave Swiss (NCA) |  | 2018-08 | LWL | 3 | I2 | 4.2 |  |  |  |  | 2019-05 | LWL | 3 | I2 | 8.18
Dülmen, StdA | Bi | 22 | 2018 | 1857 | Papersave Swiss (NCA) |  | 2018-08 | LWL | 9 | C3 | 4.1 |  |  |  |  | 2019-05 | LWL | 9 | C3 | 8.26
Dülmen, StdA | Bh | 29 | 2018 | 1865 | Papersave Swiss (NCA) |  | 2018-08 | LWL | 10 | M7 | 4.14 |  |  |  |  | 2019-05 | LWL | 10 | M7 | 8.27
Dülmen, StdA | Bi | 34 | 2018 | 1831 | Papersave Swiss (NCA) |  | 2018-08 | LWL | 24 | E2 | 4.09 |  |  |  |  | 2019-05 | LWL | 24 | E2 | 8.27
Dülmen, StdA | Bc | 38 (Haushaltsplan RJ 1926) | 2020 | 1926 | Papersave (Battelle, ZFB) |  | 2020-02 | LWL | 3 | D2 | 4.13 |  |  |  |  | 2020-09 | LWL | 3 | D2 | 8.33
Dülmen, StdA | Bg | 49 | 2020 | 1883 | Papersave (Battelle, ZFB) |  | 2020-02 | LWL | 11 | D2 | 5.03 |  |  |  |  | 2020-09 | LWL | 11 | D2 | 8.35
Dülmen, StdA | Bi | 34 | 2018 | 1831 | Papersave Swiss (NCA) |  | 2018-08 | LWL | 24 | L6 | 4.12 |  |  |  |  | 2019-05 | LWL | 24 | L6 | 8.5
Dülmen, StdA | Bg | 21 | 2018 | 1816 | Papersave Swiss (NCA) |  | 2018-08 | LWL | 7 | J4 | 4.41 |  |  |  |  | 2019-05 | LWL | 7 | J4 | 8.85
Dülmen, StdA | Bd | 9 | 2020 | 1820 | Papersave (Battelle, ZFB) |  | 2020-02 | LWL | 8 | H2 | 4.34 |  |  |  |  | 2020-09 | LWL | 8 | H2 | 8.86
Dülmen, StdA | Bd | 153 | 2020 | 1822 | Papersave (Battelle, ZFB) |  | 2020-02 | LWL | 15 | K2 | 4.47 |  |  |  |  | 2020-09 | LWL | 15 | K2 | 8.88
Dülmen, StdA | Bd | 153 | 2020 | 1822 | Papersave (Battelle, ZFB) |  | 2020-02 | LWL | 15 | C3 | 4.7 |  |  |  |  | 2020-09 | LWL | 15 | C3 | 9.19
Dülmen, StdA | Bi-Bm | 32 | 2017 | 1915 | ZfB:2 |  | 2017-03 | LWL | 16 | J2 | 4.77 |  |  |  |  | 2017-09 | LWL | 16 | J2 | 4.76
Dülmen, StdA | Bl | 53 | 2016 |  | ZfB:2 |  | 2016-04 | LWL | S. 26 (blaue Zahl) | F1 | 3.86 |  |  |  |  | 2016-11 | LWL | S. 26 (blaue Zahl) | F1 | 5.81
Dülmen, StdA | Bl | 53 | 2016 |  | ZfB:2 |  | 2016-04 | LWL | S. 26 (blaue Zahl) | F8 | 4.09 |  |  |  |  | 2016-11 | LWL | S. 26 (blaue Zahl) | F8 | 6.05
Dülmen, StdA | Bi-Bm | 84 | 2017 | 1896 | ZfB:2 |  | 2017-03 | LWL | 5. letztes Blatt | L2 | 4.77 |  |  |  |  | 2017-09 | LWL | 5. letztes Blatt | L2 | 6.1
Dülmen, StdA | Bi-Bm | 32 | 2017 | 1915 | ZfB:2 |  | 2017-03 | LWL | 16 | K5 | 4.83 |  |  |  |  | 2017-09 | LWL | 16 | K5 | 6.16
Dülmen, StdA | Bi-Bm | 84 | 2017 | 1896 | ZfB:2 |  | 2017-03 | LWL | 5. letztes Blatt | A7 | 5.14 |  |  |  |  | 2017-09 | LWL | 5. letztes Blatt | A7 | 6.47
Dülmen, StdA | Bt | 3a | 2014 |  | ZfB:2 |  | 2014-01 | LWL | 8 | J4/J5 | 4.5 |  |  |  |  | 2014-08 | LWL | 8 | J4/J5 | 6.63
Dülmen, StdA | Bm | 39 I | 2016 |  | ZfB:2 |  | 2016-04 | LWL | 5 | F7 | 3.84 |  |  |  |  | 2016-11 | LWL | 5 | F7 | 6.65
Dülmen, StdA | B | 60 | 2021 | 1966 | Papersave (Battelle, ZFB) |  | 2021-02 | LWL | 12 | C4 | 3.5 |  |  |  |  | 2021-08 | LWL | 12 | C4 | 6.75
Dülmen, StdA | Bq | 28 | 2014 |  | ZfB:2 |  | 2014-01 | LWL | 3 | J4 | 3.87 |  |  |  |  | 2014-08 | LWL | 3 | J4 | 6.81
Dülmen, StdA | Bq | 28 | 2014 |  | ZfB:2 |  | 2014-01 | LWL | 3 | B4/C4 | 3.73 |  |  |  |  | 2014-08 | LWL | 3 | B4/C4 | 6.89
Dülmen, StdA | Bm | 39 I | 2016 |  | ZfB:2 |  | 2016-04 | LWL | 5 | D1 | 4.07 |  |  |  |  | 2016-11 | LWL | 5 | D1 | 7.16
Dülmen, StdA | Bw | 12 | 2014 |  | ZfB:2 |  | 2014-01 | LWL | 2 | B2 | 4.08 |  |  |  |  | 2014-08 | LWL | 2 | B2 | 7.21
Dülmen, StdA | Bw | 12 | 2014 |  | ZfB:2 |  | 2014-01 | LWL | 2 | I4/I5 | 4.24 |  |  |  |  | 2014-08 | LWL | 2 | I4/I5 | 7.27
Dülmen, StdA | Bt | 3a | 2014 |  | ZfB:2 |  | 2014-01 | LWL | 8 | C2 | 4.49 |  |  |  |  | 2014-08 | LWL | 8 | C2 | 7.29
Dülmen, StdA | By | 158 | 2015 |  | CSC Book Saver (PAL) |  | 2015-01 | LWL | 8 | B7 | 4.2 |  |  |  |  | 2015-06 | LWL | 8 | B7 | 7.48
Dülmen, StdA | By | 158 | 2015 |  | CSC Book Saver (PAL) |  | 2015-01 | LWL | 8 | J3 | 4.29 |  |  |  |  | 2015-06 | LWL | 8 | J3 | 7.48
Dülmen, StdA | Bc | 14 | 2021 | 1836 | Papersave (Battelle, ZFB) |  | 2021-02 | LWL | 5 | A4 | 3.96 |  |  |  |  | 2021-08 | LWL | 5 | A4 | 7.54
Dülmen, StdA | Bt | 1 | 2014 |  | ZfB:2 |  | 2014-01 | LWL | 5 | D5 | 4.29 |  |  |  |  | 2014-08 | LWL | 5 | D5 | 7.55 |  |  |  |  | 2016-05 | LWL | 5 | ro | 7.8
Dülmen, StdA | Bl | 4 | 2016 |  | ZfB:2 |  | 2016-04 | LWL | 4 | F4 | 4.21 |  |  |  |  | 2016-11 | LWL | 4 | F4 | 7.59 |  |  |  |  | 2016-06 | LWL | 8 | ru | 8.6
Dülmen, StdA | Bo | 20 | 2015 |  | CSC Book Saver (PAL) |  | 2015-01 | LWL | 5 | J6 | 4.34 |  |  |  |  | 2015-06 | LWL | 5 | J6 | 7.59
Dülmen, StdA | Bm | 39 I | 2016 |  | ZfB:2 |  | 2016-04 | LWL | drittletztes Blatt | B4 | 4.59 |  |  |  |  | 2016-11 | LWL | drittletztes Blatt | B4 | 7.6
Dülmen, StdA | Bm | 28 | 2016 |  | ZfB:2 |  | 2016-04 | LWL | letztes Blatt | F4 | 4.6 |  |  |  |  | 2016-11 | LWL | letztes Blatt | F4 | 7.64
Dülmen, StdA | Bl | 4 | 2016 |  | ZfB:2 |  | 2016-04 | LWL | 4 | B2 | 4.3 |  |  |  |  | 2016-11 | LWL | 4 | B2 | 7.67
Dülmen, StdA | Bc | 14 | 2021 | 1836 | Papersave (Battelle, ZFB) |  | 2021-02 | LWL | 5 | L5 | 4.03 |  |  |  |  | 2021-08 | LWL | 5 | L5 | 7.68
Dülmen, StdA | B | 241 | 2021 | 1961 | Papersave (Battelle, ZFB) |  | 2021-02 | LWL | 16 | I4 | 4.06 |  |  |  |  | 2021-08 | LWL | 16 | I4 | 7.71
Dülmen, StdA | Bm | 28 | 2016 |  | ZfB:2 |  | 2016-04 | LWL | letztes Blatt | B2 | 4.67 |  |  |  |  | 2016-11 | LWL | letztes Blatt | B2 | 7.73
Dülmen, StdA | Bm | 39 I | 2016 |  | ZfB:2 |  | 2016-04 | LWL | drittletztes Blatt | H4 | 4.33 |  |  |  |  | 2016-11 | LWL | drittletztes Blatt | H4 | 7.73
Dülmen, StdA | Bf | 44 | 2019 | 1908 | Papersave (Battelle, ZFB) |  | 2019-07 | LWL | 6 | D6 | 5.36 |  |  |  |  | 2020-02 | LWL | 6 | D6 | 7.75
Dülmen, StdA | Bw | 9 | 2014 |  | ZfB:2 |  | 2014-01 | LWL | 1 | B6 | 4.19 |  |  |  |  | 2014-08 | LWL | 1 | B6 | 7.79
Dülmen, StdA | Bw | 9 | 2014 |  | ZfB:2 |  | 2014-.01 | LWL | 1 | J3 | 4.12 |  |  |  |  | 2014-08 | LWL | 1 | J3 | 7.82
Dülmen, StdA | Bo | 20 | 2015 |  | CSC Book Saver (PAL) |  | 2015-01 | LWL | 5 | B3 | 4.11 |  |  |  |  | 2015-06 | LWL | 5 | B3 | 7.86
Dülmen, StdA | Bi-Bm | 17 | 2017 | 1826 | ZfB:2 |  | 2017-03 | LWL | 12 | D2 | 4.31 |  |  |  |  | 2017-09 | LWL | 12 | D2 | 7.91
Dülmen, StdA | B | 436 | 2022 | 1955 | ZFB:2 | 293 | 2022-02 | LWL | 15 | B7 | 4.44 |  |  |  |  | 2022-09 | LWL | 15 | B7 | 7.92
Dülmen, StdA | Bf | 7 | 2019 | 1820 | Papersave (Battelle, ZFB) |  | 2019-07 | LWL | 5 | J3 | 3.85 |  |  |  |  | 2020-02 | LWL | 5 | J3 | 7.99
Dülmen, StdA | B | 436 | 2022 | 1955 | ZFB:2 | 293 | 2022-02 | LWL | 15 | E2 | 4.51 |  |  |  |  | 2022-09 | LWL | 15 | E2 | 8
Dülmen, StdA | Be | 79 | 2019 | 1885 | Papersave (Battelle, ZFB) |  | 2019-07 | LWL | 11 | D5/E5 | 4.21 |  |  |  |  | 2020-02 | LWL | 11 | D5/E5 | 8.04
Dülmen, StdA | Bp | 2 | 2015 |  | CSC Book Saver (PAL) |  | 2015-01 | LWL | 8 | B2 | 4.08 |  |  |  |  | 2015-06 | LWL | 8 | B2 | 8.05
Dülmen, StdA | Bd | 173 | 2019 | 1899 | Papersave (Battelle, ZFB) |  | 2019-07 | LWL | 3 | K4 | 4.16 |  |  |  |  | 2020-02 | LWL | 3 | K4 | 8.06
Dülmen, StdA | Be | 79 | 2019 | 1885 | Papersave (Battelle, ZFB) |  | 2019-07 | LWL | 11 | I2 | 4.58 |  |  |  |  | 2020-02 | LWL | 11 | I2 | 8.06
Dülmen, StdA | Bd | 173 | 2019 | 1899 | Papersave (Battelle, ZFB) |  | 2019-07 | LWL | 3 | C7 | 4.27 |  |  |  |  | 2020-02 | LWL | 3 | C7 | 8.08
Dülmen, StdA | Bi-Bm | 17 | 2017 | 1826 | ZfB:2 |  | 2017-03 | LWL | 12 | H6 | 4.14 |  |  |  |  | 2017-09 | LWL | 12 | H6 | 8.12
Dülmen, StdA | Bt | 1 | 2014 |  | ZfB:2 |  | 2014-01 | LWL | 5 | J2 | 4.52 |  |  |  |  | 2014-08 | LWL | 5 | J2 | 8.13
Dülmen, StdA | By | 159 | 2015 |  | CSC Book Saver (PAL) |  | 2015-01 | LWL | 3 | I3 | 4.54 |  |  |  |  | 2015-06 | LWL | 3 | I3 | 8.21
Dülmen, StdA | Bi-Bm | 51 | 2017 | 1827 | ZfB:2 |  | 2017-03 | LWL | 14 | A2 | 4.31 |  |  |  |  | 2017-09 | LWL | 14 | A2 | 8.23
Dülmen, StdA | Bf | 44 | 2019 | 1908 | Papersave (Battelle, ZFB) |  | 2019-07 | LWL | 6 | L6 | 5.75 |  |  |  |  | 2020-02 | LWL | 6 | L6 | 8.24
Dülmen, StdA | Bf | 7 | 2019 | 1820 | Papersave (Battelle, ZFB) |  | 2019-07 | LWL | 5 | B4 | 3.95 |  |  |  |  | 2020-02 | LWL | 5 | B4 | 8.27
Dülmen, StdA | By | 159 | 2015 |  | CSC Book Saver (PAL) |  | 2015-01 | LWL | 3 | B7 | 4.68 |  |  |  |  | 2015-06 | LWL | 3 | B7 | 8.3
Dülmen, StdA | Be | 14 | 2019 | 1817 | Papersave (Battelle, ZFB) |  | 2019-07 | LWL | 8 | B2 | 4.34 |  |  |  |  | 2020-02 | LWL | 8 | B2 | 8.32
Dülmen, StdA | Be | 14 | 2019 | 1817 | Papersave (Battelle, ZFB) |  | 2019-07 | LWL | 8 | J6 | 4.37 |  |  |  |  | 2020-02 | LWL | 8 | J6 | 8.33
Dülmen, StdA | Ba | 15 | 2021 | 1846 | Papersave (Battelle, ZFB) |  | 2021-02 | LWL | 7 | L6 | 4.4 |  |  |  |  | 2021-08 | LWL | 7 | L6 | 8.38
Dülmen, StdA | Bp | 2 | 2015 |  | CSC Book Saver (PAL) |  | 2015-01 | LWL | 8 | J6 | 4.07 |  |  |  |  | 2015-06 | LWL | 8 | J6 | 8.42
Dülmen, StdA | B | 60 | 2021 | 1966 | Papersave (Battelle, ZFB) |  | 2021-02 | LWL | 12 | H7 | 3.46 |  |  |  |  | 2021-08 | LWL | 12 | H7 | 8.45
Dülmen, StdA | Bi-Bm | 51 | 2017 | 1827 | ZfB:2 |  | 2017-03 | LWL | 14 | K5 | 4.16 |  |  |  |  | 2017-09 | LWL | 14 | K5 | 8.48
Dülmen, StdA | Bp | 1 | 2015 |  | CSC Book Saver (PAL) |  | 2015-01 | LWL | 6 | B2 | 4.11 |  |  |  |  | 2015-06 | LWL | 6 | B2 | 8.6
Dülmen, StdA | Bp | 1 | 2015 |  | CSC Book Saver (PAL) |  | 2015-01 | LWL | 6 | I2 | 4.22 |  |  |  |  | 2015-06 | LWL | 6 | I2 | 8.69
Dülmen, StdA | B | 546 | 2022 | 1959 | ZFB:2 | 293 | 2022-02 | LWL | 20 | J2 | 4.16 |  |  |  |  | 2022-09 | LWL | 20 | J2 | 8.7
Dülmen, StdA | B | 252 | 2022 | 1951 | ZFB:2 | 293 | 2022-02 | LWL | 32 | J6/J7 | 3.63 |  |  |  |  | 2022-09 | LWL | 32 | J6/J7 | 8.82
Dülmen, StdA | Ba | 15 | 2021 | 1846 | Papersave (Battelle, ZFB) |  | 2021-02 | LWL | 7 | B2 | 4.32 |  |  |  |  | 2021-08 | LWL | 7 | B2 | 8.84
Dülmen, StdA | B | 241 | 2021 | 1961 | Papersave (Battelle, ZFB) |  | 2021-02 | LWL | 16 | B7 | 4.38 |  |  |  |  | 2021-08 | LWL | 16 | B7 | 8.85
Dülmen, StdA | B | 520 | 2022 | 1955 | ZFB:2 | 293 | 2022-02 | LWL | 14 | K4 | 4.23 |  |  |  |  | 2022-09 | LWL | 14 | K4 | 8.85
Dülmen, StdA | B | 546 | 2022 | 1959 | ZFB:2 | 293 | 2022-02 | LWL | 20 | B4 | 4.25 |  |  |  |  | 2022-09 | LWL | 20 | B4 | 8.85
Dülmen, StdA | B | 252 | 2022 | 1951 | ZFB:2 | 293 | 2022-02 | LWL | 32 | B6/B7 | 3.77 |  |  |  |  | 2022-09 | LWL | 32 | B6/B7 | 8.87
Dülmen, StdA | Bb | 15 | 2021 | 1858 | Papersave (Battelle, ZFB) |  | 2021-02 | LWL | 8 | L7 | 4.71 |  |  |  |  | 2021-08 | LWL | 8 | L7 | 8.88
Dülmen, StdA | Bb | 15 | 2021 | 1858 | Papersave (Battelle, ZFB) |  | 2021-02 | LWL | 8 | E2 | 4.71 |  |  |  |  | 2021-08 | LWL | 8 | E2 | 8.96
Dülmen, StdA | B | 399 | 2022 | 1961 | ZFB:2 | 293 | 2022-02 | LWL | 22 | B6 | 4.23 |  |  |  |  | 2022-09 | LWL | 22 | B6 | 9.21
Dülmen, StdA | B | 399 | 2022 | 1961 | ZFB:2 | 293 | 2022-02 | LWL | 22 | J3 | 4.41 |  |  |  |  | 2022-09 | LWL | 22 | J3 | 9.23
Dülmen, StdA | B | 520 | 2022 | 1955 | ZFB:2 | 293 | 2022-02 | LWL | 14 | B7 | 4.27 |  |  |  |  | 2022-09 | LWL | 14 | B7 | 9.41
Dülmen, StdA | Amt Dülmen B | 747 | 2023 | 1969 | ZfB:2 |  | 2023-02 | LWL | 13 | B7/C8 | 4.4 |  |  |  |  | 2023-08 | LWL | 13 | B7/C8 | 9
Dülmen, StdA | Amt Dülmen B | 747 | 2023 | 1969 | ZfB:2 |  | 2023-02 | LWL | 13 | J3 | 4.37 |  |  |  |  | 2023-08 | LWL | 13 | J3 | 8.46
Dülmen, StdA | Amt Dülmen B | 868 | 2023 | 1938 | ZfB:2 |  | 2023-02 | LWL | 5 | A2 | 3.29 |  |  |  |  | 2023-08 | LWL | 5 | A2 | 7.72
Dülmen, StdA | Amt Dülmen B | 868 | 2023 | 1938 | ZfB:2 |  | 2023-02 | LWL | 5 | I6 | 3.78 |  |  |  |  | 2023-08 | LWL | 5 | I6 | 7.89
Dülmen, StdA | Amt Dülmen B | 834 | 2023 | 1957 | ZfB:2 |  | 2023-02 | LWL | 12 | C7 | 3.78 |  |  |  |  | 2023-08 | LWL | 12 | C7 | 7.35
Dülmen, StdA | Amt Dülmen B | 834 | 2023 | 1957 | ZfB:2 |  | 2023-02 | LWL | 12 | I3 | 4 |  |  |  |  | 2023-08 | LWL | 12 | I3 | 7.54
Dülmen, StdA | Amt Dülmen B | 777 | 2023 | 1950 | ZfB:2 |  | 2023-02 | LWL | 11 | D4 | 3.63 |  |  |  |  | 2023-08 | LWL | 11 | D4 | 7.07
Dülmen, StdA | Amt Dülmen B | 777 | 2023 | 1950 | ZfB:2 |  | 2023-02 | LWL | 11 | I6 | 4 |  |  |  |  | 2023-08 | LWL | 11 | I6 | 7.11
Dülmen, StdA | Amt Dülmen B | 644 | 2023 | 1961 | ZfB:2 |  | 2023-02 | LWL | 13 | D6 | 3.58 |  |  |  |  | 2023-08 | LWL | 13 | D6 | 7.47
Dülmen, StdA | Amt Dülmen B | 644 | 2023 | 1961 | ZfB:2 |  | 2023-02 | LWL | 13 | J2 | 3.82 |  |  |  |  | 2023-08 | LWL | 13 | J2 | 7.59
Dülmen, StdA | Amt Dülmen B | 912 | 2024 | 1961 | ZfB:2 |  | 2024-07 | LWL | 4 | A3 | 3.22 |  |  |  |  | 2025-02 | LWL | 4 | A3 | 8.1
Dülmen, StdA | Amt Dülmen B | 912 | 2024 | 1961 | ZfB:2 |  | 2024-07 | LWL | 4 | J3 | 3.52 |  |  |  |  | 2025-02 | LWL | 4 | J3 | 7.58
Dülmen, StdA | Amt Dülmen B | 982 | 2024 | 1946 | ZfB:2 |  | 2024-07 | LWL | 3 | D4 | 4.23 |  |  |  |  | 2025-02 | LWL | 3 | D4 | 7.77
Dülmen, StdA | Amt Dülmen B | 982 | 2024 | 1946 | ZfB:2 |  | 2024-07 | LWL | 3 | I6 | 4.31 |  |  |  |  | 2025-02 | LWL | 3 | I6 | 8.08
Dülmen, StdA | Amt Dülmen B | 1022 | 2024 | 1946 | ZfB:2 |  | 2024-07 | LWL | 2 | A3 | 4.29 |  |  |  |  | 2025-02 | LWL | 2 | A3 | 7.79
Dülmen, StdA | Amt Dülmen B | 1022 | 2024 | 1946 | ZfB:2 |  | 2024-07 | LWL | 2 | E2 | 3.95 |  |  |  |  | 2025-02 | LWL | 2 | E2 | 6.49
Dülmen, StdA | Amt Dülmen B | 1090 | 2024 | 1946 | ZfB:2 |  | 2024-07 | LWL | 3 | C4 | 2.96 |  |  |  |  | 2025-02 | LWL | 3 | C4 | 7.18
Dülmen, StdA | Amt Dülmen B | 1090 | 2024 | 1946 | ZfB:2 |  | 2024-07 | LWL | 3 | H7 | 3.1 |  |  |  |  | 2025-02 | LWL | 3 | H7 | 6.46
Dülmen, StdA | Amt Dülmen B | 1140 | 2024 | 1958 | ZfB:2 |  | 2024-07 | LWL | 5 | H3 | 3.73 |  |  |  |  | 2025-02 | LWL | 5 | H3 | 7.03
Dülmen, StdA | Amt Dülmen B | 1140 | 2024 | 1958 | ZfB:2 |  | 2024-07 | LWL | 5 | H8 | 3.9 |  |  |  |  | 2025-02 | LWL | 5 | H8 | 7.22
Emsdetten, StdA | B | 21 | 2021 | 1821 | Papersave (Battelle, ZFB) |  | 2021-05 | LWL | 3 | D6 | 4.24 |  |  |  |  | 2021-12 | LWL | 3 | D6 | 7.91
Emsdetten, StdA | B | 7 | 2021 | 1858 | Papersave (Battelle, ZFB) |  | 2021-05 | LWL | 10 | C4 | 4.39 |  |  |  |  | 2021-12 | LWL | 10 | C4 | 8.06
Emsdetten, StdA | B | 11 | 2021 | 1886 | Papersave (Battelle, ZFB) |  | 2021-05 | LWL | 3 | J6 | 4.35 |  |  |  |  | 2021-12 | LWL | 3 | J6 | 8.36
Emsdetten, StdA | B | 17 | 2021 | 1870 | Papersave (Battelle, ZFB) |  | 2021-05 | LWL | 1 | B2 | 4.32 |  |  |  |  | 2021-12 | LWL | 1 | B2 | 8.53
Emsdetten, StdA | B | 11 | 2021 | 1886 | Papersave (Battelle, ZFB) |  | 2021-05 | LWL | 3 | B2 | 4.52 |  |  |  |  | 2021-12 | LWL | 3 | B2 | 8.67
Emsdetten, StdA | B | 21 | 2021 | 1821 | Papersave (Battelle, ZFB) |  | 2021-05 | LWL | 3 | K6 | 3.94 |  |  |  |  | 2021-12 | LWL | 3 | K6 | 8.67
Emsdetten, StdA | B | 2b | 2021 | 1849 | Papersave (Battelle, ZFB) |  | 2021-05 | LWL | 7 ohne lose Zettel | K6 | 4.7 |  |  |  |  | 2021-12 | LWL | 7 | K6 | 8.75
Emsdetten, StdA | B | 2b | 2021 | 1849 | Papersave (Battelle, ZFB) |  | 2021-05 | LWL | 7 ohne lose Zettel | B6 | 4.69 |  |  |  |  | 2021-12 | LWL | 7 | B6 | 8.78
Emsdetten, StdA | B | 17 | 2021 | 1870 | Papersave (Battelle, ZFB) |  | 2021-05 | LWL | 1 | K2 | 4.6 |  |  |  |  | 2021-12 | LWL | 1 | K2 | 8.88
Emsdetten, StdA | B | 7 | 2021 | 1858 | Papersave (Battelle, ZFB) |  | 2021-05 | LWL | 10 | J4 | 4.64 |  |  |  |  | 2021-12 | LWL | 10 | J4 | 9.36
Ennepetal, StdA | Amt Ennepe zu Milspe A | 4 | 2020 | 1934 | Papersave (Battelle, ZFB) |  | 2020-09 | LWL | 9 | J6 | 4.07 |  |  |  |  | 2021-08 | LWL | 9 | J6 | 5.98 |  |  |  |  | 2016-05 | LWL | 1 (I?) | mm | 8.4
Ennepetal, StdA | Amt Ennepe / Schulwesen | 2232 | 2016 | 1922 | Papersave Swiss (NCA) |  | 2016-09 | LWL | 11 | G6 | 3.64 |  |  |  |  | 2017-04 | LWL | 11 | G6 | 6.1
Ennepetal, StdA | Amt Ennepe / Schulwesen | 2232 | 2016 | 1922 | Papersave Swiss (NCA) |  | 2016-09 | LWL | 11 | A2 | 3.82 |  |  |  |  | 2017-04 | LWL | 11 | A2 | 6.21
Ennepetal, StdA | verschiedenes | 381 | 2021 | 1937 | ZFB:2 |  | 2021-09 | LWL | 14 | F2 | 3.53 |  |  |  |  | 2022-07 | LWL | 14 | F2 | 6.49
Ennepetal, StdA | Schulwesen | 2515 | 2017 | 1922 | ZFB:2 |  | 2017-04 | LWL | 7 | G7 | 4.4 |  |  |  |  | 2018-01 | LWL | 7 | G7 | 6.73
Ennepetal, StdA | verschiedenes | 381 | 2021 | 1937 | ZFB:2 |  | 2021-09 | LWL | 14 | G8 | 3.71 |  |  |  |  | 2022-07 | LWL | 14 | G8 | 6.9
Ennepetal, StdA | Amt Ennepe / Schulwesen | 2195 | 2016 | 1881 | Papersave Swiss (NCA) |  | 2016-09 | LWL | 5 | A1 | 4.13 |  |  |  |  | 2017-04 | LWL | 5 | A1 | 6.99
Ennepetal, StdA | Schulwesen | 2394 | 2017 | 1911 | ZFB:2 |  | 2017-04 | LWL | 7 | L7 | 4.35 |  |  |  |  | 2018-01 | LWL | 7 | L7 | 7.07
Ennepetal, StdA | Schulwesen | 2426 | 2017 | 1931 | ZFB:2 |  | 2017-04 | LWL | 2 | D7 | 4.46 |  |  |  |  | 2018-01 | LWL | 2 | D7 | 7.08
Ennepetal, StdA | Schulwesen | 2454 | 2017 | 1861 | ZFB:2 |  | 2017-04 | LWL | 10 | K2 | 4.39 |  |  |  |  | 2018-01 | LWL | 10 | K2 | 7.09
Ennepetal, StdA | Amt Ennepe / Schulwesen | 2195 | 2016 | 1881 | Papersave Swiss (NCA) |  | 2016-09 | LWL | 5 | G5/H5 | 4.3 |  |  |  |  | 2017-04 | LWL | 5 | G5/H5 | 7.12
Ennepetal, StdA | Amt Ennepe / Schulwesen | 2169 | 2016 | 1909 | Papersave Swiss (NCA) |  | 2016-09 | LWL | 8 | I2/J2 | 4.46 |  |  |  |  | 2017-04 | LWL | 8 | I2/J2 | 7.13
Ennepetal, StdA | verschiedenes | 248 | 2021 | 1885 | ZFB:2 |  | 2021-09 | LWL | 2 | H5 | 4.47 |  |  |  |  | 2022-07 | LWL | 2 | H5 | 7.14
Ennepetal, StdA | Schulwesen | 2394 | 2017 | 1911 | ZFB:2 |  | 2017-04 | LWL | 7 | I2/I3 | 4.32 |  |  |  |  | 2018-01 | LWL | 7 | I2/I3 | 7.19
Ennepetal, StdA | Amt Ennepe zu Milspe A | 4 | 2020 | 1934 | Papersave (Battelle, ZFB) |  | 2020-09 | LWL | 9 | B2 | 4.11 |  |  |  |  | 2021-08 | LWL | 9 | B2 | 7.2
Ennepetal, StdA | Schulwesen | 2454 | 2017 | 1861 | ZFB:2 |  | 2017-04 | LWL | 10 | C2 | 4.67 |  |  |  |  | 2018-01 | LWL | 10 | C2 | 7.22
Ennepetal, StdA | Schulwesen | 2607 | 2017 | 1901 | ZFB:2 |  | 2017-04 | LWL | 20 | I7/I8 | 4.53 |  |  |  |  | 2018-01 | LWL | 20 | I7/I8 | 7.24
Ennepetal, StdA | Amt Ennepe / Schulwesen | 2169 | 2016 | 1909 | Papersave Swiss (NCA) |  | 2016-09 | LWL | 8 | B6 | 4.79 |  |  |  |  | 2017-04 | LWL | 8 | B6 | 7.25
Ennepetal, StdA | Amt Ennepe / Schulwesen | 2375 | 2016 | 1864 | Papersave Swiss (NCA) |  | 2016-09 | LWL | 12 | B2 | 4.24 |  |  |  |  | 2017-04 | LWL | 12 | B2 | 7.26
Ennepetal, StdA | Amt Ennepe zu Milspe A | 42 | 2020 | 1904 | Papersave (Battelle, ZFB) |  | 2020-09 | LWL | 17 | C5 | 4.09 |  |  |  |  | 2021-08 | LWL | 17 | C5 | 7.43
Ennepetal, StdA | Schulwesen | 2607 | 2017 | 1901 | ZFB:2 |  | 2017-04 | LWL | 20 | D7 | 4.57 |  |  |  |  | 2018-01 | LWL | 20 | D7 | 7.44
Ennepetal, StdA | Amt Ennepe / Schulwesen | 2332 | 2016 | 1891 | Papersave Swiss (NCA) |  | 2016-09 | LWL | 17 | L7 | 4.3 |  |  |  |  | 2017-04 | LWL | 17 | L7 | 7.46
Ennepetal, StdA | verschiedenes | 190 | 2021 | 1875 | ZFB:2 |  | 2021-09 | LWL | 4 | A8 | 4.49 |  |  |  |  | 2022-07 | LWL | 4 | A8 | 7.51
Ennepetal, StdA | Amt Ennepe / Schulwesen | 2332 | 2016 | 1891 | Papersave Swiss (NCA) |  | 2016-09 | LWL | 17 | A3 | 4.19 |  |  |  |  | 2017-04 | LWL | 17 | A3 | 7.56
Ennepetal, StdA | Schulwesen | 2515 | 2017 | 1922 | ZFB:2 |  | 2017-04 | LWL | 7 | L2 | 4.83 |  |  |  |  | 2018-01 | LWL | 7 | L2 | 7.84
Ennepetal, StdA | Amt Ennepe / Schulwesen | 2375 | 2016 | 1864 | Papersave Swiss (NCA) |  | 2016-09 | LWL | 12 | H3 | 4.04 |  |  |  |  | 2017-04 | LWL | 12 | H3 | 7.99
Ennepetal, StdA | Amt Ennepe zu Milspe A | 86 | 2020 | 1910 | Papersave (Battelle, ZFB) |  | 2020-09 | LWL | 16 | A4 | 3.87 |  |  |  |  | 2021-08 | LWL | 16 | A4 | 8.02
Ennepetal, StdA | Amt Milspe-Voerde | 2660 | 2018 | 1938 | Papersave Swiss (NCA) |  | 2018-03 | LWL | 16 | A6 | 3.38 |  |  |  |  | 2018-10 | LWL | 16 | A6 | 8.04
Ennepetal, StdA | Amt Ennepe zu Milspe A | 125 | 2020 | 1889 | Papersave (Battelle, ZFB) |  | 2020-09 | LWL | 19 | B6 | 3.61 |  |  |  |  | 2021-08 | LWL | 19 | B6 | 8.07
Ennepetal, StdA | Amt Milspe-Voerde | 2660 | 2018 | 1938 | Papersave Swiss (NCA) |  | 2018-03 | LWL | 16 | I4/I5 | 3.22 |  |  |  |  | 2018-10 | LWL | 16 | I 4/I5 | 8.1
Ennepetal, StdA | Stadt Ennepe | 3630 | 2018 | 1956 | Papersave Swiss (NCA) |  | 2018-03 | LWL | 15 | E5 | 3.12 |  |  |  |  | 2018-10 | LWL | 15 | E5 | 8.1
Ennepetal, StdA | Stadt Ennepe | 3630 | 2018 | 1956 | Papersave Swiss (NCA) |  | 2018-03 | LWL | 15 | J7 | 3.8 |  |  |  |  | 2018-10 | LWL | 15 | J7 | 8.11
Ennepetal, StdA | Amt Ennepe / Schulwesen | 2203 | 2016 | 1862 | Papersave Swiss (NCA) |  | 2016-09 | LWL | 5 | E7 | 4.38 |  |  |  |  | 2017-04 | LWL | 5 | E7 | 8.15
Ennepetal, StdA | Amt Ennepe / Schulwesen | 2203 | 2016 | 1862 | Papersave Swiss (NCA) |  | 2016-09 | LWL | 5 | J4 | 4.47 |  |  |  |  | 2017-04 | LWL | 5 | J4 | 8.18
Ennepetal, StdA | Amt Ennepe zu Milspe A | 86 | 2020 | 1910 | Papersave (Battelle, ZFB) |  | 2020-09 | LWL | 16 | K2 | 3.95 |  |  |  |  | 2021-08 | LWL | 16 | K2 | 8.22
Ennepetal, StdA | Stadt Ennepe | 4180 | 2018 | 1962 | Papersave Swiss (NCA) |  | 2018-03 | LWL | 3 | C6 | 3.98 |  |  |  |  | 2018-10 | LWL | 3 | C6 | 8.23
Ennepetal, StdA | Amt Ennepe zu Milspe A | 42 | 2020 | 1904 | Papersave (Battelle, ZFB) |  | 2020-09 | LWL | 17 | K3 | 4.12 |  |  |  |  | 2021-08 | LWL | 17 | K3 | 8.24
Ennepetal, StdA | Schulwesen | 2426 | 2017 | 1931 | ZFB:2 |  | 2017-04 | LWL | 2 | G1/G2 | 4.45 |  |  |  |  | 2018-01 | LWL | 2 | G1/G2 | 8.25
Ennepetal, StdA | Amt Ennepe zu Milspe A | 125 | 2020 | 1889 | Papersave (Battelle, ZFB) |  | 2020-09 | LWL | 19 | K4 | 3.76 |  |  |  |  | 2021-08 | LWL | 19 | K4 | 8.26
Ennepetal, StdA | Amt Ennepe /Milspe (Schulwesen) | 3099 | 2018 | 1937 | Papersave Swiss (NCA) |  | 2018-03 | LWL | 5 | H2 | 3.92 |  |  |  |  | 2018-10 | LWL | 5 | H2 | 8.27
Ennepetal, StdA | Amt Ennepe | 3418 | 2018 | 1912 | Papersave Swiss (NCA) |  | 2018-03 | LWL | 11 | A2 | 4.67 |  |  |  |  | 2018-10 | LWL | 11 | A2 | 8.29
Ennepetal, StdA | Stadt Ennepe | 4180 | 2018 | 1962 | Papersave Swiss (NCA) |  | 2018-03 | LWL | 3 | J4 | 4.14 |  |  |  |  | 2018-10 | LWL | 3 | J4 | 8.3 |  |  |  |  | 2016-05 | LWL | Benutzerblatt | lu | 7.7
Ennepetal, StdA | Amt Ennepe | 3418 | 2018 | 1912 | Papersave Swiss (NCA) |  | 2018-03 | LWL | 11 | K7 | 4.68 |  |  |  |  | 2018-10 | LWL | 11 | K7 | 8.32
Ennepetal, StdA | Amt Voerde SW Alten-Voerde | 3099 | 2018 | 1937 | Papersave Swiss (NCA) |  | 2018-03 | LWL | 5 | D7 | 3.93 |  |  |  |  | 2018-10 | LWL | 5 | D7 | 8.37
Ennepetal, StdA | Amt Voerde B | 179 | 2020 | 1925 | Papersave (Battelle, ZFB) |  | 2020-09 | LWL | 10 | K6 | 3.91 |  |  |  |  | 2021-08 | LWL | 10 | K6 | 8.53
Ennepetal, StdA | verschiedenes | 353 | 2021 | 1936 | ZFB:2 |  | 2021-09 | LWL | 4 | J4 | 4.58 |  |  |  |  | 2022-07 | LWL | 4 | J4 | 8.54
Ennepetal, StdA | Amt Voerde B | 179 | 2020 | 1925 | Papersave (Battelle, ZFB) |  | 2020-09 | LWL | 10 | B6 | 3.83 |  |  |  |  | 2021-08 | LWL | 10 | B6 | 8.58
Ennepetal, StdA | verschiedenes | 190 | 2021 | 1875 | ZFB:2 |  | 2021-09 | LWL | 4 | M8 | 4.68 |  |  |  |  | 2022-07 | LWL | 4 | M8 | 8.65
Ennepetal, StdA | verschiedenes | 353 | 2021 | 1936 | ZFB:2 |  | 2021-09 | LWL | 4 | B5 | 4.91 |  |  |  |  | 2022-07 | LWL | 4 | B5 | 8.71
Ennepetal, StdA | verschiedenes | 248 | 2021 | 1885 | ZFB:2 |  | 2021-09 | LWL | 2 | B2 | 4.26 |  |  |  |  | 2022-07 | LWL | 2 | B2 | 8.73
Ennepetal, StdA | verschiedenes | 430 | 2021 | 1941 | ZFB:2 |  | 2021-09 | LWL | 7 | K3 | 4.89 |  |  |  |  | 2022-07 | LWL | 7 | K3 | 8.73
Ennepetal, StdA | verschiedenes | 430 | 2021 | 1941 | ZFB:2 |  | 2021-09 | LWL | 7 | C6 | 6.11 |  |  |  |  | 2022-07 | LWL | 7 | C6 | 8.81
Ennepetal, StdA | verschiedenes | 295 | 2021 | 1947 | ZFB:2 |  | 2021-09 | LWL | 1 | J7 | 3.18 |  |  |  |  | 2022-07 | LWL | 1 | J7 | 8.93
Ennepetal, StdA | verschiedenes | 295 | 2021 | 1947 | ZFB:2 |  | 2021-09 | LWL | 1 | D2 | 3.45 |  |  |  |  | 2022-07 | LWL | 1 | D2 | 9.37
Ennepetal, StdA | A | 521 | 2022 | 1919 | ZfB:2 |  | 2022-08 | LWL | "Nr.11" r.o. | B7 | 4.38 |  |  |  |  | 2023-07 | LWL | "Nr.11" r.o. | B7 | 8.92
Ennepetal, StdA | A | 521 | 2022 | 1919 | ZfB:2 |  | 2022-08 | LWL | "Nr.11" r.o. | K4 | 4.45 |  |  |  |  | 2023-07 | LWL | "Nr.11" r.o. | K4 | 8.68
Ennepetal, StdA | B | 482 | 2022 | 1908 | ZfB:2 |  | 2022-08 | LWL | 4 | B2 | 4.29 |  |  |  |  | 2023-07 | LWL | 4 | B2 | 8.11
Ennepetal, StdA | B | 482 | 2022 | 1908 | ZfB:2 |  | 2022-08 | LWL | 4 | J6 | 4.37 |  |  |  |  | 2023-07 | LWL | 4 | J6 | 8.09
Ennepetal, StdA | B | 564 | 2022 | 1893 | ZfB:2 |  | 2022-08 | LWL | 21 | C7 | 4.23 |  |  |  |  | 2023-07 | LWL | 21 | C7 | 8.23
Ennepetal, StdA | B | 564 | 2022 | 1893 | ZfB:2 |  | 2022-08 | LWL | 21 | K7 | 4.52 |  |  |  |  | 2023-07 | LWL | 21 | K7 | 8.53
Ennepetal, StdA | C | 437 | 2022 | 1938 | ZfB:2 |  | 2022-08 | LWL | 6 | D4 | 4.19 |  |  |  |  | 2023-07 | LWL | 6 | D4 | 9.12
Ennepetal, StdA | C | 437 | 2022 | 1938 | ZfB:2 |  | 2022-08 | LWL | 6 | G7 | 4.18 |  |  |  |  | 2023-07 | LWL | 6 | G7 | 8.57
Ennepetal, StdA |  | 581 | 2022 | 1937 | ZfB:2 |  | 2022-08 | LWL | 1 | A7 | 4.94 |  |  |  |  | 2023-07 | LWL | 1 | A7 | 8.07
Ennepetal, StdA |  | 581 | 2022 | 1937 | ZfB:2 |  | 2022-08 | LWL | 1 | I7 | 4.87 |  |  |  |  | 2023-07 | LWL | 1 | I7 | 7.78
Ennepetal, StdA | A | 610 | 2023 | 1936 | ZfB:2 |  | 2023-08 | LWL | 3 | B3 | 4.61 |  |  |  |  | 2024-07 | LWL | 3 | B3 | 8.51
Ennepetal, StdA | A | 610 | 2023 | 1936 | ZfB:2 |  | 2023-08 | LWL | 3 | K7 | 4.59 |  |  |  |  | 2024-07 | LWL | 3 | K7 | 8.24
Ennepetal, StdA | A | 636 | 2023 | 1925 | ZfB:2 |  | 2023-08 | LWL | 9 | D4 | 4.13 |  |  |  |  | 2024-07 | LWL | 9 | D4 | 7.93
Ennepetal, StdA | A | 636 | 2023 | 1925 | ZfB:2 |  | 2023-08 | LWL | 9 | J7 | 4.3 |  |  |  |  | 2024-07 | LWL | 9 | J7 | 8.02
Ennepetal, StdA | A | 647 | 2023 | 1929 | ZfB:2 |  | 2023-08 | LWL | 6 | D7 | 3.33 |  |  |  |  | 2024-07 | LWL | 6 | D7 | 7.58
Ennepetal, StdA | A | 647 | 2023 | 1929 | ZfB:2 |  | 2023-08 | LWL | 6 | J2 | 3.67 |  |  |  |  | 2024-07 | LWL | 6 | J2 | 8.52
Ennepetal, StdA | B | 668 | 2023 | 1885 | ZfB:2 |  | 2023-08 | LWL | 9 | C5 | 4.3 |  |  |  |  | 2024-07 | LWL | 9 | C5 | 8.14
Ennepetal, StdA | B | 668 | 2023 | 1885 | ZfB:2 |  | 2023-08 | LWL | 9 | K5 | 4.26 |  |  |  |  | 2024-07 | LWL | 9 | K5 | 8.31
Ennepetal, StdA | Amt Voerde, Amt Milspe | 669 | 2024 | 1919 | ZfB:2 |  | 2024-08 | LWL | 8 | C3 | 4.01 |  |  |  |  | 2024-11 | LWL | 8 | C3 | 8.5
Ennepetal, StdA | Amt Voerde, Amt Milspe | 669 | 2024 | 1919 | ZfB:2 |  | 2024-08 | LWL | 8 | K6 | 3.93 |  |  |  |  | 2024-11 | LWL | 8 | K6 | 8.67
Ennepetal, StdA | Amt Voerde, Amt Milspe | 713 | 2024 | 1867 | ZfB:2 |  | 2024-08 | LWL | 8 | A7 | 3.87 |  |  |  |  | 2024-11 | LWL | 8 | A7 | 8.33
Ennepetal, StdA | Amt Voerde, Amt Milspe | 713 | 2024 | 1867 | ZfB:2 |  | 2024-08 | LWL | 8 | M2 | 4.26 |  |  |  |  | 2024-11 | LWL | 8 | M2 | 8.94
Ennepetal, StdA | Amt Voerde, Amt Milspe | 760 | 2024 | 1918 | ZfB:2 |  | 2024-08 | LWL | 8 | B5 | 4.2 |  |  |  |  | 2024-11 | LWL | 8 | B5 | 8.64
Ennepetal, StdA | Amt Voerde, Amt Milspe | 760 | 2024 | 1918 | ZfB:2 |  | 2024-08 | LWL | 8 | J5 | 4.31 |  |  |  |  | 2024-11 | LWL | 8 | J5 | 8.54
Ennepetal, StdA | Amt Voerde, Amt Milspe | 800 | 2024 | 1912 | ZfB:2 |  | 2024-08 | LWL | 8 | B6 | 4.56 |  |  |  |  | 2024-11 | LWL | 8 | B6 | 8.14
Ennepetal, StdA | Amt Voerde, Amt Milspe | 800 | 2024 | 1912 | ZfB:2 |  | 2024-08 | LWL | 8 | H4 | 4.66 |  |  |  |  | 2024-11 | LWL | 8 | H4 | 8.13
Ennepetal, StdA | Amt Voerde, Amt Milspe | 839 | 2024 | 1885 | ZfB:2 |  | 2024-08 | LWL | 8 | D2 | 3.12 |  |  |  |  | 2024-11 | LWL | 8 | D2 | 8
Ennepetal, StdA | Amt Voerde, Amt Milspe | 839 | 2024 | 1885 | ZfB:2 |  | 2024-08 | LWL | 8 | K6 | 3.33 |  |  |  |  | 2024-11 | LWL | 8 | K6 | 7.81
Ense, GemA | S2 | 1 | 2022 |  | ZFB:2 | 234 | 2022-04 | LWL | 24 | J5 | 5.22 |  |  |  |  | 2022-10 | LWL | 24 | J5 | 8.66
Ense, GemA | PSt-G | 014 | 2022 | 1893 | ZFB:2 | 234 | 2022-04 | LWL | Nr. 39 | B3 | 4.98 |  |  |  |  | 2022-10 | LWL | Nr. 39 | B3 | 8.88
Ense, GemA | PSt-G | 014 | 2022 | 1893 | ZFB:2 | 234 | 2022-04 | LWL | Nr. 39 | L7 | 5.09 |  |  |  |  | 2022-10 | LWL | Nr. 39 | L7 | 8.97
Ense, GemA | S2 | 1 | 2022 |  | ZFB:2 | 234 | 2022-04 | LWL | 24 | B3 | 5.53 |  |  |  |  | 2022-10 | LWL | 24 | B3 | 9.16
Ense, GemA | PS-H | 022 | 2022 | 1901 | ZFB:2 | 234 | 2022-04 | LWL | 10 | N7 | 5.89 |  |  |  |  | 2022-10 | LWL | 10 | N7 | 9.25
Ense, GemA | PS-H | 022 | 2022 | 1901 | ZFB:2 | 234 | 2022-04 | LWL | 10 | C2 | 5.59 |  |  |  |  | 2022-10 | LWL | 10 | C2 | 9.28
Ense, GemA | PS-S | 081 | 2022 | 1991 | ZFB:2 | 234 | 2022-04 | LWL | Nr. 41 | J6 | 5.7 |  |  |  |  | 2022-10 | LWL | Nr. 41 | J6 | 9.47
Ense, GemA | PS-S | 081 | 2022 | 1991 | ZFB:2 | 234 | 2022-04 | LWL | Nr. 41 | B2 | 5.4 |  |  |  |  | 2022-10 | LWL | Nr. 41 | B2 | 9.92
Ense, GemA | S1 | 1 | 2022 |  | ZFB:2 | 234 | 2022-04 | LWL | 30 (I.1.1.2) | B7 | 7.29 |  |  |  |  | 2022-10 | LWL | 30 (I.1.1.2) | B7 | 9.95
Ense, GemA | S1 | 1 | 2022 |  | ZFB:2 | 234 | 2022-04 | LWL | 30 (I.1.1.2) | I5 | 7.12 |  |  |  |  | 2022-10 | LWL | 30 (I.1.1.2) | I5 | 9.97
Ense, GemA | B | 1 | 2023 | 1975 | ZfB:2 |  | 2023-06 | LWL | 12 | B5 | 4.98 |  |  |  |  | 2024-01 | LWL | 12 | B5 | 9.57
Ense, GemA | B | 1 | 2023 | 1975 | ZfB:2 |  | 2023-06 | LWL | 12 | J5 | 5.37 |  |  |  |  | 2024-01 | LWL | 12 | J5 | 8.56
Ense, GemA | B | 93 | 2023 | 1975 | ZfB:2 |  | 2023-06 | LWL | 8 | B4 | 4.38 |  |  |  |  | 2024-01 | LWL | 8 | B4 | 8.16
Ense, GemA | B | 93 | 2023 | 1975 | ZfB:2 |  | 2023-06 | LWL | 8 | I6 | 4.53 |  |  |  |  | 2024-01 | LWL | 8 | I6 | 8.22
Ense, GemA | B | 181 | 2023 | 1983 | ZfB:2 |  | 2023-06 | LWL | 18 | D7 | 5.82 |  |  |  |  | 2024-01 | LWL | 18 | D7 | 8.95
Ense, GemA | B | 181 | 2023 | 1983 | ZfB:2 |  | 2023-06 | LWL | 18 | J2 | 5.33 |  |  |  |  | 2024-01 | LWL | 18 | J2 | 9.22
Ense, GemA | B | 258 | 2023 | 1987 | ZfB:2 |  | 2023-06 | LWL | 16 | B3 | 5.1 |  |  |  |  | 2024-01 | LWL | 16 | B3 | 9.85
Ense, GemA | B | 258 | 2023 | 1987 | ZfB:2 |  | 2023-06 | LWL | 16 | I6 | 5.23 |  |  |  |  | 2024-01 | LWL | 16 | I6 | 9.63
Ense, GemA | B | 327 | 2023 | 1990 | ZfB:2 |  | 2023-06 | LWL | 2 | C7 | 5.18 |  |  |  |  | 2024-01 | LWL | 2 | C7 | 8.64
Ense, GemA | B | 327 | 2023 | 1990 | ZfB:2 |  | 2023-06 | LWL | 2 | I3 | 4.78 |  |  |  |  | 2024-01 | LWL | 2 | I3 | 8.71
Ense, GemA | B | 330 | 2024 | 1990 | ZfB:2 |  | 2024-10 | LWL | 7 | B2 | 7.42 |  |  |  |  | 2025-04 | LWL | 7 | B2 | 10.47
Ense, GemA | B | 330 | 2024 | 1990 | ZfB:2 |  | 2024-10 | LWL | 7 | H5 | 7.33 |  |  |  |  | 2025-04 | LWL | 7 | H5 | 10.27
Ense, GemA | B | 397 | 2024 | 1998 | ZfB:2 |  | 2024-10 | LWL | 2 | C7 | 5.19 |  |  |  |  | 2025-04 | LWL | 2 | C7 | 8.98
Ense, GemA | B | 397 | 2024 | 1998 | ZfB:2 |  | 2024-10 | LWL | 2 | H3 | 5.01 |  |  |  |  | 2025-04 | LWL | 2 | H3 | 8.81
Ense, GemA | B | 445 | 2024 | 1998 | ZfB:2 |  | 2024-10 | LWL | 13 | F3 | 8.19 |  |  |  |  | 2025-04 | LWL | 13 | F3 | 8.47
Ense, GemA | B | 445 | 2024 | 1998 | ZfB:2 |  | 2024-10 | LWL | 13 | J7 | 8.01 |  |  |  |  | 2025-04 | LWL | 13 | J7 | 11.06
Ense, GemA | B | 510 | 2024 | 1955 | ZfB:2 |  | 2024-10 | LWL | 14 | D7 | 4.81 |  |  |  |  | 2025-04 | LWL | 14 | D7 | 8.55
Ense, GemA | B | 510 | 2024 | 1955 | ZfB:2 |  | 2024-10 | LWL | 14 | I4 | 4.63 |  |  |  |  | 2025-04 | LWL | 14 | I4 | 9.19
Ense, GemA | B | 604 | 2024 | 1975 | ZfB:2 |  | 2024-10 | LWL | 9 | D3 | 7.01 |  |  |  |  | 2025-04 | LWL | 9 | D3 | 10.77
Ense, GemA | B | 604 | 2024 | 1975 | ZfB:2 |  | 2024-10 | LWL | 9 | J8 | 7.17 |  |  |  |  | 2025-04 | LWL | 9 | J8 | 8.95
Finnetrop, GemA | PSA | Geburts-Haupt-Register … Schönholthausen Kreis Meschede für das Jahr 1882 | 2023 | 1882 | ZfB:2 |  | 2023-09 | LWL | 4 | C3 | 4.96 |  |  |  |  | 2024-06 | LWL | 4 | C3 | 8.41
Finnetrop, GemA | PSA | Geburts-Haupt-Register … Schönholthausen Kreis Meschede für das Jahr 1882 | 2023 | 1882 | ZfB:2 |  | 2023-09 | LWL | 4 | M8 | 4.87 |  |  |  |  | 2024-06 | LWL | 4 | M8 | 8.19
Finnetrop, GemA | PSA | Sterbe-Haupt-Register … Schönholthausen Kreis Meschede für das Jahr 1902 | 2023 | 1902 | ZfB:2 |  | 2023-09 | LWL | 9 | A5 | 6.16 |  |  |  |  | 2024-06 | LWL | 9 | A5 | 8.24
Finnetrop, GemA | PSA | Sterbe-Haupt-Register … Schönholthausen Kreis Meschede für das Jahr 1902 | 2023 | 1902 | ZfB:2 |  | 2023-09 | LWL | 9 | M5 | 5.81 |  |  |  |  | 2024-06 | LWL | 9 | M5 | 8.67
Finnetrop, GemA | PSA | Sterbe-Haupt-Register … für das Jahr 1892 | 2023 | 1892 | ZfB:2 |  | 2023-09 | LWL | 7 | A7 | 4.79 |  |  |  |  | 2024-06 | LWL | 7 | A7 | 8.61
Finnetrop, GemA | PSA | Sterbe-Haupt-Register … für das Jahr 1892 | 2023 | 1892 | ZfB:2 |  | 2023-09 | LWL | 7 | K3 | 4.33 |  |  |  |  | 2024-06 | LWL | 7 | K3 | 8.47
Finnetrop, GemA | PSA | A1 Geburts-Register … Standesamt: Serkenrode 1907-1911 | 2023 | 1907 | ZfB:2 |  | 2023-09 | LWL | 11 | B8 | 5.07 |  |  |  |  | 2024-06 | LWL | 11 | B8 | 8.58
Finnetrop, GemA | PSA | A1 Geburts-Register … Standesamt: Serkenrode 1907-1911 | 2023 | 1907 | ZfB:2 |  | 2023-09 | LWL | 11 | N9 | 5.27 |  |  |  |  | 2024-06 | LWL | 11 | N9 | 7.89
Finnetrop, GemA | PSA | B1 Heirats-Register … Standesamt: Serkenrode 1917-1921 | 2023 | 1918 | ZfB:2 |  | 2023-09 | LWL | 5 | B2 | 5.18 |  |  |  |  | 2024-06 | LWL | 5 | B2 | 8.62
Finnetrop, GemA | PSA | B1 Heirats-Register … Standesamt: Serkenrode 1917-1921 | 2023 | 1918 | ZfB:2 |  | 2023-09 | LWL | 5 | I7 | 4.85 |  |  |  |  | 2024-06 | LWL | 5 | I7 | 9.17
Finnetrop, GemA | C | Sterbe-Erstbuch; Standesamt: Schönholthausen 1969, Nr.1 bis 7 | 2024 | 1969 | ZfB:2 |  | 2024-07 | LWL | 5 | B2 | 4,,62 |  |  |  |  | 2024-11 | LWL | 5 | B2 | 9.23
Finnetrop, GemA | C | Sterbe-Erstbuch; Standesamt: Schönholthausen 1969, Nr.1 bis 7 | 2024 | 1969 | ZfB:2 |  | 2024-07 | LWL | 5 | G7 | 4.71 |  |  |  |  | 2024-11 | LWL | 5 | G7 | 9.25
Finnetrop, GemA |  | Sterbe-Hauptregister… Lenhausen … für das Jahr 1903 | 2024 | 1903 | ZfB:2 |  | 2024-07 | LWL | 11 | E9 | 4.68 |  |  |  |  | 2024-11 | LWL | 11 | E9 | 8.47
Finnetrop, GemA |  | Sterbe-Hauptregister… Lenhausen … für das Jahr 1903 | 2024 | 1903 | ZfB:2 |  | 2024-07 | LWL | 11 | L4 | 4.73 |  |  |  |  | 2024-11 | LWL | 11 | L4 | 8.89
Finnetrop, GemA | A | Familienbuch SA: Finnentrop 1938 bis 1940 Nr. 13 | 2024 | 1938 | ZfB:2 |  | 2024-07 | LWL | 11 | D7 | 4.2 |  |  |  |  | 2024-11 | LWL | 11 | D7 | 7.82
Finnetrop, GemA | A | Familienbuch SA: Finnentrop 1938 bis 1940 Nr. 13 | 2024 | 1938 | ZfB:2 |  | 2024-07 | LWL | 11 | J4 | 4.15 |  |  |  |  | 2024-11 | LWL | 11 | J4 | 7.97
Finnetrop, GemA | C | Sterbe-Erstbuch; Standesamt: Finnetrop 1968, Nr.1 bis 19 | 2024 | 1968 | ZfB:2 |  | 2024-07 | LWL | 6 | E2 | 4.29 |  |  |  |  | 2024-11 | LWL | 6 | E2 | 8.05
Finnetrop, GemA | C | Sterbe-Erstbuch; Standesamt: Finnetrop 1968, Nr.1 bis 19 | 2024 | 1968 | ZfB:2 |  | 2024-07 | LWL | 6 | H7 | 4.32 |  |  |  |  | 2024-11 | LWL | 6 | H7 | 7.92
Finnetrop, GemA | C | Sterbe-Erstbuch; Standesamt: Finnentrop 1979, Nr.1 bis 67 | 2024 | 1979 | ZfB:2 |  | 2024-07 | LWL | 7 | D8 | 4.33 |  |  |  |  | 2024-11 | LWL | 7 | D8 | 8.07
Finnetrop, GemA | C | Sterbe-Erstbuch; Standesamt: Finnentrop 1979, Nr.1 bis 67 | 2024 | 1979 | ZfB:2 |  | 2024-07 | LWL | 7 | I4 | 4.36 |  |  |  |  | 2024-11 | LWL | 7 | I4 | 8.12
Vornholz, AdelsA | B | 14 | 2022 | 1903 | ZfB:2 |  | 2022-08 | LWL | 10 | B8 | 3.91 |  |  |  |  | 2023-05 | LWL | 10 | B8 | 7.91
Vornholz, AdelsA | B | 14 | 2022 | 1903 | ZfB:2 |  | 2022-08 | LWL | 10 | J4 | 4.25 |  |  |  |  | 2023-05 | LWL | 10 | J4 | 6.87
Vornholz, AdelsA | B | 96 | 2022 |  | ZfB:2 |  | 2022-08 | LWL | 3 | A2 | 4.26 |  |  |  |  | 2023-05 | LWL | 3 | A2 | 7.69
Vornholz, AdelsA | B | 96 | 2022 |  | ZfB:2 |  | 2022-08 | LWL | 3 | K2 | 4.14 |  |  |  |  | 2023-05 | LWL | 3 | K2 | 8.28
Vornholz, AdelsA | B | 183 | 2022 | 1851 | ZfB:2 |  | 2022-08 | LWL | 13 | C7 | 4.59 |  |  |  |  | 2023-05 | LWL | 13 | C7 | 7.02
Vornholz, AdelsA | B | 183 | 2022 | 1851 | ZfB:2 |  | 2022-08 | LWL | 13 | J7 | 4.74 |  |  |  |  | 2023-05 | LWL | 13 | J7 | 6.88
Vornholz, AdelsA | B | 287 | 2022 | 1816 | ZfB:2 |  | 2022-08 | LWL | 2 | B5 | 5.04 |  |  |  |  | 2023-05 | LWL | 2 | B5 | 7.89
Vornholz, AdelsA | B | 287 | 2022 | 1816 | ZfB:2 |  | 2022-08 | LWL | 2 | G2 | 5.46 |  |  |  |  | 2023-05 | LWL | 2 | G2 | 8.33
Vornholz, AdelsA | B | 389 | 2022 | 1873 | ZfB:2 |  | 2022-08 | LWL | 5 | D7 | 5.14 |  |  |  |  | 2023-05 | LWL | 5 | D7 | 7.62
Vornholz, AdelsA | B | 389 | 2022 | 1873 | ZfB:2 |  | 2022-08 | LWL | 5 | L2 | 5.85 |  |  |  |  | 2023-05 | LWL | 5 | L2 | 7.56
Gelsenkirchen, StdA | Amt Buer | 1310 | 2019 | 1889 | Papersave Swiss (NCA) |  | 2019-01 | LWL | 4 | A2 | 3.7 |  |  |  |  | 2019-06 | LWL | 4 | A2 | 5.55
Gelsenkirchen, StdA | Amt Buer | 1310 | 2019 | 1889 | Papersave Swiss (NCA) |  | 2019-01 | LWL | 4 | I6 | 3.87 |  |  |  |  | 2019-06 | LWL | 4 | I6 | 5.59
Gelsenkirchen, StdA | Amt Buer | 1225 | 2019 | 1900 | Papersave Swiss (NCA) |  | 2019-01 | LWL | 5 | K3 | 4.03 |  |  |  |  | 2019-06 | LWL | 5 | K3 | 6.11
Gelsenkirchen, StdA | Amt Buer | 1108 | 2019 | 1903 | Papersave Swiss (NCA) |  | 2019-01 | LWL | 4 | B4 | 3.57 |  |  |  |  | 2019-06 | LWL | 4 | B4 | 6.4
Gelsenkirchen, StdA | Amt Buer | 1359 | 2019 | 1919 | Papersave Swiss (NCA) |  | 2019-01 | LWL | 9 (rot) | A4 | 3.54 |  |  |  |  | 2019-06 | LWL | 9 (rot) | A4 | 6.45
Gelsenkirchen, StdA | Amt Buer | 1182 | 2019 | 1886 | Papersave Swiss (NCA) |  | 2019-01 | LWL | 5 | B6 | 3.72 |  |  |  |  | 2019-06 | LWL | 5 | B6 | 6.9
Gelsenkirchen, StdA | Amt Buer | 1108 | 2019 | 1903 | Papersave Swiss (NCA) |  | 2019-01 | LWL | 4 | K2 | 3.89 |  |  |  |  | 2019-06 | LWL | 4 | K2 | 6.94
Gelsenkirchen, StdA | Amt Buer | 1225 | 2019 | 1900 | Papersave Swiss (NCA) |  | 2019-01 | LWL | 5 | B2 | 3.91 |  |  |  |  | 2019-06 | LWL | 5 | B2 | 7.25
Gelsenkirchen, StdA | Amt Buer | 1182 | 2019 | 1886 | Papersave Swiss (NCA) |  | 2019-01 | LWL | 5 | I2 | 3.61 |  |  |  |  | 2019-06 | LWL | 5 | I2 | 7.87
Gelsenkirchen, StdA | Amt Buer | 1359 | 2019 | 1919 | Papersave Swiss (NCA) |  | 2019-01 | LWL | 9 (rot) | J4 | 3.29 |  |  |  |  | 2019-06 | LWL | 9 (rot) | J4 | 8.19
Gelsenkirchen, StdA | Amt Buer | 691 | 2017 | 1924 | CSC Book Saver (PAL) |  | 2017-01 | LWL | S. 3 | A7 | 3.4 |  |  |  |  | 2017-07 | LWL | S. 3 | A7 | 5.02
Gelsenkirchen, StdA | Amt Buer | 348 | 2015 |  | ZfB:2 |  | 2015-01 | LWL | 8 | J2 | 4.6 |  |  |  |  | 2015-08 | LWL | 8 | J2 | 5.31
Gelsenkirchen, StdA | Amt Buer | 330 | 2015 |  | ZfB:2 |  | 2015-01 | LWL | 7 | J6 | 4.78 |  |  |  |  | 2015-08 | LWL | 7 | J6 | 5.41
Gelsenkirchen, StdA | Amt Buer | 330 | 2015 |  | ZfB:2 |  | 2015-01 | LWL | 7 | C3 | 5.58 |  |  |  |  | 2015-08 | LWL | 7 | C3 | 5.55
Gelsenkirchen, StdA | Amt Buer | 328 | 2015 |  | ZfB:2 |  | 2015-01 | LWL | 5 | C7 | 4.57 |  |  |  |  | 2015-08 | LWL | 5 | C7 | 5.67
Gelsenkirchen, StdA | Amt Buer | 481 | 2016 |  | Papersave Swiss (NCA) |  | 2016-02 | LWL | 85 | I5 | 3.15 |  |  |  |  | 2016-08 | LWL | 85 | I5 | 5.67
Gelsenkirchen, StdA | Amt Buer | 350 | 2015 |  | ZfB:2 |  | 2015-01 | LWL | 9 | mu | 4.31 |  |  |  |  | 2015-08 | LWL | 9 | mu | 5.73
Gelsenkirchen, StdA | Amt Buer (Bu) | 1559 | 2020 | 1924 | ZfB:2 |  | 2020-03 | LWL | 8 | B7 | 3.34 |  |  |  |  | 2020-11 | LWL | 8 | B7 | 6.06
Gelsenkirchen, StdA | Amt Buer | 348 | 2015 |  | ZfB:2 |  | 2015-01 | LWL | 8 | B3 | 4.54 |  |  |  |  | 2015-08 | LWL | 8 | B3 | 6.07
Gelsenkirchen, StdA | Amt Buer | 720 | 2017 | 1885 | CSC Book Saver (PAL) |  | 2017-01 | LWL | S. 24 | H7 | 4.39 |  |  |  |  | 2017-07 | LWL | S. 24 | H7 | 6.26
Gelsenkirchen, StdA | Amt Buer | 350 | 2015 |  | ZfB:2 |  | 2015-01 | LWL | 9 | lm | 4.29 |  |  |  |  | 2015-08 | LWL | 9 | lm | 6.49
Gelsenkirchen, StdA | Amt Buer | 591 | 2017 | 1855 | CSC Book Saver (PAL) |  | 2017-01 | LWL | 23 | G7 | 4.09 |  |  |  |  | 2017-07 | LWL | 23 | G7 | 6.61
Gelsenkirchen, StdA | Buer XXI | 1813 | 2021 | 1870 | ZfB:2 |  | 2021-03 | LWL | 11 | L3 | 3.46 |  |  |  |  | 2021-10 | LWL | 11 | L3 | 6.64
Gelsenkirchen, StdA | Amt Buer (Bu) | 1559 | 2020 | 1924 | ZfB:2 |  | 2020-03 | LWL | 8 | J2 | 3.48 |  |  |  |  | 2020-11 | LWL | 8 | J2 | 6.71
Gelsenkirchen, StdA | Buer XXI | 1864 | 2021 | 1876 | ZfB:2 |  | 2021-03 | LWL | 13 | A7 | 3.63 |  |  |  |  | 2021-10 | LWL | 13 | A7 | 6.76 |  |  |  |  | 2016-06 | LWL | Fol. 13 (Zeitung nur als Kopie enthalten!) | -
Gelsenkirchen, StdA | Amt Buer | 328 | 2015 |  | ZfB:2 |  | 2015-01 | LWL | 5 | D3 | 4.49 |  |  |  |  | 2015-08 | LWL | 5 | D3 | 6.78
Gelsenkirchen, StdA | Amt Buer | 591 | 2017 | 1855 | CSC Book Saver (PAL) |  | 2017-01 | LWL | 23 | A7 | 3.87 |  |  |  |  | 2017-07 | LWL | 23 | A7 | 6.82
Gelsenkirchen, StdA | Amt Buer | 392 | 2016 |  | Papersave Swiss (NCA) |  | 2016-02 | LWL | 3 | J3 | 4.27 |  |  |  |  | 2016-08 | LWL | 3 | J3 | 6.91
Gelsenkirchen, StdA | Amt Buer | 691 | 2017 | 1924 | CSC Book Saver (PAL) |  | 2017-01 | LWL | S. 3 | M1/M2 | 3.79 |  |  |  |  | 2017-07 | LWL | S. 3 | M1/M2 | 6.93
Gelsenkirchen, StdA | Amt Buer | Bu1965 | 2022 | 1921 | ZFB:2 |  | 2022-07 | LWL | 2 | K4 | 3.89 |  |  |  |  | 2023-02 | LWL | 2 | K4 | 6.93
Gelsenkirchen, StdA | Amt Buer | 431 | 2016 |  | Papersave Swiss (NCA) |  | 2016-02 | LWL | 5 | J2 | 3.63 |  |  |  |  | 2016-08 | LWL | 5 | J2 | 6.97
Gelsenkirchen, StdA | Buer XXI | 1864 | 2021 | 1876 | ZfB:2 |  | 2021-03 | LWL | 13 | L7 | 3.44 |  |  |  |  | 2021-10 | LWL | 13 | L7 | 6.98
Gelsenkirchen, StdA | Amt Buer | 510 | 2016 |  | Papersave Swiss (NCA) |  | 2016-02 | LWL | 8 | D2 | 4.42 |  |  |  |  | 2016-08 | LWL | 8 | D2 | 6.99
Gelsenkirchen, StdA | Amt Buer | 392 | 2016 |  | Papersave Swiss (NCA) |  | 2016-02 | LWL | 3 | C6 | 4.35 |  |  |  |  | 2016-08 | LWL | 3 | C6 | 7.02
Gelsenkirchen, StdA | Amt Buer | 510 | 2016 |  | Papersave Swiss (NCA) |  | 2016-02 | LWL | 8 | E3 | 4.52 |  |  |  |  | 2016-08 | LWL | 8 | E3 | 7.09
Gelsenkirchen, StdA | Amt Buer | 481 | 2016 |  | Papersave Swiss (NCA) |  | 2016-02 | LWL | 85 | B2 | 3.14 |  |  |  |  | 2016-08 | LWL | 85 | B2 | 7.1
Gelsenkirchen, StdA | Amt Buer | 484 | 2016 |  | Papersave Swiss (NCA) |  | 2016-02 | LWL | 2 | C4/C5 | 3.56 |  |  |  |  | 2016-08 | LWL | 2 | C4/C5 | 7.1
Gelsenkirchen, StdA | Amt Buer | 720 | 2017 | 1885 | CSC Book Saver (PAL) |  | 2017-01 | LWL | S. 24 | L1/L2 | 4.35 |  |  |  |  | 2017-07 | LWL | S. 24 | L1/L2 | 7.16
Gelsenkirchen, StdA | Amt Horst | 323 | 2014 |  | ZfB:2 |  | 2014-01 | LWL | 4 | C2 | 4.26 |  |  |  |  | 2014-08 | LWL | 4 | C2 | 7.17
Gelsenkirchen, StdA | Buer | 873 (Ph Nachher: 854) | 2018 | 1912 | Papersave Swiss (NCA) |  | 2018-02 | LWL | 5 | C5/6 | 4.91 |  |  |  |  | 2018-07 | LWL | 5 | C5/C6 | 7.2
Gelsenkirchen, StdA | Amt Buer | 431 | 2016 |  | Papersave Swiss (NCA) |  | 2016-02 | LWL | 5 | C5 | 3.67 |  |  |  |  | 2016-08 | LWL | 5 | C5 | 7.22
Gelsenkirchen, StdA | Amt Horst | 322 | 2014 |  | ZfB:2 |  | 2014-01 | LWL | 8 | A2 | 4.3 |  |  |  |  | 2014-08 | LWL | 8 | A2 | 7.24
Gelsenkirchen, StdA | Amt Horst | 273 | 2014 |  | ZfB:2 |  | 2014-01 | LWL | 5 | D5 | 4.25 |  |  |  |  | 2014-08 | LWL | 5 | D5 | 7.26
Gelsenkirchen, StdA | Amt Buer | 326 | 2015 |  | ZfB:2 |  | 2015-01 | LWL | 5 | K4 | 4.22 |  |  |  |  | 2015-08 | LWL | 5 | K4 | 7.29
Gelsenkirchen, StdA | Amt Horst | 322 | 2014 |  | ZfB:2 |  | 2014-01 | LWL | 8 | F4/F5 | 4.43 |  |  |  |  | 2014-08 | LWL | 8 | F4/F5 | 7.59
Gelsenkirchen, StdA | Amt Buer | 385 | 2016 |  | Papersave Swiss (NCA) |  | 2016-02 | LWL | 5 | D3 | 4.16 |  |  |  |  | 2016-08 | LWL | 5 | D3 | 7.61
Gelsenkirchen, StdA | Amt Horst | 422 | 2014 |  | ZfB:2 |  | 2014-01 | LWL | 9 | mm | 4.28 |  |  |  |  | 2014-08 | LWL | 9 | mm | 7.61
Gelsenkirchen, StdA | Amt Horst | 323 | 2014 |  | ZfB:2 |  | 2014-01 | LWL | 4 | I4/I5 | 4.4 |  |  |  |  | 2014-08 | LWL | 4 | I4/I5 | 7.63
Gelsenkirchen, StdA | Amt Buer | 429 | 2016 |  | Papersave Swiss (NCA) |  | 2016-02 | LWL | 8 | D2 | 3.83 |  |  |  |  | 2016-08 | LWL | 8 | D2 | 7.68
Gelsenkirchen, StdA | Amt Buer | 385 | 2016 |  | Papersave Swiss (NCA) |  | 2016-02 | LWL | 5 | E5 | 3.98 |  |  |  |  | 2016-08 | LWL | 5 | E5 | 7.69
Gelsenkirchen, StdA | Amt Horst | 422 | 2014 |  | ZfB:2 |  | 2014-01 | LWL | 9 | lu | 4.31 |  |  |  |  | 2014-08 | LWL | 9 | lu | 7.73
Gelsenkirchen, StdA | Buer | 957 | 2018 | 1910 | Papersave Swiss (NCA) |  | 2018-02 | LWL | 7 | A6 | 5.04 |  |  |  |  | 2018-07 | LWL | 7 | A6 | 7.75
Gelsenkirchen, StdA | Amt Horst | 275 | 2014 |  | ZfB:2 |  | 2014-01 | LWL | 7 | C6 | 4.12 |  |  |  |  | 2014-08 | LWL | 7 | C6 | 7.78
Gelsenkirchen, StdA | Buer | 760 | 2018 | 1915 | Papersave Swiss (NCA) |  | 2018-02 | LWL | 5 | E3 | 4.87 |  |  |  |  | 2018-07 | LWL | 5 | E3 | 7.79
Gelsenkirchen, StdA | Amt Buer | 622 | 2017 | 1839 | CSC Book Saver (PAL) |  | 2017-01 | LWL | 171 | A2 | 4.67 |  |  |  |  | 2017-07 | LWL | 171 | A2 | 7.8 |  |  |  |  | 2016-06 | LWL | 5 (Doppelblatt) | mu | 8.3
Gelsenkirchen, StdA | Buer XXI | 1813 | 2021 | 1870 | ZfB:2 |  | 2021-03 | LWL | 11 | D7 | 3.44 |  |  |  |  | 2021-10 | LWL | 11 | D7 | 7.8
Gelsenkirchen, StdA | Amt Horst | 144 | 2013 |  | ZfB:2 |  | 2013-02 | LWL | 1 | H2 | 4.12 |  |  |  |  | 2013-06 | LWL | 1 | H2 | 7.81
Gelsenkirchen, StdA | Buer | 760 | 2018 | 1915 | Papersave Swiss (NCA) |  | 2018-02 | LWL | 5 | J7 | 4.8 |  |  |  |  | 2018-07 | LWL | 5 | J7 | 7.81
Gelsenkirchen, StdA | Amt Horst | 275 | 2014 |  | ZfB:2 |  | 2014-01 | LWL | 7 | I3 | 4.2 |  |  |  |  | 2014-08 | LWL | 7 | I3 | 7.82
Gelsenkirchen, StdA | Amt Buer | 484 | 2016 |  | Papersave Swiss (NCA) |  | 2016-02 | LWL | 2 | K2 | 3.67 |  |  |  |  | 2016-08 | LWL | 2 | K2 | 7.83
Gelsenkirchen, StdA | PR | 762 | 2010 |  | Papersave (Battelle, ZFB) |  | 2010-03 | LWL | letztes Blatt | G4 | 4.29 |  |  |  |  | 2010-06 | LWL | letztes Blatt | G4 | 7.83
Gelsenkirchen, StdA | Amt Buer (Bu) | 1698 | 2020 | 1922 | ZfB:2 |  | 2020-03 | LWL | 2 | L3 | 4.63 |  |  |  |  | 2020-11 | LWL | 2 | L3 | 7.84
Gelsenkirchen, StdA | Amt Buer (Bu) | 1446 | 2020 | 1919 | ZfB:2 |  | 2020-03 | LWL | 8 | A6/A7 | 4.19 |  |  |  |  | 2020-11 | LWL | 8 | A6/A7 | 7.85
Gelsenkirchen, StdA | Amt Buer (Bu) | 1508 | 2020 | 1905 | ZfB:2 |  | 2020-03 | LWL | 5 | D3 | 4.42 |  |  |  |  | 2020-11 | LWL | 5 | D3 | 7.87
Gelsenkirchen, StdA | Amt Buer (Bu) | 1635 | 2020 | 1901 | ZfB:2 |  | 2020-03 | LWL | 2 | L8 | 4.73 |  |  |  |  | 2020-11 | LWL | 2 | L8 | 7.88
Gelsenkirchen, StdA | Amt Buer | 326 | 2015 |  | ZfB:2 |  | 2015-01 | LWL | 5 | C2 | 4.27 |  |  |  |  | 2015-08 | LWL | 5 | C2 | 7.92
Gelsenkirchen, StdA | Amt Buer (Bu) | 1508 | 2020 | 1905 | ZfB:2 |  | 2020-03 | LWL | 5 | K6 | 4.47 |  |  |  |  | 2020-11 | LWL | 5 | K6 | 7.92
Gelsenkirchen, StdA | Amt Horst | 147 | 2013 |  | ZfB:2 |  | 2013-02 | LWL | 1 | A8 | 4.23 |  |  |  |  | 2013-06 | LWL | 1 | A8 | 7.95
Gelsenkirchen, StdA | Amt Horst | 175 | 2013 |  | ZfB:2 |  | 2013-02 | LWL | 1 | J7 | 4.07 |  |  |  |  | 2013-06 | LWL | 1 | J7 | 7.97
Gelsenkirchen, StdA | Amt Buer | 429 | 2016 |  | Papersave Swiss (NCA) |  | 2016-02 | LWL | 8 | I7 | 3.88 |  |  |  |  | 2016-08 | LWL | 8 | I7 | 7.98
Gelsenkirchen, StdA | Amt Horst | 273 | 2014 |  | ZfB:2 |  | 2014-01 | LWL | 5 | I4 | 4.12 |  |  |  |  | 2014-08 | LWL | 5 | I4 | 7.99
Gelsenkirchen, StdA | Amt Horst | 208 | 2013 |  | ZfB:2 |  | 2013-02 | LWL | 1 | K4/K5 | 3.71 |  |  |  |  | 2013-06 | LWL | 1 | K4/K5 | 8.01
Gelsenkirchen, StdA | Amt Buer (Bo) | 2074 | 2022 | 1916 | ZFB:2 |  | 2022-07 | LWL | 4 | B4 | 4.33 |  |  |  |  | 2023-02 | LWL | 4 | B4 | 8.01
Gelsenkirchen, StdA | Buer XXI | 1765 | 2021 | 1905 | ZfB:2 |  | 2021-03 | LWL | 6 | J3 | 4.64 |  |  |  |  | 2021-10 | LWL | 6 | J3 | 8.03
Gelsenkirchen, StdA | Amt Buer | 2026 | 2022 | 1906 | ZFB:2 |  | 2022-07 | LWL | 3 | C7 | 4.35 |  |  |  |  | 2023-02 | LWL | 3 | C7 | 8.04
Gelsenkirchen, StdA | Buer XXI | 1715 | 2021 | 1877 | ZfB:2 |  | 2021-03 | LWL | 5 | K6 | 4.23 |  |  |  |  | 2021-10 | LWL | 5 | K6 | 8.07
Gelsenkirchen, StdA | Amt Horst | 143 | 2013 |  | ZfB:2 |  | 2013-02 | LWL | 1 | J7 | 3.82 |  |  |  |  | 2013-06 | LWL | 1 | J7 | 8.11
Gelsenkirchen, StdA | Buer | 1063 | 2018 | 1896 | Papersave Swiss (NCA) |  | 2018-02 | LWL | 2 | J5 | 4.6 |  |  |  |  | 2018-07 | LWL | 2 | J5 | 8.11
Gelsenkirchen, StdA | Buer XXI | 1765 | 2021 | 1905 | ZfB:2 |  | 2021-03 | LWL | 6 | C2 | 4.51 |  |  |  |  | 2021-10 | LWL | 6 | C2 | 8.12
Gelsenkirchen, StdA | Buer | 908 (Ph Nachher: 863) | 2018 | 1908 | Papersave Swiss (NCA) |  | 2018-02 | LWL | 9 (rot) | L2 | 4.71 |  |  |  |  | 2018-07 | LWL | 9 (rot) | L2 | 8.13
Gelsenkirchen, StdA | Amt Buer (Bu) | 1446 | 2020 | 1919 | ZfB:2 |  | 2020-03 | LWL | 8 | J4 | 4.25 |  |  |  |  | 2020-11 | LWL | 8 | J4 | 8.14
Gelsenkirchen, StdA | Buer XXI | 1915 | 2021 | 1917 | ZfB:2 |  | 2021-03 | LWL | 2 | J6 | 5.03 |  |  |  |  | 2021-10 | LWL | 2 | J6 | 8.19
Gelsenkirchen, StdA | Buer | 873 (Ph Nachher: 854) | 2018 | 1912 | Papersave Swiss (NCA) |  | 2018-02 | LWL | 5 | I2 | 4.93 |  |  |  |  | 2018-07 | LWL | 5 | I2 | 8.22
Gelsenkirchen, StdA | Buer | 1063 | 2018 | 1896 | Papersave Swiss (NCA) |  | 2018-02 | LWL | 2 | D3 | 4.56 |  |  |  |  | 2018-07 | LWL | 2 | D3 | 8.22
Gelsenkirchen, StdA | Buer | 908 (Ph Nachher: 863) | 2018 | 1908 | Papersave Swiss (NCA) |  | 2018-02 | LWL | 9 (rot) | B7 | 4.7 |  |  |  |  | 2018-07 | LWL | 9 (rot) | B7 | 8.24
Gelsenkirchen, StdA | Amt Buer (Bu) | 1698 | 2020 | 1922 | ZfB:2 |  | 2020-03 | LWL | 2 | B7/C7 | 4.83 |  |  |  |  | 2020-11 | LWL | 2 | B7/C7 | 8.27
Gelsenkirchen, StdA | Buer XXI | 1715 | 2021 | 1877 | ZfB:2 |  | 2021-03 | LWL | 5 | C3 | 5.89 |  |  |  |  | 2021-10 | LWL | 5 | C3 | 8.33
Gelsenkirchen, StdA | Amt Buer (Bo) | 2074 | 2022 | 1916 | ZFB:2 |  | 2022-07 | LWL | 4 | J5 | 4.4 |  |  |  |  | 2023-02 | LWL | 4 | J5 | 8.35
Gelsenkirchen, StdA | Amt Buer | 622 | 2017 | 1839 | CSC Book Saver (PAL) |  | 2017-01 | LWL | 17 | ru | 4.34 |  |  |  |  | 2017-07 | LWL | 17 | ru | 8.4
Gelsenkirchen, StdA | Buer XXI | 1915 | 2021 | 1917 | ZfB:2 |  | 2021-03 | LWL | 2 | G3/H3 | 4.82 |  |  |  |  | 2021-10 | LWL | 2 | G3/H3 | 8.41
Gelsenkirchen, StdA | Amt Buer (Bu) | 2104 | 2022 | 1909 | ZFB:2 |  | 2022-07 | LWL | 5 | J7 | 4.59 |  |  |  |  | 2023-02 | LWL | 5 | J7 | 8.42
Gelsenkirchen, StdA | Amt Buer (Bu) | 1925 | 2022 | 1903 | ZFB:2 |  | 2022-07 | LWL | 5 | I6 | 4.11 |  |  |  |  | 2023-02 | LWL | 5 | I6 | 8.44
Gelsenkirchen, StdA | Amt Buer (Bu) | 2104 | 2022 | 1909 | ZFB:2 |  | 2022-07 | LWL | 5 | B3 | 4.52 |  |  |  |  | 2023-02 | LWL | 5 | B3 | 8.46
Gelsenkirchen, StdA | Buer | 957 | 2018 | 1910 | Papersave Swiss (NCA) |  | 2018-02 | LWL | 7 | L6 | 5.17 |  |  |  |  | 2018-07 | LWL | 7 | L6 | 8.5
Gelsenkirchen, StdA | Amt Buer (Bu) | 1925 | 2022 | 1903 | ZFB:2 |  | 2022-07 | LWL | 5 | D4 | 4.21 |  |  |  |  | 2023-02 | LWL | 5 | D4 | 8.53
Gelsenkirchen, StdA | PR | 767 | 2010 |  | Papersave (Battelle, ZFB) |  | 2010-03 | LWL | letztes Blatt | H4 | 4.44 |  |  |  |  | 2010-06 | LWL | letztes Blatt | H4 | 8.79
Gelsenkirchen, StdA | PR | 745 | 2010 |  | Papersave (Battelle, ZFB) |  | 2010-03 | LWL | 1 | F4/F5 | 5.5 |  |  |  |  | 2010-06 | LWL | 1 | F4/F5 | 8.86
Gelsenkirchen, StdA | Amt Buer (Bu) | 2026 | 2022 | 1906 | ZFB:2 |  | 2022-07 | LWL | 3 | I2 | 4.13 |  |  |  |  | 2023-02 | LWL | 3 | I2 | 8.87
Gelsenkirchen, StdA | PR | 778 | 2010 |  | Papersave (Battelle, ZFB) |  | 2010-03 | LWL | 1 | H4 | 4.2 |  |  |  |  | 2010-06 | LWL | 1 | H4 | 8.97
Gelsenkirchen, StdA | Amt Buer (Bu) | 1965 | 2022 | 1921 | ZFB:2 |  | 2022-07 | LWL | 2 | B4 | 3.72 |  |  |  |  | 2023-02 | LWL | 2 | B4 | 8.97
Gelsenkirchen, StdA | Amt Buer (Bu) | 1635 | 2020 | 1901 | ZfB:2 |  | 2020-03 | LWL | 2 | D2 | 4.25 |  |  |  |  | 2020-11 | LWL | 2 | D2 | 8.99
Gelsenkirchen, StdA | PR | 778 | 2010 |  | Papersave (Battelle, ZFB) |  | 2010-03 | LWL | Mitte | H4 | 4.25 |  |  |  |  | 2010-06 | LWL | Mitte | H4 | 9.03
Gelsenkirchen, StdA | PR | 745 | 2010 |  | Papersave (Battelle, ZFB) |  | 2010-03 | LWL | letztes Blatt | F4/F5 | 5.05 |  |  |  |  | 2010-06 | LWL | letztes Blatt | F4/F5 | 9.13
Gelsenkirchen, StdA | Buer | 994 | 2018 | 1920 | Papersave Swiss (NCA) |  | 2018-02 | LWL | 10 | B3 | 4.91 |  |  |  |  | 2018-07 | LWL | 10 | B3 | 9.2
Gelsenkirchen, StdA | Buer | 994 | 2018 | 1920 | Papersave Swiss (NCA) |  | 2018-02 | LWL | 10 | H6 | 4.84 |  |  |  |  | 2018-07 | LWL | 10 | H6 | 9.36
Gelsenkirchen, StdA | PR | 762 | 2010 |  | Papersave (Battelle, ZFB) |  | 2010-03 | LWL | 1 | G4 | 3.67 |  |  |  |  | 2010-06 | LWL | 1 | G4 | 9.41
Gelsenkirchen, StdA | PR | 767 | 2010 |  | Papersave (Battelle, ZFB) |  | 2010-03 | LWL | 1 | H4 | 4.35 |  |  |  |  | 2010-06 | LWL | 1 | H4 | 9.51
Gelsenkirchen, StdA | Amt Buer | 672 | 2017 | 1913 | CSC Book Saver (PAL) |  | 2017-01 | LWL | 11 S. 6 | A4 | 6.11 |  |  |  |  | 2017-07 | LWL | 11 S. 6 | A4 | 9.88
Gelsenkirchen, StdA | Amt Buer | 672 | 2017 | 1913 | CSC Book Saver (PAL) |  | 2017-01 | LWL | 11 S. 6 | K5 | 6.31 |  |  |  |  | 2017-07 | LWL | 11 S. 6 | K5 | 9.97
Gelsenkirchen, StdA | PR | 786 | 2010 |  | Papersave (Battelle, ZFB) |  | 2010-03 | LWL | Mitte | H4 | 6.2 | [5 empty] | LWL | Mitte | H4 | n.g.
Gelsenkirchen, StdA | PR | 786 | 2010 |  | Papersave (Battelle, ZFB) |  | 2010-03 | LWL | letztes Blatt | H4 | 7.4 | [5 empty] | LWL | letztes Blatt | H4 | n.g.
Gelsenkirchen, StdA | Bismarck | 129 | 2012 |  | Papersave (Battelle, ZFB) |  | 2012-05 | LWL | 2 | K1 | 4.81
Gelsenkirchen, StdA | Bismarck | 22b | 2012 |  | Papersave (Battelle, ZFB) |  | 2012-05 | LWL | 1 | K8 | 3.97
Gelsenkirchen, StdA | Bismarck | 48b | 2012 |  | Papersave (Battelle, ZFB) |  | 2012-05 | LWL | 3 | J1 | 4.13
Gelsenkirchen, StdA | Schalke | 132 | 2012 |  | Papersave (Battelle, ZFB) |  | 2012-05 | LWL | 1 | J8 | 3.81
Gelsenkirchen, StdA | Ückesdorf | 67 | 2012 |  | Papersave (Battelle, ZFB) |  | 2012-05 | LWL | 4 | K7 | 2.88
Gelsenkirchen, StdA | Amt Buer |  | 2018 |  | Papersave Swiss (NCA) |  | 2018-02 | LWL | [7 empty] | 2018-07 | LWL
Gelsenkirchen, StdA | Amt Buer |  | 2018 |  | Papersave Swiss (NCA) |  | 2018-02 | LWL | [7 empty] | 2018-07 | LWL
Gelsenkirchen, StdA | Amt Buer |  | 2018 |  | Papersave Swiss (NCA) |  | 2018-02 | LWL | [7 empty] | 2018-07 | LWL
Gelsenkirchen, StdA | Amt Buer |  | 2018 |  | Papersave Swiss (NCA) |  | 2018-02 | LWL | [7 empty] | 2018-07 | LWL
Gelsenkirchen, StdA | Amt Buer |  | 2018 |  | Papersave Swiss (NCA) |  | 2018-02 | LWL | [7 empty] | 2018-07 | LWL
Gelsenkirchen, StdA | Amt Buer |  | 2018 |  | Papersave Swiss (NCA) |  | 2018-02 | LWL | [7 empty] | 2018-07 | LWL
Gelsenkirchen, StdA | Amt Buer |  | 2018 |  | Papersave Swiss (NCA) |  | 2018-02 | LWL | [7 empty] | 2018-07 | LWL
Gelsenkirchen, StdA | Amt Buer |  | 2018 |  | Papersave Swiss (NCA) |  | 2018-02 | LWL | [7 empty] | 2018-07 | LWL
Gelsenkirchen, StdA | Amt Buer |  | 2018 |  | Papersave Swiss (NCA) |  | 2018-02 | LWL | [7 empty] | 2018-07 | LWL
Gelsenkirchen, StdA | Amt Buer |  | 2018 |  | Papersave Swiss (NCA) |  | 2018-02 | LWL | [7 empty] | 2018-07 | LWL
Gelsenkirchen, StdA | Amt Buer |  | 2018 |  | Papersave Swiss (NCA) |  | 2018-02 | LWL | [7 empty] | 2018-07 | LWL
Gelsenkirchen, StdA | Amt Buer |  | 2018 |  | Papersave Swiss (NCA) |  | 2018-02 | LWL | [7 empty] | 2018-07 | LWL
Gelsenkirchen, StdA | Buer | 2117 | 2023 | 1903 | ZfB:2 |  | 2023-04 | LWL | 7 | A4 | 4.37 |  |  |  |  | 2023-10 | LWL | 7 | A4 | 8.43
Gelsenkirchen, StdA | Buer | 2117 | 2023 | 1903 | ZfB:2 |  | 2023-04 | LWL | 7 | J2 | 4.54 |  |  |  |  | 2023-10 | LWL | 7 | J2 | 8.31
Gelsenkirchen, StdA | Buer | 2155 | 2023 | 1828 | ZfB:2 |  | 2023-04 | LWL | 9 | A7 | 3.79 |  |  |  |  | 2023-10 | LWL | 9 | A7 | 8.73
Gelsenkirchen, StdA | Buer | 2155 | 2023 | 1828 | ZfB:2 |  | 2023-04 | LWL | 9 | I4 | 3.9 |  |  |  |  | 2023-10 | LWL | 9 | I4 | 8.61
Gelsenkirchen, StdA | Buer | 2200 | 2023 | 1840 | ZfB:2 |  | 2023-04 | LWL | 18 | B2 | 4.23 |  |  |  |  | 2023-10 | LWL | 18 | B2 | 9.29
Gelsenkirchen, StdA | Buer | 2200 | 2023 | 1840 | ZfB:2 |  | 2023-04 | LWL | 18 | H6 | 4.09 |  |  |  |  | 2023-10 | LWL | 18 | H6 | 8.54
Gelsenkirchen, StdA | Buer | 2248 | 2023 | 1925 | ZfB:2 |  | 2023-04 | LWL | 8 | C2 | 3.91 |  |  |  |  | 2023-10 | LWL | 8 | C2 | 7.55
Gelsenkirchen, StdA | Buer | 2248 | 2023 | 1925 | ZfB:2 |  | 2023-04 | LWL | 8 | K6 | 3.81 |  |  |  |  | 2023-10 | LWL | 8 | K6 | 7.66
Gelsenkirchen, StdA | Buer | 2286 | 2023 | 1695 | ZfB:2 |  | 2023-04 | LWL | 7 | A5 | 5.22 |  |  |  |  | 2023-10 | LWL | 7 | A5 | 10.45
Gelsenkirchen, StdA | Buer | 2286 | 2023 | 1695 | ZfB:2 |  | 2023-04 | LWL | 7 | K6 | 5.04 |  |  |  |  | 2023-10 | LWL | 7 | K6 | 9.07
Gelsenkirchen, StdA | Amt Buer (Bu) | 2291 | 2024 | 1784 | ZfB:2 |  | 2024-08 | LWL | 10 . letztes Blatt | B3 | 6.78 |  |  |  |  | 2024-11 | LWL | 10. letztes Blatt | B3 | 9.7
Gelsenkirchen, StdA | Amt Buer (Bu) | 2291 | 2024 | 1784 | ZfB:2 |  | 2024-08 | LWL | 10 . letztes Blatt | L2 | 5.65 |  |  |  |  | 2024-11 | LWL | 10. letztes Blatt | L2 | 9.75
Gelsenkirchen, StdA | Amt Buer (Bu) | 2384 | 2024 |  | ZfB:2 |  | 2024-08 | LWL | 1 | B7 | 4.32 |  |  |  |  | 2024-11 | LWL | 1 | B7 | 8.47
Gelsenkirchen, StdA | Amt Buer (Bu) | 2384 | 2024 |  | ZfB:2 |  | 2024-08 | LWL | 1 | H3 | 4.42 |  |  |  |  | 2024-11 | LWL | 1 | H3 | 8.71
Gelsenkirchen, StdA | Amt Buer (Bu) | 2432 | 2024 | 1844 | ZfB:2 |  | 2024-08 | LWL | 4 (nache dem blauem Heft) | C3 | 3.94 |  |  |  |  | 2024-11 | LWL | 4 (nache dem blauem Heft) | C3 | 7.9
Gelsenkirchen, StdA | Amt Buer (Bu) | 2432 | 2024 | 1844 | ZfB:2 |  | 2024-08 | LWL | 4 (nache dem blauem Heft) | J4 | 4.05 |  |  |  |  | 2024-11 | LWL | 4 (nache dem blauem Heft) | J4 | 8.37
Gelsenkirchen, StdA | Amt Buer (Bu) | 2506 | 2024 | 1848 | ZfB:2 |  | 2024-08 | LWL | 1 | B6 | 4.22 |  |  |  |  | 2024-11 | LWL | 1 | B6 | 8.97
Gelsenkirchen, StdA | Amt Buer (Bu) | 2506 | 2024 | 1848 | ZfB:2 |  | 2024-08 | LWL | 1 | E4 | 4.2 |  |  |  |  | 2024-11 | LWL | 1 | E4 | 9
Gelsenkirchen, StdA | Amt Buer (Bu) | 2580 | 2024 | 1927 | ZfB:2 |  | 2024-08 | LWL | 1 | C5 | 4.34 |  |  |  |  | 2024-11 | LWL | 1 | C5 | 8.86
Gelsenkirchen, StdA | Amt Buer (Bu) | 2580 | 2024 | 1927 | ZfB:2 |  | 2024-08 | LWL | 1 | J4 | 4.54 |  |  |  |  | 2024-11 | LWL | 1 | J4 | 8.98
Lippetal, GemA |  | 600 | 2023 | 1958 | ZfB:2 |  | 2023-07 | LWL | 12 | B4 | 4.01 |  |  |  |  | 2024-04 | LWL | 12 | B4 | 8.83
Lippetal, GemA |  | 600 | 2023 | 1958 | ZfB:2 |  | 2023-07 | LWL | 12 | J6 | 3.68 |  |  |  |  | 2024-04 | LWL | 12 | J6 | 7.91
Lippetal, GemA |  | 22 | 2023 | 1965 | ZfB:2 |  | 2023-07 | LWL | 7 | A4 | 4.53 |  |  |  |  | 2024-04 | LWL | 7 | A4 | 8.88
Lippetal, GemA |  | 22 | 2023 | 1965 | ZfB:2 |  | 2023-07 | LWL | 7 | I6 | 4.23 |  |  |  |  | 2024-04 | LWL | 7 | I6 | 8.95
Lippetal, GemA |  | 312 | 2023 | 1961 | ZfB:2 |  | 2023-07 | LWL | 7 | A4 | 3.46 |  |  |  |  | 2024-04 | LWL | 7 | A4 | 8.04
Lippetal, GemA |  | 312 | 2023 | 1961 | ZfB:2 |  | 2023-07 | LWL | 7 | E3 | 3.75 |  |  |  |  | 2024-04 | LWL | 7 | E3 | 6.94
Lippetal, GemA |  | 60 | 2023 | 1964 | ZfB:2 |  | 2023-07 | LWL | 4 | C3 | 4.1 |  |  |  |  | 2024-04 | LWL | 4 | C3 | 8.57
Lippetal, GemA |  | 60 | 2023 | 1964 | ZfB:2 |  | 2023-07 | LWL | 4 | H7 | 4.2 |  |  |  |  | 2024-04 | LWL | 4 | H7 | 7.81
Lippetal, GemA |  | kath. VS … Ordner 1945-1946. Statistiken 1945 | 2023 | 1942 | ZfB:2 |  | 2023-07 | LWL | 3 | B5 | 4.25 |  |  |  |  | 2024-04 | LWL | 3 | B5 | 8.72
Lippetal, GemA |  | kath. VS … Ordner 1945-1946. Statistiken 1945 | 2023 | 1942 | ZfB:2 |  | 2023-07 | LWL | 3 | G2 | 4.2 |  |  |  |  | 2024-04 | LWL | 3 | G2 | 8.58
Gescher, StdA | B; Ü | 500 | 2019 | 1940 | Papersave (Battelle, ZFB) |  | 2019-02 | LWL | 10 | A3 | 3.99 |  |  |  |  | 2019-09 | LWL | 10 | A3 | 7.87
Gescher, StdA | B; Ü | 500 | 2019 | 1940 | Papersave (Battelle, ZFB) |  | 2019-02 | LWL | 10 | G5 | 4.3 |  |  |  |  | 2019-09 | LWL | 10 | G5 | 8.09
Gescher, StdA | B; Ü | 1450 | 2019 | 1979 | Papersave (Battelle, ZFB) |  | 2019-02 | LWL | 28 | B7 | 3.96 |  |  |  |  | 2019-09 | LWL | 28 | B7 | 8.88
Gescher, StdA | B; Ü | 1450 | 2019 | 1979 | Papersave (Battelle, ZFB) |  | 2019-02 | LWL | 28 | K7 | 4.03 |  |  |  |  | 2019-09 | LWL | 28 | K7 | 8.9
Gescher, StdA | B; Ü | 1282 | 2019 | 1982 | Papersave (Battelle, ZFB) |  | 2019-02 | LWL | 3 | K2 | 4.33 |  |  |  |  | 2019-09 | LWL | 3 | K2 | 8.97
Gescher, StdA | B; Ü | 802 | 2019 | 1981 | Papersave (Battelle, ZFB) |  | 2019-02 | LWL | 10 | B2 | 4.93 |  |  |  |  | 2019-09 | LWL | 10 | B2 | 9.16
Gescher, StdA | B; Ü | 600 | 2019 | 1958 | Papersave (Battelle, ZFB) |  | 2019-02 | LWL | 7 | J7 | 4.97 |  |  |  |  | 2019-09 | LWL | 7 | J7 | 9.17
Gescher, StdA | B; Ü | 802 | 2019 | 1981 | Papersave (Battelle, ZFB) |  | 2019-02 | LWL | 10 | J7 | 5.18 |  |  |  |  | 2019-09 | LWL | 10 | J7 | 9.22
Gescher, StdA | B; Ü | 1282 | 2019 | 1982 | Papersave (Battelle, ZFB) |  | 2019-02 | LWL | 3 | C6 | 4.24 |  |  |  |  | 2019-09 | LWL | 3 | C6 | 9.29
Gescher, StdA | B; Ü | 600 | 2019 | 1958 | Papersave (Battelle, ZFB) |  | 2019-02 | LWL | 7 | B4 | 5 |  |  |  |  | 2019-09 | LWL | 7 | B4 | 9.46
Gescher, StdA | B | 2101 | 2016 | 1950 | Papersave Swiss (NCA) |  | 2016-07 | LWL | S. 1419 | E4 | 3.82 |  |  |  |  | 2017-03 | LWL | S. 1419 | E4 | 6.42
Gescher, StdA | B | 2101 | 2016 | 1950 | Papersave Swiss (NCA) |  | 2016-07 | LWL | S. 1419 | I6 | 3.85 |  |  |  |  | 2017-03 | LWL | S. 1419 | I6 | 7.01
Gescher, StdA | B | 2098 | 2016 | 1949 | Papersave Swiss (NCA) |  | 2016-07 | LWL | 7 | A4 | 3.89 |  |  |  |  | 2017-03 | LWL | 7 | A4 | 7.04
Gescher, StdA | B | 1649 | 2016 | 1954 | Papersave Swiss (NCA) |  | 2016-07 | LWL | 8 | J8 | 3.83 |  |  |  |  | 2017-03 | LWL | 8 | J8 | 7.07
Gescher, StdA | B | 1649 | 2016 | 1954 | Papersave Swiss (NCA) |  | 2016-07 | LWL | 8 | C6 | 3.61 |  |  |  |  | 2017-03 | LWL | 8 | C6 | 7.1
Gescher, StdA | B | 346 | 2017 | 1947 | Papersave (Battelle, ZFB) |  | 2017-08 | LWL | 11 | A5 | 3.5 |  |  |  |  | 2018-07 | LWL | 11 | A5 | 7.3
Gescher, StdA | B | 2098 | 2016 | 1949 | Papersave Swiss (NCA) |  | 2016-07 | LWL | 7 | E5 | 3.77 |  |  |  |  | 2017-03 | LWL | 7 | E5 | 7.54
Gescher, StdA | B | 385 | 2017 | 1978 | Papersave (Battelle, ZFB) |  | 2017-08 | LWL | Anlage 14 (o.re.) | C5 | 2.9 |  |  |  |  | 2018-07 | LWL | Anlage 14 (o.re.) | C5 | 7.55
Gescher, StdA | B | 2009 | 2016 | 1941 | Papersave Swiss (NCA) |  | 2016-07 | LWL | 5 | C6 | 4.38 |  |  |  |  | 2017-03 | LWL | 5 | C6 | 7.6
Gescher, StdA | B | 2337 | 2014 |  | ZfB:2 |  | 2014-09 | LWL | 4 | A2 | 3.59 |  |  |  |  | 2015-02 | LWL | 4 | A2 | 7.7
Gescher, StdA | B | 2776 | 2013 |  | ZfB:2 |  | 2013-09 | LWL | 6 | B1 | 3.52 |  |  |  |  | 2014-03 | LWL | 6 | B1 | 7.86
Gescher, StdA | B | 432 | 2017 | 1964 | Papersave (Battelle, ZFB) |  | 2017-08 | LWL | 13 | B7 | 2.94 |  |  |  |  | 2018-07 | LWL | 13 | B7 | 7.86
Gescher, StdA | B | 2337 | 2014 |  | ZfB:2 |  | 2014-09 | LWL | 4 | J4 | 3.54 |  |  |  |  | 2015-02 | LWL | 4 | J4 | 7.89
Gescher, StdA | B | 2255 | 2014 |  | ZfB:2 |  | 2014-09 | LWL | 7 | C3 | 3.14 |  |  |  |  | 2015-02 | LWL | 7 | C3 | 7.9
Gescher, StdA | B | 2323 | 2014 |  | ZfB:2 |  | 2014-09 | LWL | 10 | B1 | 3.79 |  |  |  |  | 2015-02 | LWL | 10 | B1 | 7.91
Gescher, StdA | B | 2009 | 2016 | 1941 | Papersave Swiss (NCA) |  | 2016-07 | LWL | 5 | J4 | 4.32 |  |  |  |  | 2017-03 | LWL | 5 | J4 | 7.94
Gescher, StdA | B | 2581 | 2013 |  | ZfB:2 |  | 2013-09 | LWL | 3 | J4 | 3.48 |  |  |  |  | 2014-03 | LWL | 3 | J4 | 7.97
Gescher, StdA | B | 2255 | 2014 |  | ZfB:2 |  | 2014-09 | LWL | 7 | E7 | 3.2 |  |  |  |  | 2015-02 | LWL | 7 | E7 | 8
Gescher, StdA | B | 2323 | 2014 |  | ZfB:2 |  | 2014-09 | LWL | 10 | K8 | 3.81 |  |  |  |  | 2015-02 | LWL | 10 | K8 | 8.04
Gescher, StdA | B | 2770 | 2013 |  | ZfB:2 |  | 2013-09 | LWL | 7 | C6 | 3.62 |  |  |  |  | 2014-03 | LWL | 7 | C6 | 8.07
Gescher, StdA | B | 583 | 2017 | 1955 | Papersave (Battelle, ZFB) |  | 2017-08 | LWL | 21 | J3 | 3.28 |  |  |  |  | 2018-07 | LWL | 21 | J3 | 8.08
Gescher, StdA | B | 2774 | 2013 |  | ZfB:2 |  | 2013-09 | LWL | 7 | A5 | 3.98 |  |  |  |  | 2014-03 | LWL | 7 | A5 | 8.14
Gescher, StdA | B | 1982 | 2016 | 1941 | Papersave Swiss (NCA) |  | 2016-07 | LWL | 2 | B4 | 4.3 |  |  |  |  | 2017-03 | LWL | 2 | B4 | 8.15
Gescher, StdA | B | 1669 | 2016 | 1980 | Papersave Swiss (NCA) |  | 2016-07 | LWL | 8 | C5 | 4.32 |  |  |  |  | 2017-03 | LWL | 8 | C5 | 8.17
Gescher, StdA | B | 2590 | 2013 |  | ZfB:2 |  | 2013-09 | LWL | 1 | F4 | 3.89 |  |  |  |  | 2014-03 | LWL | 1 | F4 | 8.2
Gescher, StdA | B | 1669 | 2016 | 1980 | Papersave Swiss (NCA) |  | 2016-07 | LWL | 8 | J6 | 4.35 |  |  |  |  | 2017-03 | LWL | 8 | J6 | 8.27
Gescher, StdA | B | 1806 | 2016 | 1977 | Papersave Swiss (NCA) |  | 2016-07 | LWL | 3 | C5 | 4.23 |  |  |  |  | 2017-03 | LWL | 3 | C5 | 8.29
Gescher, StdA | B | 1806 | 2016 | 1977 | Papersave Swiss (NCA) |  | 2016-07 | LWL | 3 | E7 | 4.28 |  |  |  |  | 2017-03 | LWL | 3 | E7 | 8.37
Gescher, StdA | Ü | 451 | 2015 |  | ZfB:2 |  | 2015-03 | LWL | 4 | B6 | 5.1 |  |  |  |  | 2015-09 | LWL | 4 | B6 | 8.39
Gescher, StdA | B | 648 | 2017 | 1976 | Papersave (Battelle, ZFB) |  | 2017-08 | LWL | 11 | K4 | 3.67 |  |  |  |  | 2018-07 | LWL | 11 | K4 | 8.42
Gescher, StdA | B | 432 | 2017 | 1964 | Papersave (Battelle, ZFB) |  | 2017-08 | LWL | 13 | E3 | 2.99 |  |  |  |  | 2018-07 | LWL | 13 | E3 | 8.45
Gescher, StdA | Ü | 448 | 2015 |  | ZfB:2 |  | 2015-03 | LWL | 8 | B4 | 4.98 |  |  |  |  | 2015-09 | LWL | 8 | B4 | 8.46
Gescher, StdA | B | 1785 | 2016 | 1954 | Papersave Swiss (NCA) |  | 2016-07 | LWL | 5 | A4 | 4.12 |  |  |  |  | 2017-03 | LWL | 5 | A4 | 8.46
Gescher, StdA | B | 1785 | 2016 | 1954 | Papersave Swiss (NCA) |  | 2016-07 | LWL | 5 | I7 | 4.18 |  |  |  |  | 2017-03 | LWL | 5 | I7 | 8.49
Gescher, StdA | B | 648 | 2017 | 1976 | Papersave (Battelle, ZFB) |  | 2017-08 | LWL | 11 | A2 | 3.67 |  |  |  |  | 2018-07 | LWL | 11 | A2 | 8.49
Gescher, StdA | Ü | 479 | 2015 |  | ZfB:2 |  | 2015-03 | LWL | 10 | D3 | 4.83 |  |  |  |  | 2015-09 | LWL | 10 | D3 | 8.53
Gescher, StdA | B | 385 | 2017 | 1978 | Papersave (Battelle, ZFB) |  | 2017-08 | LWL | Anlage 14 (o.re.) | K6 | 2.89 |  |  |  |  | 2018-07 | LWL | Anlage 14 (o.re.) | K6 | 8.53
Gescher, StdA | Ü | 453 | 2015 |  | ZfB:2 |  | 2015-03 | LWL | 8 | C4 | 5.25 |  |  |  |  | 2015-09 | LWL | 8 | C4 | 8.54
Gescher, StdA | B | 583 | 2017 | 1955 | Papersave (Battelle, ZFB) |  | 2017-08 | LWL | 21 | B6 | 3.33 |  |  |  |  | 2018-07 | LWL | 21 | B6 | 8.62
Gescher, StdA | Ü | 451 | 2015 |  | ZfB:2 |  | 2015-03 | LWL | 4 | I6 | 5.03 |  |  |  |  | 2015-09 | LWL | 4 | I6 | 8.64
Gescher, StdA | B | 1493 | 2016 | 1974 | Papersave Swiss (NCA) |  | 2016-07 | LWL | 4 | E7 | 4.65 |  |  |  |  | 2017-03 | LWL | 4 | E7 | 8.64
Gescher, StdA | Ü | 479 | 2015 |  | ZfB:2 |  | 2015-03 | LWL | 10 | I4 | 4.8 |  |  |  |  | 2015-09 | LWL | 10 | I4 | 8.66
Gescher, StdA | B | 346 | 2017 | 1947 | Papersave (Battelle, ZFB) |  | 2017-08 | LWL | 11 | H2 | 3.83 |  |  |  |  | 2018-07 | LWL | 11 | H2 | 8.7
Gescher, StdA | Ü | 453 | 2015 |  | ZfB:2 |  | 2015-03 | LWL | 8 | J3 | 5.15 |  |  |  |  | 2015-09 | LWL | 8 | J3 | 8.73
Gescher, StdA | B | 1471 | 2016 | 1971 | Papersave Swiss (NCA) |  | 2016-07 | LWL | 4 | I7 | 4.45 |  |  |  |  | 2017-03 | LWL | 4 | I7 | 8.75
Gescher, StdA | B | 1471 | 2016 | 1971 | Papersave Swiss (NCA) |  | 2016-07 | LWL | 4 | A4/A5 | 4.35 |  |  |  |  | 2017-03 | LWL | 4 | A4/A5 | 8.78
Gescher, StdA | B | 1493 | 2016 | 1974 | Papersave Swiss (NCA) |  | 2016-07 | LWL | 4 | A4 | 4.85 |  |  |  |  | 2017-03 | LWL | 4 | A4 | 8.79
Gescher, StdA | B | 1982 | 2016 | 1941 | Papersave Swiss (NCA) |  | 2016-07 | LWL | 2 | I7 | 4.12 |  |  |  |  | 2017-03 | LWL | 2 | I7 | 8.8
Gescher, StdA | Ü | 448 | 2015 |  | ZfB:2 |  | 2015-03 | LWL | 8 | K6 | 4.97 |  |  |  |  | 2015-09 | LWL | 8 | K6 | 8.86
Gescher, StdA | Ü | 477 | 2015 |  | ZfB:2 |  | 2015-03 | LWL | 10 | C6 | 5.11 |  |  |  |  | 2015-09 | LWL | 10 | C6 | 8.88 |  |  |  |  | 2016-06 | LWL | 663/9614/4 | mu | 8.2
Gescher, StdA | Ü | 477 | 2015 |  | ZfB:2 |  | 2015-03 | LWL | 10 | K7 | 5.18 |  |  |  |  | 2015-09 | LWL | 10 | K7 | 8.91
Gescher, StdA | B | 2580 | 2013 |  | ZfB:2 |  | 2013-09 | LWL | 1 | I6 | 3.92
Gescher, StdA | B | 2588 | 2013 |  | ZfB:2 |  | 2013-09 | LWL | 2 | J2 | 3.78
Gescher, StdA | B | 2591 | 2013 |  | ZfB:2 |  | 2013-09 | LWL | 3 | G3 | 3.5
Gescher, StdA | B | 2799 | 2013 |  | ZfB:2 |  | 2013-09 | LWL | 3 | I4/5 | 4.41
Gescher, StdA | B | 2800 | 2013 |  | ZfB:2 |  | 2013-09 | LWL | 3 | D4 | 4.56
Geseke, StdA | B I | 26 Bd.7 | 2021 | 1876 | ZFB:2 |  | 2021-03 | LWL | 7 | D3 | 7.41 |  |  |  |  | 2022-02 | LWL | 7 | D3 | 7.41
Geseke, StdA | B I | 26 Bd.7 | 2021 | 1876 | ZFB:2 |  | 2021-03 | LWL | 7 | K4 | 7.62 |  |  |  |  | 2022-02 | LWL | 7 | K4 | 7.62
Geseke, StdA | B III | 131 | 2021 | 1821 | ZFB:2 |  | 2021-03 | LWL | 11 | K7 | 8.13 |  |  |  |  | 2022-02 | LWL | 11 | K7 | 8.13
Geseke, StdA | B III | 20 | 2021 | 1806 | ZFB:2 |  | 2021-03 | LWL | 3 | L2 | 8.3 |  |  |  |  | 2022-02 | LWL | 3 | L2 | 8.3
Geseke, StdA | B I | 4 Bd.2 | 2021 | 1850 | ZFB:2 |  | 2021-03 | LWL | 2 | B2 | 8.61 |  |  |  |  | 2022-02 | LWL | 2 | B2 | 8.61
Geseke, StdA | B I | 4 Bd.2 | 2021 | 1850 | ZFB:2 |  | 2021-03 | LWL | 2 | H7 | 9.04 |  |  |  |  | 2022-02 | LWL | 2 | H7 | 9.04
Geseke, StdA | B III | 95 | 2021 | 1829 | ZFB:2 |  | 2021-03 | LWL | 9 | B4 | 9.13 |  |  |  |  | 2022-02 | LWL | 9 | B4 | 9.13
Geseke, StdA | B III | 20 | 2021 | 1806 | ZFB:2 |  | 2021-03 | LWL | 3 | F7 | 9.25 |  |  |  |  | 2022-02 | LWL | 3 | F7 | 9.25
Geseke, StdA | B III | 95 | 2021 | 1829 | ZFB:2 |  | 2021-03 | LWL | 9 | K4 | 9.36 |  |  |  |  | 2022-02 | LWL | 9 | K4 | 9.36
Geseke, StdA | B III | 131 | 2021 | 1821 | ZFB:2 |  | 2021-03 | LWL | 11 | D3 | 9.71 |  |  |  |  | 2022-02 | LWL | 11 | D3 | 9.71
Geseke, StdA | BIII | 154 (1879/80) | 2022 | 1879 | ZFB:2 | 450 | 2022-02 | LWL | 2 | K3 | 3.81 |  |  |  |  | 2023-02 | LWL | 2 | K3 | 6.95
Geseke, StdA | BIII | 154 (1879/80) | 2022 | 1879 | ZFB:2 | 450 | 2022-02 | LWL | 2 | C7 | 4.07 |  |  |  |  | 2023-02 | LWL | 2 | C7 | 7.06
Geseke, StdA | BIX | 55 | 2022 | 1879 | ZFB:2 | 450 | 2022-02 | LWL | 7 | L5 | 4.95 |  |  |  |  | 2023-02 | LWL | 7 | L5 | 7.96
Geseke, StdA | BIX | 55 | 2022 | 1879 | ZFB:2 | 450 | 2022-02 | LWL | 7 | B2 | 4.78 |  |  |  |  | 2023-02 | LWL | 7 | B2 | 8.11
Geseke, StdA | BVIII | 180 | 2022 | 1833 | ZFB:2 | 450 | 2022-02 | LWL | 3 | K2 | 3.95 |  |  |  |  | 2023-02 | LWL | 3 | K2 | 8.34
Geseke, StdA | BVIII | 180 | 2022 | 1833 | ZFB:2 | 450 | 2022-02 | LWL | 3 | E7 | 4.05 |  |  |  |  | 2023-02 | LWL | 3 | E7 | 8.56
Geseke, StdA | BIV | 7 | 2022 | 1857 | ZFB:2 | 450 | 2022-02 | LWL | 10 | L5 | 4.92 |  |  |  |  | 2023-02 | LWL | 10 | L5 | 8.79
Geseke, StdA | BIV | 7 | 2022 | 1857 | ZFB:2 | 450 | 2022-02 | LWL | 10 | B5 | 5.08 |  |  |  |  | 2023-02 | LWL | 10 | B5 | 9.33
Geseke, StdA | BIII | 134 | 2022 | 1808 | ZFB:2 | 450 | 2022-02 | LWL | 6 | L7 | 4.74 |  |  |  |  | 2023-02 | LWL | 6 | L7 | 9.87
Geseke, StdA | BIII | 134 | 2022 | 1808 | ZFB:2 | 450 | 2022-02 | LWL | 6 | E2 | 4.48 |  |  |  |  | 2023-02 | LWL | 6 | E2 | 10.35
Geseke, StdA | 1020 | Meldereg. BXIII, 53 (1908,09) | 2023 | 1908 | ZfB:2 |  | 2023-02 | LWL | 6 | C3 | 4.71 |  |  |  |  | 2024-03 | LWL | 6 | C3 | 8.09
Geseke, StdA | 1020 | Meldereg. BXIII, 53 (1908,09) | 2023 | 1908 | ZfB:2 |  | 2023-02 | LWL | 6 | J7 | 4.62 |  |  |  |  | 2024-03 | LWL | 6 | J7 | 8.33
Geseke, StdA | 1020 | XVI, 43 Bd.3 | 2023 | 1872 | ZfB:2 |  | 2023-02 | LWL | 13 | B7 | 3.74 |  |  |  |  | 2024-03 | LWL | 13 | B7 | 8.39
Geseke, StdA | 1020 | XVI, 43 Bd.3 | 2023 | 1872 | ZfB:2 |  | 2023-02 | LWL | 13 | K2 | 4.02 |  |  |  |  | 2024-03 | LWL | 13 | K2 | 8.49
Geseke, StdA | 1020 | XX, 37 | 2023 | 1839 | ZfB:2 |  | 2023-02 | LWL | 6 | C3 | 4.32 |  |  |  |  | 2024-03 | LWL | 6 | C3 | 8.09
Geseke, StdA | 1020 | XX, 37 | 2023 | 1839 | ZfB:2 |  | 2023-02 | LWL | 6 | J7 | 4.71 |  |  |  |  | 2024-03 | LWL | 6 | J7 | 7.93
Geseke, StdA | 1020 | XXVI, 57 | 2023 | 1826 | ZfB:2 |  | 2023-02 | LWL | 16 | C5 | 4.72 |  |  |  |  | 2024-03 | LWL | 16 | C5 | 9.36
Geseke, StdA | 1020 | XXVI, 57 | 2023 | 1826 | ZfB:2 |  | 2023-02 | LWL | 16 | H3 | 4.59 |  |  |  |  | 2024-03 | LWL | 16 | H3 | 9.28
Geseke, StdA | 1030 | II 1/19 | 2023 | 1899 | ZfB:2 |  | 2023-02 | LWL | 5 | C8 | 4.17 |  |  |  |  | 2024-03 | LWL | 5 | C8 | 8.51
Geseke, StdA | 1030 | II 1/19 | 2023 | 1899 | ZfB:2 |  | 2023-02 | LWL | 5 | K2 | 3.82 |  |  |  |  | 2024-03 | LWL | 5 | K2 | 7.31
Geseke, StdA | C IV | IV, 5a/15 1916 | 2024 | 1916 | ZfB:2 |  | 2024-05 | LWL | 5 | B3 | 5.62 |  |  |  |  | 2025-03 | LWL | 5 | B3 | 9.51
Geseke, StdA | C IV | IV, 5a/15 1916 | 2024 | 1916 | ZfB:2 |  | 2024-05 | LWL | 5 | K7 | 5.7 |  |  |  |  | 2025-03 | LWL | 5 | K7 | 8.87
Geseke, StdA | C IV | IV, 7/34 Bd.2 | 2024 | 1911 | ZfB:2 |  | 2024-05 | LWL | 5 | D3 | 3.94 |  |  |  |  | 2025-03 | LWL | 5 | D3 | 8.54
Geseke, StdA | C IV | IV, 7/34 Bd.2 | 2024 | 1911 | ZfB:2 |  | 2024-05 | LWL | 5 | K5 | 4.2 |  |  |  |  | 2025-03 | LWL | 5 | K5 | 8.68
Geseke, StdA | C IV | IV, 7/98 | 2024 | 1898 | ZfB:2 |  | 2024-05 | LWL | 10 | D4 | 3.92 |  |  |  |  | 2025-03 | LWL | 10 | D4 | 7.3
Geseke, StdA | C IV | IV, 7/98 | 2024 | 1898 | ZfB:2 |  | 2024-05 | LWL | 10 | J5 | 3.83 |  |  |  |  | 2025-03 | LWL | 10 | J5 | 7.14
Geseke, StdA | C VI | VI 3/25 | 2024 | 1880 | ZfB:2 |  | 2024-05 | LWL | 1. Heft 4 | E3 | 4.01 |  |  |  |  | 2025-03 | LWL | 1. Heft 4 | E3 | 7.1
Geseke, StdA | C VI | VI 3/25 | 2024 | 1880 | ZfB:2 |  | 2024-05 | LWL | 1. Heft 4 | I6 | 3.67 |  |  |  |  | 2025-03 | LWL | 1. Heft 4 | I6 | 4.53
Geseke, StdA | C VI | IV, 5a/13 1929 | 2024 | 1929 | ZfB:2 |  | 2024-05 | LWL | 4 | D5 | 4.1 |  |  |  |  | 2025-03 | LWL | 4 | D5 | 8.35
Geseke, StdA | C VI | IV, 5a/13 1929 | 2024 | 1929 | ZfB:2 |  | 2024-05 | LWL | 4 | M8 | 4.28 |  |  |  |  | 2025-03 | LWL | 4 | M8 | 8.53
Gladbeck, StdA | C | 1120 | 2018 | 1930 | Papersave Swiss (NCA) |  | 2018-08 | LWL | 7 (rot) | J2 | 3.89 |  |  |  |  | 2019-04 | LWL | 7 (rot) | J2 | 7.01
Gladbeck, StdA | C | 1144 | 2018 | 1934 | Papersave Swiss (NCA) |  | 2018-08 | LWL | 11 | K6 | 4.31 |  |  |  |  | 2019-04 | LWL | 11 | K6 | 7.03
Gladbeck, StdA | C | 1120 | 2018 | 1930 | Papersave Swiss (NCA) |  | 2018-08 | LWL | 7 (rot) | B2 | 4 |  |  |  |  | 2019-04 | LWL | 7 (rot) | B2 | 7.03
Gladbeck, StdA | C | 1144 | 2018 | 1934 | Papersave Swiss (NCA) |  | 2018-08 | LWL | 11 | A2 | 4.14 |  |  |  |  | 2019-04 | LWL | 11 | A2 | 7.29
Gladbeck, StdA | C | 878 | 2018 | 1935 | Papersave Swiss (NCA) |  | 2018-08 | LWL | 3 | C6 | 3.99 |  |  |  |  | 2019-04 | LWL | 3 | C6 | 7.34
Gladbeck, StdA | C | 878 | 2018 | 1935 | Papersave Swiss (NCA) |  | 2018-08 | LWL | 3 | J2 | 3.98 |  |  |  |  | 2019-04 | LWL | 3 | J2 | 7.62
Gladbeck, StdA | C | 662 | 2018 | 1950 | Papersave Swiss (NCA) |  | 2018-08 | LWL | 13 | B7 | 4.62 |  |  |  |  | 2019-04 | LWL | 13 | B7 | 7.65
Gladbeck, StdA | C | 662 | 2018 | 1950 | Papersave Swiss (NCA) |  | 2018-08 | LWL | 13 | E2 | 4.43 |  |  |  |  | 2019-04 | LWL | 13 | E2 | 7.8
Gladbeck, StdA | I - C | 763 | 2017 | 1922 | CSC Book Saver (PAL) |  | 2017-03 | LWL | 9 | L7 | 4.6 |  |  |  |  | 2017-11 | LWL | 9 | L7 | 5.57
Gladbeck, StdA | I - C | 763 | 2017 | 1922 | CSC Book Saver (PAL) |  | 2017-03 | LWL | 9 | A7 | 4.36 |  |  |  |  | 2017-11 | LWL | 9 | A7 | 6.22
Gladbeck, StdA | I-B | 183 | 2015 |  | CSC Book Saver (PAL) |  | 2015-01 | LWL | 5 | C4 | 4.76 |  |  |  |  | 2015-12 | LWL | 5 | C4 | 6.5
Gladbeck, StdA | I-B | 183 | 2015 |  | CSC Book Saver (PAL) |  | 2015-01 | LWL | 5 | I4 | 4.89 |  |  |  |  | 2015-12 | LWL | 5 | I4 | 6.5
Gladbeck, StdA | I-B | 274 | 2014 |  | ZfB:2 |  | 2014-04 | LWL | 6. Blatt anch Heft | J1 | 4.14 |  |  |  |  | 2015-01 | LWL | 6 | J1 | 6.59
Gladbeck, StdA | I-B | 357 | 2014 |  | ZfB:2 |  | 2014-04 | LWL | 8 | I3 | 3.99 |  |  |  |  | 2015-01 | LWL | 8 | I3 | 6.72
Gladbeck, StdA | I-B | 274 | 2014 |  | ZfB:2 |  | 2014-04 | LWL | 6. Blatt nach Heft | C1 | 4.18 |  |  |  |  | 2015-01 | LWL | 6 | C1 | 6.73
Gladbeck, StdA | I-B | 357 | 2014 |  | ZfB:2 |  | 2014-04 | LWL | 8 | D6 | 4.02 |  |  |  |  | 2015-01 | LWL | 8 | D6 | 6.77
Gladbeck, StdA | I-B | 276 | 2014 |  | ZfB:2 |  | 2014-04 | LWL | 3 | D3 | 3.87 |  |  |  |  | 2015-01 | LWL | 3 | D3 | 6.81
Gladbeck, StdA | I-B | 425 | 2014 |  | ZfB:2 |  | 2014-04 | LWL | 25 | B2 | 3.49 |  |  |  |  | 2015-01 | LWL | 25 | B2 | 6.84
Gladbeck, StdA | I - C | 735 | 2017 | 1924 | CSC Book Saver (PAL) |  | 2017-03 | LWL | 10 | J2 | 5.26 |  |  |  |  | 2017-11 | LWL | 10 | J2 | 6.87
Gladbeck, StdA | I-B | 276 | 2014 |  | ZfB:2 |  | 2014-04 | LWL | 3 | J6 | 3.81 |  |  |  |  | 2015-01 | LWL | 3 | J6 | 6.89
Gladbeck, StdA | I-B | 423 | 2014 |  | ZfB:2 |  | 2014-04 | LWL | 7 | C6 | 3.88 |  |  |  |  | 2015-01 | LWL | 7 | C6 | 6.98
Gladbeck, StdA | I-B | 185 | 2015 |  | CSC Book Saver (PAL) |  | 2015-01 | LWL | 11 | J4/J5 | 4.33 |  |  |  |  | 2015-12 | LWL | 11 | J4/J5 | 7
Gladbeck, StdA | I-B | 425 | 2014 |  | ZfB:2 |  | 2014-04 | LWL | 25 | I4 | 3.54 |  |  |  |  | 2015-01 | LWL | 25 | I4 | 7
Gladbeck, StdA | I-B | 423 | 2014 |  | ZfB:2 |  | 2014-04 | LWL | 7 | H1 | 3.91 |  |  |  |  | 2015-01 | LWL | 7 | H1 | 7.14
Gladbeck, StdA | I-C | 604 | 2016 | 1947 | Papersave Swiss (NCA) |  | 2016-07 | LWL | 4 | B2 | 3.52 |  |  |  |  | 2017-02 | LWL | 4 | B2 | 7.23
Gladbeck, StdA | I-C | 349 | 2016 | 1911 | Papersave Swiss (NCA) |  | 2016-07 | LWL | 7 | C4 | 4.45 |  |  |  |  | 2017-02 | LWL | 7 | C4 | 7.36
Gladbeck, StdA | I-C | 350 | 2016 | 1911 | Papersave Swiss (NCA) |  | 2016-07 | LWL | 9 | B4 | 4.5 |  |  |  |  | 2017-02 | LWL | 9 | B4 | 7.36
Gladbeck, StdA | I - C | 728 | 2017 | 1930 | CSC Book Saver (PAL) |  | 2017-03 | LWL | 8 | B4 | 4.01 |  |  |  |  | 2017-11 | LWL | 8 | B4 | 7.37
Gladbeck, StdA | I-C | 640 | 2016 | 1930 | Papersave Swiss (NCA) |  | 2016-07 | LWL | 9 | J7 | 3.96 |  |  |  |  | 2017-02 | LWL | 9 | J7 | 7.41
Gladbeck, StdA | I-C | 640 | 2016 | 1930 | Papersave Swiss (NCA) |  | 2016-07 | LWL | 9 | A4 | 4 |  |  |  |  | 2017-02 | LWL | 9 | A4 | 7.48
Gladbeck, StdA | I-B | 185 | 2015 |  | CSC Book Saver (PAL) |  | 2015-01 | LWL | 11 | C2 | 4.24 |  |  |  |  | 2015-12 | LWL | 11 | C2 | 7.5
Gladbeck, StdA | I-C | 222 | 2015 |  | CSC Book Saver (PAL) |  | 2015-01 | LWL | 9 | B4 | 4.63 |  |  |  |  | 2015-12 | LWL | 9 | B4 | 7.5
Gladbeck, StdA | I - C | 735 | 2017 | 1924 | CSC Book Saver (PAL) |  | 2017-03 | LWL | 10 | K7 | 5.04 |  |  |  |  | 2017-11 | LWL | 10 | K7 | 7.51
Gladbeck, StdA | I-C | 349 | 2016 | 1911 | Papersave Swiss (NCA) |  | 2016-07 | LWL | 7 | K4 | 4.64 |  |  |  |  | 2017-02 | LWL | 7 | K4 | 7.55
Gladbeck, StdA | I-C | 350 | 2016 | 1911 | Papersave Swiss (NCA) |  | 2016-07 | LWL | 9 | D4 | 4.35 |  |  |  |  | 2017-02 | LWL | 9 | D4 | 7.6
Gladbeck, StdA | I-C | 604 | 2016 | 1947 | Papersave Swiss (NCA) |  | 2016-07 | LWL | 4 | E7 | 3.46 |  |  |  |  | 2017-02 | LWL | 4 | E7 | 7.88
Gladbeck, StdA | I-C | 287 | 2016 | 1910 | Papersave Swiss (NCA) |  | 2016-07 | LWL | 8 | A3 | 4.44 |  |  |  |  | 2017-02 | LWL | 8 | A3 | 7.89
Gladbeck, StdA | I-C | 286 | 2016 | 1909 | Papersave Swiss (NCA) |  | 2016-07 | LWL | 12 | C2 | 3.85 |  |  |  |  | 2017-02 | LWL | 12 | C2 | 7.89
Gladbeck, StdA | I-B | 133 | 2013 |  | ZfB:2 |  | 2013-04 | LWL | 4 | J2 | 4.18 |  |  |  |  | 2014-01 | LWL | 4 | J2 | 7.9
Gladbeck, StdA | I-A | 8 | 2013 |  | ZfB:2 |  | 2013-04 | LWL | 2 | J7 | 4.78 |  |  |  |  | 2014-01 | LWL | 2 | J7 | 7.94
Gladbeck, StdA | I-C | 286 | 2016 | 1909 | Papersave Swiss (NCA) |  | 2016-07 | LWL | 12 | I6 | 4.06 |  |  |  |  | 2017-02 | LWL | 12 | I6 | 7.95
Gladbeck, StdA | I-B | 186 | 2015 |  | CSC Book Saver (PAL) |  | 2015-01 | LWL | 5 | B6 | 4.74 |  |  |  |  | 2015-12 | LWL | 5 | B6 | 8
Gladbeck, StdA | I-C | 222 | 2015 |  | CSC Book Saver (PAL) |  | 2015-01 | LWL | 9 | K2 | 4.69 |  |  |  |  | 2015-12 | LWL | 9 | K2 | 8
Gladbeck, StdA | I-C | 221 | 2015 |  | CSC Book Saver (PAL) |  | 2015-01 | LWL | 6 | J6 | 5.27 |  |  |  |  | 2015-12 | LWL | 6 | J6 | 8
Gladbeck, StdA | I-B | 134 | 2013 |  | ZfB:2 |  | 2013-04 | LWL | 3 | K8 | 4.98 |  |  |  |  | 2014-01 | LWL | 3 | K8 | 8.02 |  |  |  |  | 2016-04 | LWL | letztes Blatt | ro | 8.35
Gladbeck, StdA | I-C | 287 | 2016 | 1910 | Papersave Swiss (NCA) |  | 2016-07 | LWL | 8 | J6 | 4.35 |  |  |  |  | 2017-02 | LWL | 8 | J6 | 8.07
Gladbeck, StdA | I-A | 6 | 2013 |  | ZfB:2 |  | 2013-04 | LWL | 1 | H4 | 3.75 |  |  |  |  | 2014-01 | LWL | 1 | H4 | 8.09
Gladbeck, StdA | I-A | 12 | 2013 |  | ZfB:2 |  | 2013-04 | LWL | 2 | K7 | 3.88 |  |  |  |  | 2014-01 | LWL | 2 | ru | 8.14
Gladbeck, StdA | I-C | 603 | 2016 | 1941 | Papersave Swiss (NCA) |  | 2016-07 | LWL | 3 | E3 | 4.23 |  |  |  |  | 2017-02 | LWL | 3 | E3 | 8.14
Gladbeck, StdA | I-C | 641 | 2016 | 1931 | Papersave Swiss (NCA) |  | 2016-07 | LWL | 9 | K8 | 4.01 |  |  |  |  | 2017-02 | LWL | 9 | K8 | 8.22
Gladbeck, StdA | I-C | 641 | 2016 | 1931 | Papersave Swiss (NCA) |  | 2016-07 | LWL | 9 | B6 | 3.88 |  |  |  |  | 2017-02 | LWL | 9 | B6 | 8.25
Gladbeck, StdA | I-C | 603 | 2016 | 1941 | Papersave Swiss (NCA) |  | 2016-07 | LWL | 3 | B5 | 4.21 |  |  |  |  | 2017-02 | LWL | 3 | B5 | 8.34
Gladbeck, StdA | I - C | 678 | 2017 | 1941 | CSC Book Saver (PAL) |  | 2017-03 | LWL | 11 | C7 | 4.75 |  |  |  |  | 2017-11 | LWL | 11 | C7 | 8.43
Gladbeck, StdA | I-B | 186 | 2015 |  | CSC Book Saver (PAL) |  | 2015-01 | LWL | 5 | E3 | 5.02 |  |  |  |  | 2015-12 | LWL | 5 | E3 | 8.5
Gladbeck, StdA | I-C | 221 | 2015 |  | CSC Book Saver (PAL) |  | 2015-01 | LWL | 6 | C6 | 5.35 |  |  |  |  | 2015-12 | LWL | 6 | C6 | 8.5
Gladbeck, StdA | I - C | 753 | 2017 | 1925 | CSC Book Saver (PAL) |  | 2017-03 | LWL | 5 | A6 | 4.42 |  |  |  |  | 2017-11 | LWL | 5 | A6 | 8.5
Gladbeck, StdA | I - C | 753 | 2017 | 1925 | CSC Book Saver (PAL) |  | 2017-03 | LWL | 5 | F2 | 4.59 |  |  |  |  | 2017-11 | LWL | 5 | F2 | 8.64
Gladbeck, StdA | I - C | 678 | 2017 | 1941 | CSC Book Saver (PAL) |  | 2017-03 | LWL | 11 | K4 | 4.75 |  |  |  |  | 2017-11 | LWL | 11 | K4 | 8.91
Gladbeck, StdA | I - C | 728 | 2017 | 1930 | CSC Book Saver (PAL) |  | 2017-03 | LWL | 8 | J3 | 4.37 |  |  |  |  | 2017-11 | LWL | 8 | J3 | 9.64
Greven, StdA | PSR | 207 | 2018 | 1932 | Papersave Swiss (NCA) |  | 2018-01 | LWL | 4. v. hinten (98 rot) | G3/G4 | 4.09 |  |  |  |  | 2018-07 | LWL | 4. v. hinten (98 rot) | G3/G4 | 6.9
Greven, StdA | PSR | 263 | 2018 | 1885 | Papersave Swiss (NCA) |  | 2018-01 | LWL | 12 | D3 | 3.48 |  |  |  |  | 2018-07 | LWL | 12 | D3 | 7.38
Greven, StdA | PSR | 207 | 2018 | 1932 | Papersave Swiss (NCA) |  | 2018-01 | LWL | 4. v. hinten (98 rot) | C7 | 4.21 |  |  |  |  | 2018-07 | LWL | 4. v. hinten (98 rot) | C7 | 7.51
Greven, StdA | PSR | 263 | 2018 | 1885 | Papersave Swiss (NCA) |  | 2018-01 | LWL | 12 | J4 | 3.48 |  |  |  |  | 2018-07 | LWL | 12 | J4 | 7.63
Greven, StdA | PSR | PSR 223 | 2018 | 1915 | Papersave Swiss (NCA) |  | 2018-01 | LWL | 7 (blau) | A2 | 5.74 |  |  |  |  | 2018-07 | LWL | 7 (blau) | A2 | 7.77
Greven, StdA | PSR | 462 | 2019 | 1976 | Papersave Swiss (NCA) |  | 2019-02 | LWL | 8 | J4 | 4.63 |  |  |  |  | 2019-07 | LWL | 8 | J4 | 7.79
Greven, StdA | PSR | 331 | 2018 | 1935 | Papersave Swiss (NCA) |  | 2018-01 | LWL | 11 | F3 | 3.93 |  |  |  |  | 2018-07 | LWL | 11 | F3 | 7.98
Greven, StdA | PSR | 304 | 2018 | 1879 | Papersave Swiss (NCA) |  | 2018-01 | LWL | 4 | B7 | 3.08 |  |  |  |  | 2018-07 | LWL | 4 | B7 | 8.08
Greven, StdA | PSR | 331 | 2018 | 1935 | Papersave Swiss (NCA) |  | 2018-01 | LWL | 11 | H7 | 3.22 |  |  |  |  | 2018-07 | LWL | 11 | H7 | 8.11
Greven, StdA | C | 7012 | 2019 | 1973 | Papersave Swiss (NCA) |  | 2019-02 | LWL | 6 | K2 | 4.66 |  |  |  |  | 2019-07 | LWL | 6 | K2 | 8.23
Greven, StdA | PSR | 462 | 2019 | 1976 | Papersave Swiss (NCA) |  | 2019-02 | LWL | 8 | A4 | 4.7 |  |  |  |  | 2019-07 | LWL | 8 | A4 | 8.28
Greven, StdA | PSR | 304 | 2018 | 1879 | Papersave Swiss (NCA) |  | 2018-01 | LWL | 4 | L1 | 2.72 |  |  |  |  | 2018-07 | LWL | 4 | L1 | 8.29
Greven, StdA | PSR | PSR 223 | 2018 | 1915 | Papersave Swiss (NCA) |  | 2018-01 | LWL | 7 (blau) | K7 | 4.5 |  |  |  |  | 2018-07 | LWL | 7 (blau) | K7 | 8.48
Greven, StdA | C | 7012 | 2019 | 1973 | Papersave Swiss (NCA) |  | 2019-02 | LWL | 6 | B7 | 4.8 |  |  |  |  | 2019-07 | LWL | 6 | B7 | 8.54
Greven, StdA | C | 7026 | 2019 |  | Papersave Swiss (NCA) |  | 2019-02 | LWL | 9 | J3 | 4.58 |  |  |  |  | 2019-07 | LWL | 9 | J3 | 8.89
Greven, StdA | C | 7026 | 2019 |  | Papersave Swiss (NCA) |  | 2019-02 | LWL | 9 | A6 | 4.57 |  |  |  |  | 2019-07 | LWL | 9 | A6 | 9.01
Greven, StdA | PSR | 453 | 2019 | 1975 | Papersave Swiss (NCA) |  | 2019-02 | LWL | 14 | H6 | 5.99 |  |  |  |  | 2019-07 | LWL | 14 | H6 | 9.1
Greven, StdA | PSR | 453 | 2019 | 1975 | Papersave Swiss (NCA) |  | 2019-02 | LWL | 14 | A3 | 4.89 |  |  |  |  | 2019-07 | LWL | 14 | A3 | 9.16
Greven, StdA | C | 7166 | 2019 |  | Papersave Swiss (NCA) |  | 2019-02 | LWL | 15 | A6 | 6.1 |  |  |  |  | 2019-07 | LWL | 15 | A6 | 9.51
Greven, StdA | C | 7166 | 2019 |  | Papersave Swiss (NCA) |  | 2019-02 | LWL | 15 | J6 | 6 |  |  |  |  | 2019-07 | LWL | 15 | J6 | 9.61
Greven, StdA | B | 4857 | 2017 | 1952 | CSC Book Saver (PAL) |  | 2017-01 | LWL | 7 | K4 | 4.2 |  |  |  |  | 2017-04 | LWL | 7 | K4 | 6.73
Greven, StdA | C | 7473 | 2021 | 1967 | ZfB:2 |  | 2021-02 | LWL | 7 | K2 | 3.85 |  |  |  |  | 2021-10 | LWL | 7 | K2 | 6.96
Greven, StdA | Registerbände | PS R 148 | 2016 |  | ZfB:2 |  | 2016-04 | LWL | 195 | G1 | 4.41 |  |  |  |  | 2016-08 | LWL | 195 | G1 | 7.05
Greven, StdA | 61-02a (ZwA) | 11 (35610) | 2020 | 1953 | ZfB:2 |  | 2020-05 | LWL | 6 | H7 | 4 |  |  |  |  | 2021-02 | LWL | 6 | H7 | 7.07
Greven, StdA | Registerbände | PS R 148 | 2016 |  | ZfB:2 |  | 2016-04 | LWL | 195 | G8 | 4.47 |  |  |  |  | 2016-08 | LWL | 195 | G8 | 7.1
Greven, StdA | B | 4849 | 2017 | 1944 | CSC Book Saver (PAL) |  | 2017-01 | LWL | 15 | K2 | 4.28 |  |  |  |  | 2017-04 | LWL | 15 | K2 | 7.21
Greven, StdA | Registerbände | H 1912 41 | 2016 |  | ZfB:2 |  | 2016-04 | LWL | 5 | I4 | 4.09 |  |  |  |  | 2016-08 | LWL | 5 | I4 | 7.23
Greven, StdA | C | 7473 | 2021 | 1967 | ZfB:2 |  | 2021-02 | LWL | 7 | C8 | 3.64 |  |  |  |  | 2021-10 | LWL | 7 | C8 | 7.23
Greven, StdA | 61-02a (ZwA) | 77 (??) | 2020 | 1956 | ZfB:2 |  | 2020-05 | LWL | 4 | D8 | 3.94 |  |  |  |  | 2021-02 | LWL | 4 | D8 | 7.26
Greven, StdA | C | 7578 | 2021 | 1960 | ZfB:2 |  | 2021-02 | LWL | 20 | H7 | 3.42 |  |  |  |  | 2021-10 | LWL | 20 | H7 | 7.29
Greven, StdA | B | 4857 | 2017 | 1952 | CSC Book Saver (PAL) |  | 2017-01 | LWL | 7 | A4 | 4.19 |  |  |  |  | 2017-04 | LWL | 7 | A4 | 7.31
Greven, StdA | C | 7370 | 2021 | 1984 | ZfB:2 |  | 2021-02 | LWL | 4 | J5 | 6.99 |  |  |  |  | 2021-10 | LWL | 4 | J5 | 7.31
Greven, StdA | C | 7741 | 2021 | 1953 | ZfB:2 |  | 2021-02 | LWL | 3 | E2/F2 | 3.85 |  |  |  |  | 2021-10 | LWL | 3 | E2/F2 | 7.44
Greven, StdA | Registerbände | PS R 84 | 2016 |  | ZfB:2 |  | 2016-04 | LWL | 54 | F1 | 4.59 |  |  |  |  | 2016-08 | LWL | 54 | F1 | 7.49
Greven, StdA | Registerbände | H 1912 41 | 2016 |  | ZfB:2 |  | 2016-04 | LWL | 5 | D2 | 4.5 |  |  |  |  | 2016-08 | LWL | 5 | D2 | 7.5
Greven, StdA | Registerbände | PS R 84 | 2016 |  | ZfB:2 |  | 2016-04 | LWL | 54 | F8 | 4.64 |  |  |  |  | 2016-08 | LWL | 54 | F8 | 7.69
Greven, StdA | C | 7661 | 2021 | 1966 | ZfB:2 |  | 2021-02 | LWL | 5 | H3 | 3.73 |  |  |  |  | 2021-10 | LWL | 5 | H3 | 7.7
Greven, StdA | 61-02a (ZwA) | 11 (35610) | 2020 | 1953 | ZfB:2 |  | 2020-05 | LWL | 6 | A5 | 3.65 |  |  |  |  | 2021-02 | LWL | 6 | A5 | 7.79
Greven, StdA | C | 7171 | 2020 | 1965 | ZfB:2 |  | 2020-05 | LWL | 7 | J7 | 3.93 |  |  |  |  | 2021-02 | LWL | 7 | J7 | 7.84
Greven, StdA | C | 7741 | 2021 | 1953 | ZfB:2 |  | 2021-02 | LWL | 3 | K7 | 4.13 |  |  |  |  | 2021-10 | LWL | 3 | K7 | 7.84
Greven, StdA | C | 7370 | 2021 | 1984 | ZfB:2 |  | 2021-02 | LWL | 4 | B4 | 6.81 |  |  |  |  | 2021-10 | LWL | 4 | B4 | 7.97
Greven, StdA | B | 6111 | 2017 | 1895 | CSC Book Saver (PAL) |  | 2017-01 | LWL | 98 | um | 4.59 |  |  |  |  | 2017-04 | LWL | 98 | um | 8.05
Greven, StdA | B | 3092 | 2017 | 1935 | CSC Book Saver (PAL) |  | 2017-01 | LWL | 31 | K4 | 4.72 |  |  |  |  | 2017-04 | LWL | 31 | K4 | 8.14
Greven, StdA | Registerbände | PS R 9 | 2016 |  | ZfB:2 |  | 2016-04 | LWL | 31 | K7 | 5.19 |  |  |  |  | 2016-08 | LWL | 31 | K7 | 8.18
Greven, StdA | Registerbände | PS R 9 | 2016 |  | ZfB:2 |  | 2016-04 | LWL | 31 | B7 | 4.8 |  |  |  |  | 2016-08 | LWL | 31 | B7 | 8.26
Greven, StdA | 61-02a (ZwA) | 77 (??) | 2020 | 1956 | ZfB:2 |  | 2020-05 | LWL | 4 | H2 | 4.21 |  |  |  |  | 2021-02 | LWL | 4 | H2 | 8.37
Greven, StdA | B | 6111 | 2017 | 1895 | CSC Book Saver (PAL) |  | 2017-01 | LWL | 98 | G4 | 4.67 |  |  |  |  | 2017-04 | LWL | 98 | G4 | 8.39
Greven, StdA | C | 7171 | 2020 | 1965 | ZfB:2 |  | 2020-05 | LWL | 7 | B2 | 3.71 |  |  |  |  | 2021-02 | LWL | 7 | B2 | 8.52
Greven, StdA | C | 7661 | 2021 | 1966 | ZfB:2 |  | 2021-02 | LWL | 5 | D6 | 3.58 |  |  |  |  | 2021-10 | LWL | 5 | D6 | 8.65
Greven, StdA | 61-02a (ZwA) | 44 (??) | 2020 | 1954 | ZfB:2 |  | 2020-05 | LWL | 11 | B3 | 4.03 |  |  |  |  | 2021-02 | LWL | 11 | B3 | 8.73
Greven, StdA | B | 4849 | 2017 | 1944 | CSC Book Saver (PAL) |  | 2017-01 | LWL | 15 | A1 | 4.2 |  |  |  |  | 2017-04 | LWL | 15 | A1 | 8.74
Greven, StdA | C | 7578 | 2021 | 1960 | ZfB:2 |  | 2021-02 | LWL | 20 | C3 | 3.1 |  |  |  |  | 2021-10 | LWL | 20 | C3 | 8.76
Greven, StdA | B | 6101 | 2017 | 1930 | CSC Book Saver (PAL) |  | 2017-01 | LWL | 6 unter VIII |  | 5.8 |  |  |  |  | 2017-04 | LWL | 6 unter VIII |  | 8.99
Greven, StdA | B | 3092 | 2017 | 1935 | CSC Book Saver (PAL) |  | 2017-01 | LWL | 31 | A8 | 4.79 |  |  |  |  | 2017-04 | LWL | 31 | A8 | 9.01
Greven, StdA | B | 6101 | 2017 | 1930 | CSC Book Saver (PAL) |  | 2017-01 | LWL | 6 | A8 | 5.32 |  |  |  |  | 2017-04 | LWL | 6 | A8 | 9.13
Greven, StdA | 61-02a (ZwA) | 44 (??) | 2020 | 1954 | ZfB:2 |  | 2020-05 | LWL | 11 | I5 | 4.05 |  |  |  |  | 2021-02 | LWL | 11 | I5 | 9.23
Greven, StdA | C | 7361 | 2020 | 1983 | ZfB:2 |  | 2020-05 | LWL | 12 | E6 | 6.86 |  |  |  |  | 2021-02 | LWL | 12 | E6 | 9.77
Greven, StdA | C | 7361 | 2020 | 1983 | ZfB:2 |  | 2020-05 | LWL | 12 | I4 | 6.95 |  |  |  |  | 2021-02 | LWL | 12 | I4 | 9.79
Greven, StdA | C | 7748 | 2022 | 1962 | ZFB:2 |  | 2022-05 | LWL | 9 | B6 | 3.66 |  |  |  |  | 2023-05 | LWL | 9 | B6 | 7.94
Greven, StdA | C | 7748 | 2022 | 1962 | ZFB:2 |  | 2022-05 | LWL | 9 | J3 | 3.98 |  |  |  |  | 2023-05 | LWL | 9 | J3 | 6.4
Greven, StdA | C | 7788 | 2022 | 1974 | ZFB:2 |  | 2022-05 | LWL | 4 | A5/B5 | 4.93 |  |  |  |  | 2023-05 | LWL | 4 | A5/B5 | 9.33
Greven, StdA | C | 7788 | 2022 | 1974 | ZFB:2 |  | 2022-05 | LWL | 4 | J3/J4 | 4.83 |  |  |  |  | 2023-05 | LWL | 4 | J3/J4 | 9.46
Greven, StdA | C | 7850 | 2022 | 1963 | ZFB:2 |  | 2022-05 | LWL | 4 | B2 | 3.16 |  |  |  |  | 2023-05 | LWL | 4 | B2 | 6.76
Greven, StdA | C | 7850 | 2022 | 1963 | ZFB:2 |  | 2022-05 | LWL | 4 | E8 | 3.59 |  |  |  |  | 2023-05 | LWL | 4 | E8 | 5.92
Greven, StdA | C | 7921 | 2022 | 1964 | ZFB:2 |  | 2022-05 | LWL | vorletzes Blatt | A7 | 3.69 |  |  |  |  | 2023-05 | LWL | vorletztes Blatt | A7 | 8.11
Greven, StdA | C | 7921 | 2022 | 1964 | ZFB:2 |  | 2022-05 | LWL | vorletzes Blatt | K2 | 3.88 |  |  |  |  | 2023-05 | LWL | vorletztes Blatt | K2 | 8.69
Greven, StdA | A | 374 | 2022 | 1913 | ZFB:2 |  | 2022-05 | LWL | S.7 | B2 | 4.38 |  |  |  |  | 2023-05 | LWL | S.7 | B2 | 8.17
Greven, StdA | A | 374 | 2022 | 1913 | ZFB:2 |  | 2022-05 | LWL | S.7 | K7 | 4.58 |  |  |  |  | 2023-05 | LWL | S.7 | K7 | 8.34
Greven, StdA | C | 7933 | 2023 | 1963 | ZfB:2 |  | 2023-07 | LWL | 7 | B3 | 3.69 |  |  |  |  | 2024-03 | LWL | 7 | B3 | 8.76
Greven, StdA | C | 7933 | 2023 | 1963 | ZfB:2 |  | 2023-07 | LWL | 7 | J7 | 3.89 |  |  |  |  | 2024-03 | LWL | 7 | J7 | 8.04
Greven, StdA | C | 8013 | 2023 | 1953 | ZfB:2 |  | 2023-07 | LWL | 10 | D6 | 3.96 |  |  |  |  | 2024-03 | LWL | 10 | D6 | 8.66
Greven, StdA | C | 8013 | 2023 | 1953 | ZfB:2 |  | 2023-07 | LWL | 10 | H3 | 3.87 |  |  |  |  | 2024-03 | LWL | 10 | H3 | 8.03
Greven, StdA | C | 8077 | 2023 | 1978 | ZfB:2 |  | 2023-07 | LWL | 10 | A2 | 6.98 |  |  |  |  | 2024-03 | LWL | 10 | A2 | 10.51
Greven, StdA | C | 8077 | 2023 | 1978 | ZfB:2 |  | 2023-07 | LWL | 10 | K5 | 6.95 |  |  |  |  | 2024-03 | LWL | 10 | K5 | 10.55
Greven, StdA | PRS | 505 | 2023 | 1952 | ZfB:2 |  | 2023-07 | LWL | 12 | D7 | 4.11 |  |  |  |  | 2024-03 | LWL | 12 | D7 | 7.86
Greven, StdA | PRS | 505 | 2023 | 1952 | ZfB:2 |  | 2023-07 | LWL | 12 | K5 | 3.98 |  |  |  |  | 2024-03 | LWL | 12 | K5 | 8.83
Greven, StdA | PRS | 591 | 2023 | 1942 | ZfB:2 |  | 2023-07 | LWL | 3 | B3 | 4.42 |  |  |  |  | 2024-03 | LWL | 3 | B3 | 8.33
Greven, StdA | PRS | 591 | 2023 | 1942 | ZfB:2 |  | 2023-07 | LWL | 3 | H4 | 4.37 |  |  |  |  | 2024-03 | LWL | 3 | H4 | 9.44
Greven, StdA | C | 8082 | 2024 | 1984 | ZfB:2 |  | 2024-05 | LWL | 5 | C7 | 5.34 |  |  |  |  | 2025-05 | LWL | 5 | C7 | 9.74
Greven, StdA | C | 8082 | 2024 | 1984 | ZfB:2 |  | 2024-05 | LWL | 5 | J2 | 5.65 |  |  |  |  | 2025-05 | LWL | 5 | J2 | 9.71
Greven, StdA | C | 8148 | 2024 | 1960 | ZfB:2 |  | 2024-05 | LWL | 10 | A8 | 3.62 |  |  |  |  | 2025-05 | LWL | 10 | A8 | 7.52
Greven, StdA | C | 8148 | 2024 | 1960 | ZfB:2 |  | 2024-05 | LWL | 10 | E4 | 3.65 |  |  |  |  | 2025-05 | LWL | 10 | E4 | 7.66
Greven, StdA | C | 8223 | 2024 | 1958 | ZfB:2 |  | 2024-05 | LWL | 5 | B5 | 3.64 |  |  |  |  | 2025-05 | LWL | 5 | B5 | 8.15
Greven, StdA | C | 8223 | 2024 | 1958 | ZfB:2 |  | 2024-05 | LWL | 5 | J4 | 3.67 |  |  |  |  | 2025-05 | LWL | 5 | J4 | 8.74
Greven, StdA | C | 8302 | 2024 | 1961 | ZfB:2 |  | 2024-05 | LWL | 8 | C3 | 3.51 |  |  |  |  | 2025-05 | LWL | 8 | C3 | 6.08
Greven, StdA | C | 8302 | 2024 | 1961 | ZfB:2 |  | 2024-05 | LWL | 8 | J8 | 3.61 |  |  |  |  | 2025-05 | LWL | 8 | J8 | 8.19
Greven, StdA | C | 8373 | 2024 | 1968 | ZfB:2 |  | 2024-05 | LWL | 6 | A3 | 3.89 |  |  |  |  | 2025-05 | LWL | 6 | A3 | 7.89
Greven, StdA | C | 8373 | 2024 | 1968 | ZfB:2 |  | 2024-05 | LWL | 6 | H5 | 4.34 |  |  |  |  | 2025-05 | LWL | 6 | H5 | 8.03
Gütersloh, KrA | A 02/1a | 466 | 2016 | 1860 | ZfB:2 |  | 2016-04 | LWL | 3 | G2 | 3.98 |  |  |  |  | 2016-08 | LWL | 3 | G2 | 6.57
Gütersloh, KrA | A 02/01a; A 02/01b | 869 | 2019 | 1836 | Papersave (Battelle, ZFB) |  | 2019-02 | LWL | 6 | B4 | 3.96 |  |  |  |  | 2019-08 | LWL | 6 | B4 | 6.86
Gütersloh, KrA | A 02/01a; A 02/01b | 869 | 2019 | 1836 | Papersave (Battelle, ZFB) |  | 2019-02 | LWL | 6 | K4 | 3.87 |  |  |  |  | 2019-08 | LWL | 6 | K4 | 6.9
Gütersloh, KrA | A 02/1a | 466 | 2016 | 1860 | ZfB:2 |  | 2016-04 | LWL | 3 | G7 | 3.85 |  |  |  |  | 2016-08 | LWL | 3 | G7 | 7.04
Gütersloh, KrA | A02/1a | 269 | 2014 |  | ZfB:2 |  | 2014-03 | LWL | 7 | C4 | 3.21 |  |  |  |  | 2014-10 | LWL | 7 | C4 | 7.1
Gütersloh, KrA | A02/1a | 268 | 2014 |  | ZfB:2 |  | 2014-03 | LWL | 2 | K2 | 3.5 |  |  |  |  | 2014-10 | LWL | 2 | K2 | 7.11
Gütersloh, KrA | A02/1a | 448 267 | 2014 |  | ZfB:2 |  | 2014-03 | LWL | 3 | K4 | 3.57 |  |  |  |  | 2014-10 | LWL | 3 | K4 | 7.27
Gütersloh, KrA | A02/1a | 269 | 2014 |  | ZfB:2 |  | 2014-03 | LWL | 7 | I4 | 3.18 |  |  |  |  | 2014-10 | LWL | 7 | I4 | 7.29
Gütersloh, KrA | A02/1a | 448 267 | 2014 |  | ZfB:2 |  | 2014-03 | LWL | 3 | B6 | 3.53 |  |  |  |  | 2014-10 | LWL | 3 | B6 | 7.36
Gütersloh, KrA | A 02/1a | 498 | 2016 | 1887 | ZfB:2 |  | 2016-04 | LWL | 4. letztes | D2 | 4.51 |  |  |  |  | 2016-08 | LWL | 4. letztes | D2 | 7.4
Gütersloh, KrA | A 02/1a | 498 | 2016 | 1887 | ZfB:2 |  | 2016-04 | LWL | 4. letztes | H4 | 4.63 |  |  |  |  | 2016-08 | LWL | 4. letztes | H4 | 7.54
Gütersloh, KrA | A02/1a | 268 | 2014 |  | ZfB:2 |  | 2014-03 | LWL | 2 | C3 | 3.49 |  |  |  |  | 2014-10 | LWL | 2 | C3 | 7.54
Gütersloh, KrA | A 02/1a | 546 | 2016 | 1884 | ZfB:2 |  | 2016-04 | LWL | 6 | C4 | 4.52 |  |  |  |  | 2016-08 | LWL | 6 | C4 | 7.57
Gütersloh, KrA | A 02/1a | 546 | 2016 | 1884 | ZfB:2 |  | 2016-04 | LWL | 6 | I4 | 4.43 |  |  |  |  | 2016-08 | LWL | 6 | I4 | 7.63
Gütersloh, KrA | A 02/01a; A 02/01b | 110 | 2019 | 1878 | Papersave (Battelle, ZFB) |  | 2019-02 | LWL | S.21 blaues Heft | H6 | 4.39 |  |  |  |  | 2019-08 | LWL | S.21 blaues Heft | H6 | 7.65
Gütersloh, KrA | A 02/1a | 466 | 2016 | 1902 | ZfB:2 |  | 2016-04 | LWL | 6.letztes Blatt | K3 | 4.64 |  |  |  |  | 2016-08 | LWL | 6.letztes Blatt | K3 | 7.67
Gütersloh, KrA | A02/01b - Kreis Wiedenbrück, Landrat Wiedenbrück II | 539 | 2021 | 1941 | Papersave (Battelle, ZFB) |  | 2021-05 | LWL | 2 | I1 | 3.55 |  |  |  |  | 2021-11 | LWL | 2 | I1 | 7.69
Gütersloh, KrA | A02/1a | 53 | 2014 |  | ZfB:2 |  | 2014-03 | LWL | 5 | H4 | 4.31 |  |  |  |  | 2014-10 | LWL | 5 | H4 | 7.8
Gütersloh, KrA | A02/1a | 257 264 | 2014 |  | ZfB:2 |  | 2014-03 | LWL | 3 | B2 | 3.28 |  |  |  |  | 2014-10 | LWL | 3 | B2 | 7.81
Gütersloh, KrA | A 02/1a | 466 | 2016 | 1902 | ZfB:2 |  | 2016-04 | LWL | 6.letztes Blatt | E4 | 4.52 |  |  |  |  | 2016-08 | LWL | 6.letztes Blatt | E4 | 7.83
Gütersloh, KrA | A 02/01a | 682 | 2018 | 1853 | Papersave Swiss (NCA) |  | 2018-06 | LWL | 6 | A4 | 4.64 |  |  |  |  | 2019-01 | LWL | 6 | A4 | 7.86
Gütersloh, KrA | A 02/1a | 520 | 2016 | 1899 | ZfB:2 |  | 2016-04 | LWL | Verwaltungsbericht S. 25 | D1 | 5.06 |  |  |  |  | 2016-08 | LWL | Verwaltungsbericht S. 25 | D1 | 7.89
Gütersloh, KrA | A02/1a | 450 | 2013 |  | ZfB:2 |  | 2013-03 | LWL | 3 | K8 | 3.81 |  |  |  |  | 2014-02 | LWL | 3 | K8 | 7.89
Gütersloh, KrA | A02/1a | 257 264 | 2014 |  | ZfB:2 |  | 2014-03 | LWL | 3 | J2 | 3.34 |  |  |  |  | 2014-10 | LWL | 3 | J2 | 7.9
Gütersloh, KrA | A Krs. Wiedenbrück | 564 | 2017 | 1903 | Papersave (Battelle, ZFB) |  | 2017-07 | LWL | 6 | L7 | 5.57 |  |  |  |  | 2018-05 | LWL | 6 | L7 | 7.92
Gütersloh, KrA | A Krs. Wiedenbrück | 621 | 2017 | 1863 | Papersave (Battelle, ZFB) |  | 2017-07 | LWL | 15 | I2 | 3.93 |  |  |  |  | 2018-05 | LWL | 15 | I2 | 7.92
Gütersloh, KrA | A Krs. Wiedenbrück | 564 | 2017 | 1903 | Papersave (Battelle, ZFB) |  | 2017-07 | LWL | 6 | F3 | 3.51 |  |  |  |  | 2018-05 | LWL | 6 | F3 | 7.93
Gütersloh, KrA | A 02/1a | 520 | 2016 | 1899 | ZfB:2 |  | 2016-04 | LWL | Verwaltungsbericht S. 25 | D8 | 5.23 |  |  |  |  | 2016-08 | LWL | Verwaltungsbericht S. 25 | D8 | 7.95
Gütersloh, KrA | A Krs. Wiedenbrück | 622 | 2017 | 1854 | Papersave (Battelle, ZFB) |  | 2017-07 | LWL | 22 | D7 | 5.01 |  |  |  |  | 2018-05 | LWL | 22 | D7 | 7.96
Gütersloh, KrA | A02/01b - Kreis Wiedenbrück, Landrat Wiedenbrück II | 606 | 2021 | 1872 | Papersave (Battelle, ZFB) |  | 2021-05 | LWL | 2 | J5 | 4.72 |  |  |  |  | 2021-11 | LWL | 2 | J5 | 7.97
Gütersloh, KrA | A02/1a | 55a | 2013 |  | ZfB:2 |  | 2013-03 | LWL | 3 | K7 | 3.04 |  |  |  |  | 2014-02 | LWL | 3 | K7 | 7.98
Gütersloh, KrA | A02/1a | 53 | 2014 |  | ZfB:2 |  | 2014-03 | LWL | 5 | B3 | 4.32 |  |  |  |  | 2014-10 | LWL | 5 | B3 | 7.99
Gütersloh, KrA | A 02/01a | 805 | 2018 | 1894 | Papersave Swiss (NCA) |  | 2018-06 | LWL | 12 | D2 | 4.41 |  |  |  |  | 2019-01 | LWL | 12 | D2 | 8
Gütersloh, KrA | A02/1a | 439 | 2013 |  | ZfB:2 |  | 2013-03 | LWL | 2 | J4 | 4.07 |  |  |  |  | 2014-02 | LWL | 2 | J4 | 8.01
Gütersloh, KrA | A 02/01a; A 02/01b | 1014 | 2019 | 1839 | Papersave (Battelle, ZFB) |  | 2019-02 | LWL | 11 | L6 | 4.11 |  |  |  |  | 2019-08 | LWL | 11 | L6 | 8.01
Gütersloh, KrA | A Krs. Wiedenbrück | 622 | 2017 | 1854 | Papersave (Battelle, ZFB) |  | 2017-07 | LWL | 22 | L2 | 4.64 |  |  |  |  | 2018-05 | LWL | 22 | L2 | 8.06
Gütersloh, KrA | A 02/01a; A 02/01b | 37 | 2019 | 1942 | Papersave (Battelle, ZFB) |  | 2019-02 | LWL | 9 | B4 | 4.37 |  |  |  |  | 2019-08 | LWL | 9 | B4 | 8.08
Gütersloh, KrA | A 02/01a | 724 | 2018 | 1831 | Papersave Swiss (NCA) |  | 2018-06 | LWL | 9 | C6 | 4 |  |  |  |  | 2019-01 | LWL | 9 | C6 | 8.1
Gütersloh, KrA | A02/01b - Kreis Wiedenbrück, Landrat Wiedenbrück II | 676 | 2021 | 1904 | Papersave (Battelle, ZFB) |  | 2021-05 | LWL | 4 | B4 | 4.46 |  |  |  |  | 2021-11 | LWL | 4 | B4 | 8.11
Gütersloh, KrA | A 02/01a; A 02/01b | 37 | 2019 | 1942 | Papersave (Battelle, ZFB) |  | 2019-02 | LWL | 9 | J6 | 4.52 |  |  |  |  | 2019-08 | LWL | 9 | J6 | 8.12
Gütersloh, KrA | A02/1a | 429 | 2015 |  | CSC Book Saver (PAL) |  | 2015-04 | LWL | 6 | K6 | 3.72 |  |  |  |  | 2016-03 | LWL | 6 | K6 | 8.14
Gütersloh, KrA | A Krs. Wiedenbrück | 563 (rot) | 2017 | 1892 | Papersave (Battelle, ZFB) |  | 2017-07 | LWL | 13 (blau) | A4/A5 | 4.66 |  |  |  |  | 2018-05 | LWL | 13 (blau) | A4/A5 | 8.14
Gütersloh, KrA | A02/1a | 59 | 2013 |  | ZfB:2 |  | 2013-03 | LWL | 1 | K6 | 2.83 |  |  |  |  | 2014-02 | LWL | 1 | K6 | 8.15
Gütersloh, KrA | A 02/01a; A 02/01b | 110 | 2019 | 1878 | Papersave (Battelle, ZFB) |  | 2019-02 | LWL | S.21 blaues Heft | A2 | 4.4 |  |  |  |  | 2019-08 | LWL | S.21 blaues Heft | A2 | 8.16
Gütersloh, KrA | A Krs. Wiedenbrück | 562 | 2017 | 1911 | Papersave (Battelle, ZFB) |  | 2017-07 | LWL | 5 (hinter Heft) | C7 | 4.48 |  |  |  |  | 2018-05 | LWL | 5 (hinter Heft) | C7 | 8.17
Gütersloh, KrA | A 02/01a | 762 | 2018 | 1828 | Papersave Swiss (NCA) |  | 2018-06 | LWL | 4 | K7 | 4.21 |  |  |  |  | 2019-01 | LWL | 4 | K7 | 8.18
Gütersloh, KrA | A02/1a | 427 | 2015 |  | CSC Book Saver (PAL) |  | 2015-04 | LWL | 11 | K8 | 4.38 |  |  |  |  | 2016-03 | LWL | 11 | K8 | 8.22
Gütersloh, KrA | A02/1a | 58 | 2013 |  | ZfB:2 |  | 2013-03 | LWL | 2 | K7 | 2.76 |  |  |  |  | 2014-02 | LWL | 2 | K7 | 8.24
Gütersloh, KrA | A Krs. Wiedenbrück | 563 (rot) | 2017 | 1892 | Papersave (Battelle, ZFB) |  | 2017-07 | LWL | 13 (blau) | L3 | 3.71 |  |  |  |  | 2018-05 | LWL | 13 (blau) | L3 | 8.25
Gütersloh, KrA | A 02/01a | 724 | 2018 | 1831 | Papersave Swiss (NCA) |  | 2018-06 | LWL | 9 | I2 | 4 |  |  |  |  | 2019-01 | LWL | 9 | I2 | 8.25
Gütersloh, KrA | A02/01b - Kreis Wiedenbrück, Landrat Wiedenbrück II | 676 | 2021 | 1904 | Papersave (Battelle, ZFB) |  | 2021-05 | LWL | 4 | G7 | 4.87 |  |  |  |  | 2021-11 | LWL | 4 | G7 | 8.26
Gütersloh, KrA | A 02/01a | 805 | 2018 | 1894 | Papersave Swiss (NCA) |  | 2018-06 | LWL | 12 | K4 | 4.47 |  |  |  |  | 2019-01 | LWL | 12 | K4 | 8.27
Gütersloh, KrA | A 02/01a; A 02/01b | 1070 | 2019 | 1819 | Papersave (Battelle, ZFB) |  | 2019-02 | LWL | 10 | K6 | 4.23 |  |  |  |  | 2019-08 | LWL | 10 | K6 | 8.28
Gütersloh, KrA | A02/01b - Kreis Wiedenbrück, Landrat Wiedenbrück II | 436 | 2020 | 1897 | Papersave (Battelle, ZFB) |  | 2020-03 | LWL | 7 | L7 | 4.86 |  |  |  |  | 2020-08 | LWL | 7 | L7 | 8.32
Gütersloh, KrA | A 02/01a; A 02/01b | 1070 | 2019 | 1819 | Papersave (Battelle, ZFB) |  | 2019-02 | LWL | 10 | B5 | 4.05 |  |  |  |  | 2019-08 | LWL | 10 | B5 | 8.35
Gütersloh, KrA | A 02/01a | 762 | 2018 | 1828 | Papersave Swiss (NCA) |  | 2018-06 | LWL | 4 | B2 | 4.16 |  |  |  |  | 2019-01 | LWL | 4 | B2 | 8.37
Gütersloh, KrA | A02/1a | 428 | 2015 |  | CSC Book Saver (PAL) |  | 2015-04 | LWL | 7 | J6 | 4 |  |  |  |  | 2016-03 | LWL | 7 | J6 | 8.38
Gütersloh, KrA | A02/01b - Kreis Wiedenbrück, Landrat Wiedenbrück II | 815 | 2021 | 1909 | Papersave (Battelle, ZFB) |  | 2021-05 | LWL | 3 | D6 | 4.54 |  |  |  |  | 2021-11 | LWL | 3 | D6 | 8.42
Gütersloh, KrA | A02/01b - Kreis Wiedenbrück, Landrat Wiedenbrück II | 815 | 2021 | 1909 | Papersave (Battelle, ZFB) |  | 2021-05 | LWL | 3 | K3 | 4.65 |  |  |  |  | 2021-11 | LWL | 3 | K3 | 8.43
Gütersloh, KrA | A Krs. Wiedenbrück | 621 | 2017 | 1863 | Papersave (Battelle, ZFB) |  | 2017-07 | LWL | 15 | C6 | 4.84 |  |  |  |  | 2018-05 | LWL | 15 | C6 | 8.46
Gütersloh, KrA | A02/01b - Kreis Wiedenbrück, Landrat Wiedenbrück II | 332 | 2020 | 1938 | Papersave (Battelle, ZFB) |  | 2020-03 | LWL | 5 | B2 | 4.36 |  |  |  |  | 2020-08 | LWL | 5 | B2 | 8.47
Gütersloh, KrA | A 02/01a | 851 | 2018 | 1909 | Papersave Swiss (NCA) |  | 2018-06 | LWL | 20 | C7 | 4.82 |  |  |  |  | 2019-01 | LWL | 20 | C7 | 8.49
Gütersloh, KrA | A 02/01a; A 02/01b | 1014 | 2019 | 1839 | Papersave (Battelle, ZFB) |  | 2019-02 | LWL | 11 | A3 | 4.2 |  |  |  |  | 2019-08 | LWL | 11 | A3 | 8.51
Gütersloh, KrA | A02/01b - Kreis Wiedenbrück, Landrat Wiedenbrück II | 332 | 2020 | 1938 | Papersave (Battelle, ZFB) |  | 2020-03 | LWL | 5 | H4 | 4.3 |  |  |  |  | 2020-08 | LWL | 5 | H4 | 8.53
Gütersloh, KrA | A 02/01a | 682 | 2018 | 1853 | Papersave Swiss (NCA) |  | 2018-06 | LWL | 6 | K6 | 4.76 |  |  |  |  | 2019-01 | LWL | 6 | K6 | 8.55
Gütersloh, KrA | A 02/01a | 851 | 2018 | 1909 | Papersave Swiss (NCA) |  | 2018-06 | LWL | 20 | F4 | 4.8 |  |  |  |  | 2019-01 | LWL | 20 | F4 | 8.55
Gütersloh, KrA | A02/01b - Kreis Wiedenbrück, Landrat Wiedenbrück II | 436 | 2020 | 1897 | Papersave (Battelle, ZFB) |  | 2020-03 | LWL | 7 | C2 | 4.68 |  |  |  |  | 2020-08 | LWL | 7 | C2 | 8.56
Gütersloh, KrA | A Krs. Wiedenbrück | 562 | 2017 | 1911 | Papersave (Battelle, ZFB) |  | 2017-07 | LWL | 5 (hinter Heft) | J4 | 4.55 |  |  |  |  | 2018-05 | LWL | 5 (hinter Heft) | J4 | 8.58
Gütersloh, KrA | A02/01b - Kreis Wiedenbrück, Landrat Wiedenbrück II | 538 | 2020 | 1934 | Papersave (Battelle, ZFB) |  | 2020-03 | LWL | 9 | D4 | 4.06 |  |  |  |  | 2020-08 | LWL | 9 | D4 | 8.58
Gütersloh, KrA | A02/01b - Kreis Wiedenbrück, Landrat Wiedenbrück II | 228 | 2020 | 1935 | Papersave (Battelle, ZFB) |  | 2020-03 | LWL | 8 | D7 | 4.44 |  |  |  |  | 202-08 | LWL | 8 | D7 | 8.59
Gütersloh, KrA | A02/1a | 427 | 2015 |  | CSC Book Saver (PAL) |  | 2015-04 | LWL | 11 | B2 | 4.42 |  |  |  |  | 2016-03 | LWL | 11 | B2 | 8.81
Gütersloh, KrA | A02/01b - Kreis Wiedenbrück, Landrat Wiedenbrück II | 539 | 2021 | 1941 | Papersave (Battelle, ZFB) |  | 2021-05 | LWL | 2 | C8 | 3.55 |  |  |  |  | 2021-11 | LWL | 2 | C8 | 8.84
Gütersloh, KrA | A02/01b - Kreis Wiedenbrück, Landrat Wiedenbrück II | 124 | 2020 | 1869 | Papersave (Battelle, ZFB) |  | 2020-03 | LWL | 13 | E7 | 3.87 |  |  |  |  | 2020-08 | LWL | 13 | E7 | 8.86
Gütersloh, KrA | A02/1a | 426 | 2015 |  | CSC Book Saver (PAL) |  | 2015-04 | LWL | 11 | J3 | 3.92 |  |  |  |  | 2016-03 | LWL | 11 | J3 | 8.87
Gütersloh, KrA | A02/01b - Kreis Wiedenbrück, Landrat Wiedenbrück II | 538 | 2020 | 1934 | Papersave (Battelle, ZFB) |  | 2020-03 | LWL | 9 | K2 | 4.15 |  |  |  |  | 2020-08 | LWL | 9 | K2 | 8.87
Gütersloh, KrA | A02/01b - Kreis Wiedenbrück, Landrat Wiedenbrück II | 606 | 2021 | 1872 | Papersave (Battelle, ZFB) |  | 2021-05 | LWL | 2 | B2 | 4.69 |  |  |  |  | 2021-11 | LWL | 2 | B2 | 8.91
Gütersloh, KrA | A02/01b - Kreis Wiedenbrück, Landrat Wiedenbrück II | 228 | 2020 | 1935 | Papersave (Battelle, ZFB) |  | 2020-03 | LWL | 8 | J7 | 4.37 |  |  |  |  | 2020-08 | LWL | 8 | J7 | 8.92
Gütersloh, KrA | A02/01b - Kreis Wiedenbrück, Landrat Wiedenbrück II | 749 | 2021 | 1942 | Papersave (Battelle, ZFB) |  | 2021-05 | LWL | 1 | A6 | 4.46 |  |  |  |  | 2021-11 | LWL | 1 | A6 | 8.93
Gütersloh, KrA | A02/1a | 428 | 2015 |  | CSC Book Saver (PAL) |  | 2015-04 | LWL | 7 | C4 | 4.04 |  |  |  |  | 2016-03 | LWL | 7 | C4 | 8.96
Gütersloh, KrA | A02/01b - Kreis Wiedenbrück, Landrat Wiedenbrück II | 749 | 2021 | 1942 | Papersave (Battelle, ZFB) |  | 2021-05 | LWL | 1 | J3 | 4.22 |  |  |  |  | 2021-11 | LWL | 1 | J3 | 9.04
Gütersloh, KrA | A02/01b - Kreis Wiedenbrück, Landrat Wiedenbrück II | 124 | 2020 | 1869 | Papersave (Battelle, ZFB) |  | 2020-03 | LWL | 13 | K3 | 3.91 |  |  |  |  | 2020-08 | LWL | 13 | K3 | 9.1
Gütersloh, KrA | A 02/1a | 429 | 2015 |  | CSC Book Saver (PAL) |  | 2015-04 | LWL | 6 | C6 | 3.84 |  |  |  |  | 2016-03 | LWL | 6 | C6 | 9.15
Gütersloh, KrA | A 02/1a | 426 | 2015 |  | CSC Book Saver (PAL) |  | 2015-04 | LWL | 11 | D6 | 3.89 |  |  |  |  | 2016-03 | LWL | 11 | D6 | 784
Gütersloh, KrA | A 02/01b | 820 | 2022 | 1920 | ZFB:2 |  | 2022-06 | LWL | 1 | B7 | 4.23 |  |  |  |  | 2023-02 | LWL | 1 | B7 | 6.64
Gütersloh, KrA | A 02/01b | 1000 | 2022 | 1984 | ZFB:2 |  | 2022-06 | LWL | 6 | B3 | 3.52 |  |  |  |  | 2023-02 | LWL | 6 | B3 | 6.85
Gütersloh, KrA | A 02/01b | 820 | 2022 | 1920 | ZFB:2 |  | 2022-06 | LWL | 1 | J4/K4 | 4.25 |  |  |  |  | 2023-02 | LWL | 1 | J4/K4 | 7.6
Gütersloh, KrA | A 02/01b | 978 | 2022 | 1948 | ZFB:2 |  | 2022-06 | LWL | 3 | B1/B2 | 3.5 |  |  |  |  | 2023-02 | LWL | 3 | B1/B2 | 7.85
Gütersloh, KrA | A 02/01b | 978 | 2022 | 1948 | ZFB:2 |  | 2022-06 | LWL | 3 | K7 | 3.57 |  |  |  |  | 2023-02 | LWL | 3 | K7 | 7.87
Gütersloh, KrA | A 02/01b | 903 | 2022 | 1930 | ZFB:2 |  | 2022-06 | LWL | 6 | I7 | 4.07 |  |  |  |  | 2023-02 | LWL | 6 | I7 | 8
Gütersloh, KrA | A 02/01b | 1067 | 2022 | 1914 | ZFB:2 |  | 2022-06 | LWL | 2 | K2 | 4.92 |  |  |  |  | 2023-02 | LWL | 2 | K2 | 8.03
Gütersloh, KrA | A 02/01b | 1000 | 2022 | 1984 | ZFB:2 |  | 2022-06 | LWL | 6 | I6 | 3.38 |  |  |  |  | 2023-02 | LWL | 6 | I6 | 8.13
Gütersloh, KrA | A 02/01b | 903 | 2022 | 1930 | ZFB:2 |  | 2022-06 | LWL | 6 | D1 | 4.05 |  |  |  |  | 2023-02 | LWL | 6 | D1 | 8.37
Gütersloh, KrA | A 02/01b | 1067 | 2022 | 1914 | ZFB:2 |  | 2022-06 | LWL | 2 | D7 | 4.8 |  |  |  |  | 2023-02 | LWL | 2 | D7 | 8.48
Gütersloh, KrA | A 02/01b - Kreis Wiedenbrück Landrat Wiedenbrück II | 1078 | 2023 | 1937 | ZfB:2 |  | 2023-04 | LWL | 10 | A6 | 4.15 |  |  |  |  | 2023-11 | LWL | 10 | A6 | 8.65
Gütersloh, KrA | A 02/01b - Kreis Wiedenbrück Landrat Wiedenbrück II | 1078 | 2023 | 1937 | ZfB:2 |  | 2023-04 | LWL | 10 | I4 | 3.93 |  |  |  |  | 2023-11 | LWL | 10 | I4 | 8.46
Gütersloh, KrA | A 02/01b - Kreis Wiedenbrück Landrat Wiedenbrück II | 1137 | 2023 | 1888 | ZfB:2 |  | 2023-04 | LWL | 4 | D2 | 4.72 |  |  |  |  | 2023-11 | LWL | 4 | D2 | 8.45
Gütersloh, KrA | A 02/01b - Kreis Wiedenbrück Landrat Wiedenbrück II | 1137 | 2023 | 1888 | ZfB:2 |  | 2023-04 | LWL | 4 | J6 | 5.65 |  |  |  |  | 2023-11 | LWL | 4 | J6 | 8.36
Gütersloh, KrA | A 02/01b - Kreis Wiedenbrück Landrat Wiedenbrück II | 1198 | 2023 | 1947 | ZfB:2 |  | 2023-04 | LWL | 18 | C7 | 3.27 |  |  |  |  | 2023-11 | LWL | 18 | C7 | 7.35
Gütersloh, KrA | A 02/01b - Kreis Wiedenbrück Landrat Wiedenbrück II | 1198 | 2023 | 1947 | ZfB:2 |  | 2023-04 | LWL | 18 | J7 | 3.56 |  |  |  |  | 2023-11 | LWL | 18 | J7 | 8.07
Gütersloh, KrA | A 02/01b - Kreis Wiedenbrück Landrat Wiedenbrück II | 1260 | 2023 | 1943 | ZfB:2 |  | 2023-04 | LWL | 9 | B4 | 3.93 |  |  |  |  | 2023-11 | LWL | 9 | B4 | 8.08
Gütersloh, KrA | A 02/01b - Kreis Wiedenbrück Landrat Wiedenbrück II | 1260 | 2023 | 1943 | ZfB:2 |  | 2023-04 | LWL | 9 | H7 | 3.93 |  |  |  |  | 2023-11 | LWL | 9 | H7 | 8.22
Gütersloh, KrA | A 02/01b - Kreis Wiedenbrück Landrat Wiedenbrück II | 1314 | 2023 | 1923 | ZfB:2 |  | 2023-04 | LWL | 2 | A3 | 3.41 |  |  |  |  | 2023-11 | LWL | 2 | A3 | 7.76
Gütersloh, KrA | A 02/01b - Kreis Wiedenbrück Landrat Wiedenbrück II | 1314 | 2023 | 1923 | ZfB:2 |  | 2023-04 | LWL | 2 | K2 | 3.53 |  |  |  |  | 2023-11 | LWL | 2 | K2 | 7.41
Gütersloh, KrA | A 02/01b | 1331 | 2024 | 1888 | ZfB:2 |  | 2024-05 | LWL | 5 | D3 | 4.85 |  |  |  |  | 2024-10 | LWL | 5 | D3 | 8.87
Gütersloh, KrA | A 02/01b | 1331 | 2024 | 1888 | ZfB:2 |  | 2024-05 | LWL | 5 | K5 | 4.32 |  |  |  |  | 2024-10 | LWL | 5 | K5 | 8.54
Gütersloh, KrA | A 02/01b | 1338 | 2024 | 1924 | ZfB:2 |  | 2024-05 | LWL | 11 | C7 | 3.26 |  |  |  |  | 2024-10 | LWL | 11 | C7 | 7.5
Gütersloh, KrA | A 02/01b | 1338 | 2024 | 1924 | ZfB:2 |  | 2024-05 | LWL | 11 | K5 | 3.2 |  |  |  |  | 2024-10 | LWL | 11 | K5 | 8.71
Gütersloh, KrA | A 02/01b | 1385 | 2024 | 1886 | ZfB:2 |  | 2024-05 | LWL | 9 | D7 | 4.78 |  |  |  |  | 2024-10 | LWL | 9 | D7 | 8.05
Gütersloh, KrA | A 02/01b | 1385 | 2024 | 1886 | ZfB:2 |  | 2024-05 | LWL | 9 | J5/K5 | 4.3 |  |  |  |  | 2024-10 | LWL | 9 | J5/K5 | 8.16
Gütersloh, KrA | A 02/01b | 1444 | 2024 | 1933 | ZfB:2 |  | 2024-05 | LWL | 7 | F2 | 3.12 |  |  |  |  | 2024-10 | LWL | 7 | F2 | 7.19
Gütersloh, KrA | A 02/01b | 1444 | 2024 | 1933 | ZfB:2 |  | 2024-05 | LWL | 7 | F7 | 3.22 |  |  |  |  | 2024-10 | LWL | 7 | F7 | 8.73
Gütersloh, KrA | A 02/01b | 1496 | 2024 | 1925 | ZfB:2 |  | 2024-05 | LWL | 14 | C7 | 3.95 |  |  |  |  | 2024-10 | LWL | 14 | C7 | 7.39
Gütersloh, KrA | A 02/01b | 1496 | 2024 | 1925 | ZfB:2 |  | 2024-05 | LWL | 14 | K7 | 4.37 |  |  |  |  | 2024-10 | LWL | 14 | K7 | 7.32
Gütersloh, StdA | D | 1974 | 2019 | 1942 | Papersave (Battelle, ZFB) |  | 2019-02 | LWL | 1. Blatt nach Reg. "R" | A5 | 3.33 |  |  |  |  | 2019-07 | LWL | 1. Blatt nach Reg. "R" | A5 | 6.05
Gütersloh, StdA | D | 1974 | 2019 | 1942 | Papersave (Battelle, ZFB) |  | 2019-02 | LWL | 1. Blatt nach Reg. "R" | K5 | 3.2 |  |  |  |  | 2019-07 | LWL | 1. Blatt nach Reg. "R" | K5 | 6.27
Gütersloh, StdA | D | 2348 | 2020 | 1947 | Papersave (Battelle, ZFB) |  | 2020-05 | LWL | 8 | B5 | 3.53 |  |  |  |  | 2020-10 | LWL | 8 | B5 | 6.46
Gütersloh, StdA | D | 1618 | 2019 | 1910 | Papersave (Battelle, ZFB) |  | 2019-02 | LWL | 17 | J6 | 3.9 |  |  |  |  | 2019-07 | LWL | 17 | J6 | 6.86
Gütersloh, StdA | D | 2137 | 2020 | 1884 | Papersave (Battelle, ZFB) |  | 2020-05 | LWL | 16 | I7 | 3.76 |  |  |  |  | 2020-10 | LWL | 16 | I7 | 6.91
Gütersloh, StdA | D | 1874 | 2019 | 1950 | Papersave (Battelle, ZFB) |  | 2019-02 | LWL | 11 | A3 | 4.03 |  |  |  |  | 2019-07 | LWL | 11 | A3 | 6.95
Gütersloh, StdA | D | 2430 | 2020 | 1955 | Papersave (Battelle, ZFB) |  | 2020-05 | LWL | 10 | K6 | 4.01 |  |  |  |  | 2020-10 | LWL | 10 | K6 | 7.08
Gütersloh, StdA | D | 2348 | 2020 | 1947 | Papersave (Battelle, ZFB) |  | 2020-05 | LWL | 8 | J5 | 3.59 |  |  |  |  | 2020-10 | LWL | 8 | J5 | 7.14
Gütersloh, StdA | D | 2430 | 2020 | 1955 | Papersave (Battelle, ZFB) |  | 2020-05 | LWL | 10 | C7 | 3.92 |  |  |  |  | 2020-10 | LWL | 10 | C7 | 7.2
Gütersloh, StdA | D | 2137 | 2020 | 1884 | Papersave (Battelle, ZFB) |  | 2020-05 | LWL | 16 | A7 | 3.92 |  |  |  |  | 2020-10 | LWL | 16 | A7 | 7.35
Gütersloh, StdA | D | 1874 | 2019 | 1950 | Papersave (Battelle, ZFB) |  | 2019-02 | LWL | 11 | E4 | 3.93 |  |  |  |  | 2019-07 | LWL | 11 | E4 | 7.55
Gütersloh, StdA | D | 1144 | 2019 | 1941 | Papersave (Battelle, ZFB) |  | 2019-02 | LWL | 11 | B7 | 3.4 |  |  |  |  | 2019-07 | LWL | 11 | B7 | 7.57
Gütersloh, StdA | D | 1772 | 2019 | 1932 | Papersave (Battelle, ZFB) |  | 2019-02 | LWL | 6 | K7 | 3.8 |  |  |  |  | 2019-07 | LWL | 6 | K7 | 7.61
Gütersloh, StdA | D | 1144 | 2019 | 1941 | Papersave (Battelle, ZFB) |  | 2019-02 | LWL | 11 | J4 | 3.44 |  |  |  |  | 2019-07 | LWL | 11 | J4 | 7.77
Gütersloh, StdA | D | 1618 | 2019 | 1910 | Papersave (Battelle, ZFB) |  | 2019-02 | LWL | 17 | B3 | 3.79 |  |  |  |  | 2019-07 | LWL | 17 | B3 | 7.86
Gütersloh, StdA | D | 2230 | 2020 | 1908 | Papersave (Battelle, ZFB) |  | 2020-05 | LWL | 4 | H8 | 4.8 |  |  |  |  | 2020-10 | LWL | 4 | H8 | 8.08
Gütersloh, StdA | C | 472 | 2022 |  | ZFB:2 |  | 2022-03 | LWL | 14 | C3 | 4.39 |  |  |  |  | 2022-09 | LWL | 14 | C3 | 8.46
Gütersloh, StdA | D | 2230 | 2020 | 1908 | Papersave (Battelle, ZFB) |  | 2020-05 | LWL | 4 | D2 | 4.75 |  |  |  |  | 2020-10 | LWL | 4 | D2 | 8.53
Gütersloh, StdA | D | 1988 | 2020 | 1939 | Papersave (Battelle, ZFB) |  | 2020-05 | LWL | 5 | G5 | 4.12 |  |  |  |  | 2020-10 | LWL | 5 | G5 | 8.64
Gütersloh, StdA | D | 1988 | 2020 | 1939 | Papersave (Battelle, ZFB) |  | 2020-05 | LWL | 5 | B2 | 4.23 |  |  |  |  | 2020-10 | LWL | 5 | B2 | 8.83
Gütersloh, StdA | B | 833 | 2022 | 1891 | ZFB:2 |  | 2022-03 | LWL | 12 | C3 | 4.71 |  |  |  |  | 2022-09 | LWL | 12 | C3 | 8.83
Gütersloh, StdA | D | 2784 | 2022 | 1927 | ZFB:2 |  | 2022-03 | LWL | 12 | J6 | 4.76 |  |  |  |  | 2022-09 | LWL | 12 | J6 | 8.83
Gütersloh, StdA | D | 2656 | 2022 | 1951 | ZFB:2 |  | 2022-03 | LWL | 15 | B6 | 3.29 |  |  |  |  | 2022-09 | LWL | 15 | B6 | 8.84
Gütersloh, StdA | D | 2784 | 2022 | 1927 | ZFB:2 |  | 2022-03 | LWL | 12 | B3 | 4.9 |  |  |  |  | 2022-09 | LWL | 12 | B3 | 8.94
Gütersloh, StdA | D | 2656 | 2022 | 1951 | ZFB:2 |  | 2022-03 | LWL | 15 | J4 | 3.37 |  |  |  |  | 2022-09 | LWL | 15 | J4 | 8.99
Gütersloh, StdA | D | 2582 | 2022 | 1946 | ZFB:2 |  | 2022-03 | LWL | 19 | G4 | 3.67 |  |  |  |  | 2022-09 | LWL | 19 | G4 | 9.01
Gütersloh, StdA | C | 472 | 2022 |  | ZFB:2 |  | 2022-03 | LWL | 14 | K3 | 4.62 |  |  |  |  | 2022-09 | LWL | 14 | K3 | 9.11
Gütersloh, StdA | B | 833 | 2022 | 1891 | ZFB:2 |  | 2022-03 | LWL | 12 | K5 | 4.92 |  |  |  |  | 2022-09 | LWL | 12 | K5 | 9.12
Gütersloh, StdA | D | 2582 | 2022 | 1946 | ZFB:2 |  | 2022-03 | LWL | 19 | B3 | 3.59 |  |  |  |  | 2022-09 | LWL | 19 | B3 | 9.18 |  |  |  |  | 2016-04 | LWL | 1 | rm | 7.78
Gütersloh, StdA | D | 1772 | 2019 | 1932 | Papersave (Battelle, ZFB) |  | 2019-02 | LWL | 6 | A4 | 3.89 |  |  |  |  | 2019-07 | LWL | 6 | A4 | 7,,42
Gütersloh, StdA | D | 567 | 2017 | 1950 | CSC Book Saver (PAL) |  | 2017-03 | LWL | 8 | J7 | 3.97 |  |  |  |  | 2017-11 | LWL | 8 | J7 | 5.81
Gütersloh, StdA | B | 820 | 2014 |  | ZfB:2 |  | 2014-03 | LWL | 5 | A6 | 3.78 |  |  |  |  | 2014-11 | LWL | 5 | A6 | 6.11
Gütersloh, StdA | D | 684 | 2017 | 1945 | CSC Book Saver (PAL) |  | 2017-03 | LWL | 10 (S. 5) | E3 | 4.31 |  |  |  |  | 2017-11 | LWL | 10 (S. 5) | E3 | 6.17
Gütersloh, StdA | B | 820 | 2014 |  | ZfB:2 |  | 2014-03 | LWL | 5 | G1 | 3.75 |  |  |  |  | 2014-11 | LWL | 5 | G1 | 6.2
Gütersloh, StdA | B | 822 | 2014 |  | ZfB:2 |  | 2014-03 | LWL | 6 | B4 | 3.81 |  |  |  |  | 2014-11 | LWL | 6 | B4 | 6.24
Gütersloh, StdA | B | 560 | 2018 | 1901 | Papersave Swiss (NCA) |  | 2018-07 | LWL | 11 | J7 | 4.68 |  |  |  |  | 2018-12 | LWL | 11 | J7 | 6.3
Gütersloh, StdA | B | 822 | 2014 |  | ZfB:2 |  | 2014-03 | LWL | 6 | H1 | 3.8 |  |  |  |  | 2014-11 | LWL | 6 | H1 | 6.35
Gütersloh, StdA | D | 2151 | 2021 | 1923 | Papersave (Battelle, ZFB) |  | 2021-02 | LWL | 1 | J7 | 4.07 |  |  |  |  | 2021-08 | LWL | 1 | J7 | 6.52
Gütersloh, StdA | D | 567 | 2017 | 1950 | CSC Book Saver (PAL) |  | 2017-03 | LWL | 8 | H7 | 4.04 |  |  |  |  | 2017-11 | LWL | 8 | H7 | 6.55
Gütersloh, StdA | D | 489 | 2017 | 1947 | CSC Book Saver (PAL) |  | 2017-03 | LWL | 11 (5) | F6 | 3.91 |  |  |  |  | 2017-11 | LWL | 11 (5) | F6 | 6.59
Gütersloh, StdA | D | 489 | 2017 | 1947 | CSC Book Saver (PAL) |  | 2017-03 | LWL | 11 (5) | J3 | 4.14 |  |  |  |  | 2017-11 | LWL | 11 (5) | J3 | 6.69
Gütersloh, StdA | D | 1253 | 2018 | 1945 | Papersave Swiss (NCA) |  | 2018-07 | LWL | 21 | D2 | 3.91 |  |  |  |  | 2018-12 | LWL | 21 | D2 | 6.69
Gütersloh, StdA | B | 808 | 2014 |  | ZfB:2 |  | 2014-03 | LWL | 4 | B3 | 4.03 |  |  |  |  | 2014-11 | LWL | 4 | B3 | 6.77
Gütersloh, StdA | B | 796 | 2014 |  | ZfB:2 |  | 2014-03 | LWL | 6 | D3 | 3.62 |  |  |  |  | 2014-11 | LWL | 6 | D3 | 6.78
Gütersloh, StdA | B | 825 | 2014 |  | ZfB:2 |  | 2014-03 | LWL | 7 | B2 | 4.39 |  |  |  |  | 2014-11 | LWL | 7 | B2 | 6.79
Gütersloh, StdA | B | 808 | 2014 |  | ZfB:2 |  | 2014-03 | LWL | 4 | J4 | 4.01 |  |  |  |  | 2014-11 | LWL | 4 | J4 | 6.83
Gütersloh, StdA | B | 560 | 2018 | 1901 | Papersave Swiss (NCA) |  | 2018-07 | LWL | 11 | E4 | 4.66 |  |  |  |  | 2018-12 | LWL | 11 | E4 | 6.84
Gütersloh, StdA | D | 2151 | 2021 | 1923 | Papersave (Battelle, ZFB) |  | 2021-02 | LWL | 1 | B2 | 3.81 |  |  |  |  | 2021-08 | LWL | 1 | B2 | 6.84
Gütersloh, StdA | B | 825 | 2014 |  | ZfB:2 |  | 2014-03 | LWL | 7 | I4 | 4.42 |  |  |  |  | 2014-11 | LWL | 7 | I4 | 6.86
Gütersloh, StdA | B | 298 | 2010 |  | Papersave (Battelle, ZFB) |  | 2009-11 | LWL | 2 | D7 | 3.77 |  |  |  |  | 2010-06 | LWL | 2 | D7 | 6.88
Gütersloh, StdA | D | 1253 | 2018 | 1945 | Papersave Swiss (NCA) |  | 2018-07 | LWL | 21 | H6 | 3.97 |  |  |  |  | 2018-12 | LWL | 21 | H6 | 6.88
Gütersloh, StdA | B | 796 | 2014 |  | ZfB:2 |  | 2014-03 | LWL | 6 | J2 | 3.59 |  |  |  |  | 2014-11 | LWL | 6 | J2 | 6.91
Gütersloh, StdA | B | 302 | 2010 |  | Papersave (Battelle, ZFB) |  | 2009-11 | LWL | letztes Blatt | K3 | 4.19 |  |  |  |  | 2010-06 | LWL | letztes Blatt | K3 | 6.96
Gütersloh, StdA | D | 1151 | 2018 | 1954 | Papersave Swiss (NCA) |  | 2018-07 | LWL | 5 | K3 | 3.4 |  |  |  |  | 2018-12 | LWL | 5 | K3 | 7.05
Gütersloh, StdA | B | 303 | 2010 |  | Papersave (Battelle, ZFB) |  | 2009-11 | LWL | 1 | F4 | 3.63 |  |  |  |  | 2010-06 | LWL | 1 | F4 | 7.06
Gütersloh, StdA | D | 398 | 2016 | 1918 | ZfB:2 |  | 2016-04 | LWL | 56 (blaue Ziffern) | G1 | 4.41 |  |  |  |  | 2016-08 | LWL | 56 (blaue Ziffern) | G1 | 7.08
Gütersloh, StdA | D | 1151 | 2018 | 1954 | Papersave Swiss (NCA) |  | 2018-07 | LWL | 5 | B7 | 3.32 |  |  |  |  | 2018-12 | LWL | 5 | B7 | 7.2
Gütersloh, StdA | D | 2509 | 2021 | 1950 | Papersave (Battelle, ZFB) |  | 2021-02 | LWL | 13 | I5 | 3.98 |  |  |  |  | 2021-08 | LWL | 13 | I5 | 7.29
Gütersloh, StdA | D | 784 | 2017 | 1945 | CSC Book Saver (PAL) |  | 2017-03 | LWL | S. 5 | A6 | 3.39 |  |  |  |  | 2017-11 | LWL | S. 5 | A6 | 7.32
Gütersloh, StdA | D | 151 | 2009 |  | Papersave (Battelle, ZFB) |  | 2009-02 | LWL | hinten "Programm" | E2 | 4.58 |  |  |  |  | 2009-06 | LWL | hinten "Programm" | E2 | 7.33
Gütersloh, StdA | D | 1369 | 2018 | 1951 | Papersave Swiss (NCA) |  | 2018-07 | LWL | 3 | I5 | 3.44 |  |  |  |  | 2018-12 | LWL | 3 | I5 | 7.33
Gütersloh, StdA | D | 784 | 2017 | 1945 | CSC Book Saver (PAL) |  | 2017-03 | LWL | S. 5 | J2 | 3.8 |  |  |  |  | 2017-11 | LWL | S. 5 | J2 | 7.36
Gütersloh, StdA | D | 1586 | 2018 | 1957 | Papersave Swiss (NCA) |  | 2018-07 | LWL | 13 | J6 | 3.87 |  |  |  |  | 2018-12 | LWL | 13 | J6 | 7.45
Gütersloh, StdA | D | 1369 | 2018 | 1951 | Papersave Swiss (NCA) |  | 2018-07 | LWL | 3 | B4 | 3.63 |  |  |  |  | 2018-12 | LWL | 3 | B4 | 7.48
Gütersloh, StdA | verschiedene | Einwohnerbuch 1961 | 2016 | 1961 | ZfB:2 |  | 2016-04 | LWL | 59 | I6 | 3.34 |  |  |  |  | 2016-08 | LWL | 59 | I6 | 7.49
Gütersloh, StdA | verschiedene | Einwohnerbuch 1961 | 2016 | 1961 | ZfB:2 |  | 2016-04 | LWL | 59 | D1 | 3.37 |  |  |  |  | 2016-08 | LWL | 59 | D1 | 7.57
Gütersloh, StdA | D | 1049 | 2017 | 1947 | CSC Book Saver (PAL) |  | 2017-03 | LWL | 1 | F7 | 4.56 |  |  |  |  | 2017-11 | LWL | 1 | F7 | 7.6
Gütersloh, StdA | D | 398 | 2016 | 1918 | ZfB:2 |  | 2016-04 | LWL | 56 (blaue Ziffern) | G8 | 4.17 |  |  |  |  | 2016-08 | LWL | 56 (blaue Ziffern) | G8 | 7.63
Gütersloh, StdA | D | 2026 | 2021 | 1933 | Papersave (Battelle, ZFB) |  | 2021-02 | LWL | 11 | J2 | 4.09 |  |  |  |  | 2021-08 | LWL | 11 | J2 | 7.74
Gütersloh, StdA | D | 2573 | 2021 | 1949 | Papersave (Battelle, ZFB) |  | 2021-02 | LWL | 3 | E7 | 3.93 |  |  |  |  | 2021-08 | LWL | 3 | E7 | 7.77
Gütersloh, StdA | D | 2509 | 2021 | 1950 | Papersave (Battelle, ZFB) |  | 2021-02 | LWL | 13 | C5 | 3.91 |  |  |  |  | 2021-08 | LWL | 13 | C5 | 7.85
Gütersloh, StdA | C | 256 | 2013 |  | ZfB:2 |  | 2013-03 | LWL | 1 | C7 | 3.55 |  |  |  |  | 2013-06 | LWL | 1 | C7 | 7.89
Gütersloh, StdA | B | 308 | 2010 |  | Papersave (Battelle, ZFB) |  | 2009-11 | LWL | 3 | K2 | 4.43 |  |  |  |  | 2010-06 | LWL | 3 | K2 | 7.95
Gütersloh, StdA | D | 398 | 2016 | 1916 | ZfB:2 |  | 2016-04 | LWL | 9 (blaue Ziffern) | C8 | 4.33 |  |  |  |  | 2016-08 | LWL | 9 (blaue Ziffern) | C8 | 7.95
Gütersloh, StdA | D | 1586 | 2018 | 1957 | Papersave Swiss (NCA) |  | 2018-07 | LWL | 13 | C2 | 3.8 |  |  |  |  | 2018-12 | LWL | 13 | C2 | 7.98
Gütersloh, StdA | D | 398 | 2016 | 1916 | ZfB:2 |  | 2016-04 | LWL | 9 (blaue Ziffern) | D2 | 4.24 |  |  |  |  | 2016-08 | LWL | 9 (blaue Ziffern) | lm | 8.01
Gütersloh, StdA | C | 255 | 2013 |  | ZfB:2 |  | 2013-03 | LWL | 3 | K8 | 3.47 |  |  |  |  | 2013-06 | LWL | 3 | K8 | 8.04
Gütersloh, StdA | C | 253 | 2013 |  | ZfB:2 |  | 2013-03 | LWL | 4 | F4 | 3.63 |  |  |  |  | 2013-06 | LWL | 4 | F4 | 8.1
Gütersloh, StdA | C | 254 | 2013 |  | ZfB:2 |  | 2013-03 | LWL | 4 | K7 | 3.8 |  |  |  |  | 2013-06 | LWL | 4 | K7 | 8.12
Gütersloh, StdA | D | 684 | 2017 | 1945 | CSC Book Saver (PAL) |  | 2017-03 | LWL | 10 (S. 5) | J5 | 4.3 |  |  |  |  | 2017-11 | LWL | 10 (S. 5) | J5 | 8.13
Gütersloh, StdA | B | 453 | 2012 |  | Papersave (Battelle, ZFB) |  | 2012-06 | LWL | 1 | J3 | 3.79 |  |  |  |  | 2013-02 | LWL | 1 | J3 | 8.16
Gütersloh, StdA | D | 2459 | 2021 | 1947 | Papersave (Battelle, ZFB) |  | 2021-02 | LWL | 5 | B6 | 4.39 |  |  |  |  | 2021-08 | LWL | 5 | B6 | 8.18
Gütersloh, StdA | D | 151 | 2009 |  | Papersave (Battelle, ZFB) |  | 2009-02 | LWL | 3 | F4 | 4.03 |  |  |  |  | 2009-06 | LWL | 3 | F4 | 8.31
Gütersloh, StdA | D | 152 | 2009 |  | Papersave (Battelle, ZFB) |  | 2009-02 | LWL | 2 | G2 | 4.4 |  |  |  |  | 2009-06 | LWL | 2 | G2 | 8.32
Gütersloh, StdA | B | 610 | 2012 |  | Papersave (Battelle, ZFB) |  | 2012-06 | LWL | 1 | J7 | 3.85 |  |  |  |  | 2013-02 | LWL | 1 | J7 | 8.34
Gütersloh, StdA | D | 2459 | 2021 | 1947 | Papersave (Battelle, ZFB) |  | 2021-02 | LWL | 5 | K6 | 4.36 |  |  |  |  | 2021-08 | LWL | 5 | K6 | 8.36
Gütersloh, StdA | D | 1049 | 2017 | 1947 | CSC Book Saver (PAL) |  | 2017-03 | LWL | 1 | A2 | 4.59 |  |  |  |  | 2017-11 | LWL | 1 | A2 | 8.37
Gütersloh, StdA | D | 152 | 2009 |  | Papersave (Battelle, ZFB) |  | 2009-02 | LWL | blaues Papier Mitte | I4 | 3.84 |  |  |  |  | 2009-06 | LWL | blaues Papier Mitte | I4 | 8.48
Gütersloh, StdA | D | 151 | 2009 |  | Papersave (Battelle, ZFB) |  | 2009-02 | LWL | Kopie mit violetter Schrift in der Mitte | E1 | 4.17 |  |  |  |  | 2009-06 | LWL | Kopie mit violetter Schrift in der Mitte | E1 | 8.58
Gütersloh, StdA | B | 86 T. 2 | 2012 |  | Papersave (Battelle, ZFB) |  | 2012-06 | LWL | 2 | J3 | 5.16 |  |  |  |  | 2013-02 | LWL | 2 | J3 | 8.6
Gütersloh, StdA | D | 2573 | 2021 | 1949 | Papersave (Battelle, ZFB) |  | 2021-02 | LWL | 3 | K3 | 4.06 |  |  |  |  | 2021-08 | LWL | 3 | K3 | 8.63
Gütersloh, StdA | B | 305 | 2010 |  | Papersave (Battelle, ZFB) |  | 2009-11 | LWL | letztes Blatt | A8 | 5.76 |  |  |  |  | 2010-06 | LWL | letztes Blatt | A8 | 8.73
Gütersloh, StdA | B | 421 | 2012 |  | Papersave (Battelle, ZFB) |  | 2012-06 | LWL | 1 | K1 | 3.9 |  |  |  |  | 2013-02 | LWL | 1 | K1 | 8.73
Gütersloh, StdA | verschiedene | 1983 N-Z | 2016 | 1983 | ZfB:2 |  | 2016-04 | LWL | 3 | I6 | 4.79 |  |  |  |  | 2016-08 | LWL | 3 | D2 | 8.79
Gütersloh, StdA | verschiedene | 1983 N-Z | 2016 | 1983 | ZfB:2 |  | 2016-04 | LWL | 3 | D2 | 4.58 |  |  |  |  | 2016-08 | LWL | 3 | D2 | 8.85
Gütersloh, StdA | B | 618 | 2012 |  | Papersave (Battelle, ZFB) |  | 2012-06 | LWL | 1 | K3 | 4.06 |  |  |  |  | 2013-02 | LWL | 1 | K3 | 8.91
Gütersloh, StdA | D | 2026 | 2021 | 1933 | Papersave (Battelle, ZFB) |  | 2021-02 | LWL | 11 | D8 | 4.33 |  |  |  |  | 2021-08 | LWL | 11 | D8 | 9.98
Gütersloh, StdA | verschiedene | 1993 N-Z | 2016 | 1993 | ZfB:2 |  | 2016-04 | LWL | 3 | K4 | 7.57 |  |  |  |  | 2016-08 | LWL | 3 | K4 | 10.27
Gütersloh, StdA | verschiedene | 1993 N-Z | 2016 | 1993 | ZfB:2 |  | 2016-04 | LWL | 3 | D3 | 7.38 |  |  |  |  | 2016-08 | LWL | 3 | D3 | 10.43
Gütersloh, StdA | B | 235 | 2010 |  | Papersave (Battelle, ZFB) |  | 2010-03 | LWL | letztes Blatt | A4 | 5.86
Gütersloh, StdA | B | 239 | 2010 |  | Papersave (Battelle, ZFB) |  | 2010-03 | LWL | 1 | F4 | 4.3
Gütersloh, StdA | B | 293 | 2010 |  | Papersave (Battelle, ZFB) |  | 2010-03 | LWL | 20 | F1 | 4.11
Gütersloh, StdA | B | 296 | 2010 |  | Papersave (Battelle, ZFB) |  | 2010-03 | LWL | 5 | G7 | 4.5
Gütersloh, StdA | B | 297 | 2010 |  | Papersave (Battelle, ZFB) |  | 2010-03 | LWL | 3 | K4 | 3.96
Gütersloh, StdA | B | 620 | 2011 |  | Papersave (Battelle, ZFB) |  | 2011-03 | LWL | 5 | F2 | 4.1
Gütersloh, StdA | B | 620 | 2011 |  | Papersave (Battelle, ZFB) |  | 2011-03 | LWL | 7 | C4 | 4
Gütersloh, StdA | B | 632 | 2011 |  | Papersave (Battelle, ZFB) |  | 2011-03 | LWL | 3 | G2 | 4.27
Gütersloh, StdA | B | 645 | 2011 |  | Papersave (Battelle, ZFB) |  | 2011-03 | LWL | 4 | D4 | 4.11
Gütersloh, StdA | B | 782 | 2011 |  | Papersave (Battelle, ZFB) |  | 2011-03 | LWL | 5 | H3 | 4.36
Gütersloh, StdA | D | 860 | 2008 |  |  |  | 2008-08 | LWL | 7 | D4 | 3.8
Gütersloh, StdA | D | 860 | 2008 |  |  |  | 2008-08 | LWL | pinker Zettel | A2/B2 | 4.01
Gütersloh, StdA | D | 861 | 2008 |  |  |  | 2008-08 | LWL | 1 | I6 | 4.18
Gütersloh, StdA | D | 861 | 2008 |  |  |  | 2008-08 | LWL | RD | F3 | 6.75
Gütersloh, StdA | D | 923 | 2008 |  |  |  | 2008-08 | LWL | grünes Blatt Mitte | I3 | 3.38
Gütersloh, StdA | D | 2791 | 2023 | 1938 | ZfB:2 |  | 2023-03 | LWL | 9 | D3 | 4.34 |  |  |  |  | 2024-02 | LWL | 9 | D3 | 6.98
Gütersloh, StdA | D | 2791 | 2023 | 1938 | ZfB:2 |  | 2023-03 | LWL | 9 | J6 | 4.31 |  |  |  |  | 2024-02 | LWL | 9 | J6 | 7.66
Gütersloh, StdA | D | 2849 | 2023 | 1939 | ZfB:2 |  | 2023-03 | LWL | 2 | B2 | 4.02 |  |  |  |  | 2024-02 | LWL | 2 | B2 | 6.92
Gütersloh, StdA | D | 2849 | 2023 | 1939 | ZfB:2 |  | 2023-03 | LWL | 2 | K7 | 3.89 |  |  |  |  | 2024-02 | LWL | 2 | K7 | 7.91
Gütersloh, StdA | D | 2900 | 2023 | 1934 | ZfB:2 |  | 2023-03 | LWL | 13 | E7 | 4.31 |  |  |  |  | 2024-02 | LWL | 13 | E7 | 8.51
Gütersloh, StdA | D | 2900 | 2023 | 1934 | ZfB:2 |  | 2023-03 | LWL | 13 | H3 | 4.13 |  |  |  |  | 2024-02 | LWL | 13 | H3 | 8.63
Gütersloh, StdA | D | 2949 | 2023 | 1951 | ZfB:2 |  | 2023-03 | LWL | 12 | B7 | 3.99 |  |  |  |  | 2024-02 | LWL | 12 | B7 | 7.02
Gütersloh, StdA | D | 2949 | 2023 | 1951 | ZfB:2 |  | 2023-03 | LWL | 12 | H7 | 4.02 |  |  |  |  | 2024-02 | LWL | 12 | H7 | 7.03
Gütersloh, StdA | D | 3003 | 2023 | 1926 | ZfB:2 |  | 2023-03 | LWL | 6 | B4/C4 | 3.6 |  |  |  |  | 2024-02 | LWL | 6 | B4/C4 | 4.42
Gütersloh, StdA | D | 3003 | 2023 | 1926 | ZfB:2 |  | 2023-03 | LWL | 6 | L5 | 4.43 |  |  |  |  | 2024-02 | LWL | 6 | L5 | 4.45
Halle (Westf.), StdA | D | 154 | 2021 | 1951 | ZFB:2 |  | 2021-09 | LWL | 7 | C2 | 3.63 |  |  |  |  | 2022-06 | LWL | 7 | C2 | 6.56
Halle (Westf.), StdA | D | 92 | 2021 | 1948 | ZFB:2 |  | 2021-09 | LWL | 10 | C7/C8 | 3.55 |  |  |  |  | 2022-06 | LWL | 10 | C7/C8 | 6.77
Halle (Westf.), StdA | D | 154 | 2021 | 1951 | ZFB:2 |  | 2021-09 | LWL | 7 | H7 | 3.94 |  |  |  |  | 2022-06 | LWL | 7 | H7 | 6.81
Halle (Westf.), StdA | D | 92 | 2021 | 1948 | ZFB:2 |  | 2021-09 | LWL | 10 | K2 | 3.59 |  |  |  |  | 2022-06 | LWL | 10 | K2 | 8.06
Halle (Westf.), StdA | D | 262 | 2021 | nach 1945 | ZFB:2 |  | 2021-09 | LWL | 5 (-III-) | H3 | 4.57 |  |  |  |  | 2022-06 | LWL | 5 (-III-) | H3 | 8.33
Halle (Westf.), StdA | D | 262 | 2021 | nach 1945 | ZFB:2 |  | 2021-09 | LWL | 5 (-III-) | B6 | 4.4 |  |  |  |  | 2022-06 | LWL | 5 (-III-) | B6 | 8.63
Halle (Westf.), StdA | D | 210 | 2021 | 1969 | ZFB:2 |  | 2021-09 | LWL | 3 | J4 | 3.99 |  |  |  |  | 2022-06 | LWL | 3 | J4 | 9.02
Halle (Westf.), StdA | D | 210 | 2021 | 1969 | ZFB:2 |  | 2021-09 | LWL | 3 | D5 | 4.04 |  |  |  |  | 2022-06 | LWL | 3 | D5 | 9.1
Halle (Westf.), StdA | D | 316 | 2021 | 1961 | ZFB:2 |  | 2021-09 | LWL | 1 | H4 | 4.23 |  |  |  |  | 2022-06 | LWL | 1 | H4 | 9.58
Halle (Westf.), StdA | D | 316 | 2021 | 1961 | ZFB:2 |  | 2021-09 | LWL | 1 | B6 | 4.35 |  |  |  |  | 2022-06 | LWL | 1 | B6 | 9.69
Halle (Westf.), StdA | C | 1369 | 2019 | 1923 | Papersave Swiss (NCA) |  | 2019-02 | LWL | 2 | H2 | 4.14 |  |  |  |  | 2019-07 | LWL | 2 | H2 | 6.16
Halle (Westf.), StdA | C | 1369 | 2019 | 1923 | Papersave Swiss (NCA) |  | 2019-02 | LWL | 2 | H7 | 3.85 |  |  |  |  | 2019-07 | LWL | 2 | H7 | 6.21
Halle (Westf.), StdA | C | 1333 | 2019 | 1926 | Papersave Swiss (NCA) |  | 2019-02 | LWL | 10 | M1 | 3.55 |  |  |  |  | 2019-07 | LWL | 10 | M1 | 6.36
Halle (Westf.), StdA | C | 1575 | 2019 | 1932 | Papersave Swiss (NCA) |  | 2019-02 | LWL | 16 | C1 | 4.13 |  |  |  |  | 2019-07 | LWL | 16 | C1 | 6.92
Halle (Westf.), StdA | C | 1575 | 2019 | 1932 | Papersave Swiss (NCA) |  | 2019-02 | LWL | 16 | K4 | 4.15 |  |  |  |  | 2019-07 | LWL | 16 | K4 | 7.12
Halle (Westf.), StdA | C | 1270 | 2018 | 1928 | Papersave Swiss (NCA) |  | 2018-07 | LWL | 14 | D7 | 3.73 |  |  |  |  | 2019-01 | LWL | 14 | D7 | 7.15
Halle (Westf.), StdA | C | 1333 | 2019 | 1926 | Papersave Swiss (NCA) |  | 2019-02 | LWL | 10 | L8 | 3.95 |  |  |  |  | 2019-07 | LWL | 10 | L8 | 7.17
Halle (Westf.), StdA | C | 972 | 2018 | 1935 | Papersave Swiss (NCA) |  | 2018-07 | LWL | 7 | D4 | 4.68 |  |  |  |  | 2019-01 | LWL | 7 | D4 | 7.39
Halle (Westf.), StdA | C | 1500 | 2019 | 1921 | Papersave Swiss (NCA) |  | 2019-02 | LWL | Brockhagen 9.VIII 1921 hinteres Drittel | A1 | 3.97 |  |  |  |  | 2019-07 | LWL | Brockhagen 9.VIII 1921 hinteres Drittel | A1 | 7.55
Halle (Westf.), StdA | C | 897 | 2018 | 1909 | Papersave Swiss (NCA) |  | 2018-07 | LWL | 4 | C2 | 4.87 |  |  |  |  | 2019-01 | LWL | 4 | C2 | 7.62
Halle (Westf.), StdA | C | 1442 | 2019 |  | Papersave Swiss (NCA) |  | 2019-02 | LWL | 7. Blatt nach 3. Trennkarton | I5 | 3.8 |  |  |  |  | 2019-07 | LWL | 7. Blatt nach 3. Trennkarton | I5 | 7.75
Halle (Westf.), StdA | C | 972 | 2018 | 1935 | Papersave Swiss (NCA) |  | 2018-07 | LWL | 7 | K2 | 4.75 |  |  |  |  | 2019-01 | LWL | 7 | K2 | 7.78
Halle (Westf.), StdA | C | 897 | 2018 | 1909 | Papersave Swiss (NCA) |  | 2018-07 | LWL | 4 | J6 | 4.45 |  |  |  |  | 2019-01 | LWL | 4 | J6 | 7.84
Halle (Westf.), StdA | C | 1442 | 2019 |  | Papersave Swiss (NCA) |  | 2019-02 | LWL | 7.Blatt nach 3. Trennkarton | A5 | 3.88 |  |  |  |  | 2019-07 | LWL | 7.Blatt nach 3. Trennkarton | A5 | 8.23
Halle (Westf.), StdA | C | 1182 | 2018 | 1925 | Papersave Swiss (NCA) |  | 2018-07 | LWL | 15 | L3 | 4.43 |  |  |  |  | 2019-01 | LWL | 15 | L3 | 8.27
Halle (Westf.), StdA | C | 1313 | 2018 | 1915 | Papersave Swiss (NCA) |  | 2018-07 | LWL | 33 | J5 | 4.18 |  |  |  |  | 2019-01 | LWL | 33 | J5 | 8.27
Halle (Westf.), StdA | C | 1270 | 2018 | 1928 | Papersave Swiss (NCA) |  | 2018-07 | LWL | 14 | H2 | 3.67 |  |  |  |  | 2019-01 | LWL | 14 | H2 | 8.34
Halle (Westf.), StdA | C | 1313 | 2018 | 1915 | Papersave Swiss (NCA) |  | 2018-07 | LWL | 33 | B7 | 4.3 |  |  |  |  | 2019-01 | LWL | 33 | B7 | 8.4
Halle (Westf.), StdA | C | 1500 | 2019 | 1921 | Papersave Swiss (NCA) |  | 2019-02 | LWL | Brockhagen 9.VIII 1921 hinteres Drittel | K6 | 3.75 |  |  |  |  | 2019-07 | LWL | Brockhagen 9.VIII 1921 hinteres Drittel | K6 | 8.43
Halle (Westf.), StdA | C | 1182 | 2018 | 1925 | Papersave Swiss (NCA) |  | 2018-07 | LWL | 15 | E2/E3 | 4.56 |  |  |  |  | 2019-01 | LWL | 15 | E2/E3 | 8.52
Halle (Westf.), StdA | C | 1616/4 | 2019 | 1834 | Papersave Swiss (NCA) |  | 2019-02 | LWL | 11 v. hinten | D5 | 4.23 |  |  |  |  | 2019-07 | LWL | 11 v. hinten | D5 | 8.7
Halle (Westf.), StdA | C | 1616/4 | 2019 | 1834 | Papersave Swiss (NCA) |  | 2019-02 | LWL | 11 v. hinten | J7 | 4.21 |  |  |  |  | 2019-07 | LWL | 11 v. hinten | J7 | 8.94
Halle (Westf.), StdA | D | 464 | 2023 | 1959 | ZfB:2 |  | 2023-03 | LWL | 10 | B2 | 3.49 |  |  |  |  | 2023-11 | LWL | 10 | B2 | 7.26
Halle (Westf.), StdA | D | 464 | 2023 | 1959 | ZfB:2 |  | 2023-03 | LWL | 10 | J7 | 3.55 |  |  |  |  | 2023-11 | LWL | 10 | J7 | 6.58
Halle (Westf.), StdA | D | 495 | 2023 | 1957 | ZfB:2 |  | 2023-03 | LWL | 1 | B5 | 3.54 |  |  |  |  | 2023-11 | LWL | 1 | B5 | 6.87
Halle (Westf.), StdA | D | 495 | 2023 | 1957 | ZfB:2 |  | 2023-03 | LWL | 1 | H4 | 3.92 |  |  |  |  | 2023-11 | LWL | 1 | H4 | 8.3
Halle (Westf.), StdA | D | 525 | 2023 | 1967 | ZfB:2 |  | 2023-03 | LWL | 4 | C4 | 4.64 |  |  |  |  | 2023-11 | LWL | 4 | C4 | 9.12
Halle (Westf.), StdA | D | 525 | 2023 | 1967 | ZfB:2 |  | 2023-03 | LWL | 4 | J6/K6 | 4.04 |  |  |  |  | 2023-11 | LWL | 4 | J6/K6 | 8.94
Halle (Westf.), StdA | D | 550 | 2023 | 1977 | ZfB:2 |  | 2023-03 | LWL | 7 | C2 | 5.05 |  |  |  |  | 2023-11 | LWL | 7 | C2 | 9.86
Halle (Westf.), StdA | D | 550 | 2023 | 1977 | ZfB:2 |  | 2023-03 | LWL | 7 | J7 | 5.61 |  |  |  |  | 2023-11 | LWL | 7 | J7 | 8.96
Halle (Westf.), StdA | D | 582 | 2023 | 1985 | ZfB:2 |  | 2023-03 | LWL | 4 | A8 | 5.22 |  |  |  |  | 2023-11 | LWL | 4 | A8 | 9.81
Halle (Westf.), StdA | D | 582 | 2023 | 1985 | ZfB:2 |  | 2023-03 | LWL | 4 | K2 | 5.1 |  |  |  |  | 2023-11 | LWL | 4 | K2 | 9.09
Halle (Westf.), StdA | D | 352 | 2022 | 1952 | ZFB:2 |  | 2022-07 | LWL | 12 | D6 | 3.25 |  |  |  |  | 2023-03 | LWL | 12 | D6 | 5.37
Halle (Westf.), StdA | D | 352 | 2022 | 1952 | ZFB:2 |  | 2022-07 | LWL | 12 | H2 | 3.47 |  |  |  |  | 2023-03 | LWL | 12 | H2 | 6.39
Halle (Westf.), StdA | D | 383 | 2022 | 1951 | ZFB:2 |  | 2022-07 | LWL | 7 | J7 | 3.27 |  |  |  |  | 2023-03 | LWL | 7 | J7 | 7.12
Halle (Westf.), StdA | D | 418 | 2022 | 1957 | ZFB:2 |  | 2022-07 | LWL | 16 | B4 | 3.69 |  |  |  |  | 2023-03 | LWL | 16 | B4 | 7.27
Halle (Westf.), StdA | D | 462 | 2022 | 1954 | ZFB:2 |  | 2022-07 | LWL | 13 | I6 | 3.49 |  |  |  |  | 2023-03 | LWL | 13 | I6 | 7.27
Halle (Westf.), StdA | D | 383 | 2022 | 1951 | ZFB:2 |  | 2022-07 | LWL | 7 | B2 | 3.13 |  |  |  |  | 2023-03 | LWL | 7 | B2 | 7.5
Halle (Westf.), StdA | D | 317 | 2022 | 1965 | ZFB:2 |  | 2022-07 | LWL | 3 | A7 | 4.04 |  |  |  |  | 2023-03 | LWL | 3 | A7 | 8.03
Halle (Westf.), StdA | D | 317 | 2022 | 1965 | ZFB:2 |  | 2022-07 | LWL | 3 | J4 | 3.83 |  |  |  |  | 2023-03 | LWL | 3 | J4 | 8.81
Halle (Westf.), StdA | D | 462 | 2022 | 1954 | ZFB:2 |  | 2022-07 | LWL | 13 | B3 | 3.52 |  |  |  |  | 2023-03 | LWL | 13 | B3 | 9.02
Halle (Westf.), StdA | D | 418 | 2022 | 1957 | ZFB:2 |  | 2022-07 | LWL | 16 | K5 | 3.57 |  |  |  |  | 2023-03 | LWL | 16 | K5 | 9.11
Halle (Westf.), StdA | B | 669 (Fach 19, Nr.10) | 2020 | 1904 | Papersave (Battelle, ZFB) |  | 2020-03 | LWL | 4 | H4 | 4.13 |  |  |  |  | 2020-08 | LWL | 4 | H4 | 6.95
Halle (Westf.), StdA | B | 446 | 2020 | 1903 | Papersave (Battelle, ZFB) |  | 2020-03 | LWL | 3 | F1 | 4.5 |  |  |  |  | 2020-08 | LWL | 3 | F1 | 6.98
Halle (Westf.), StdA | B | 182 | 2020 | 1901 | Papersave (Battelle, ZFB) |  | 2020-03 | LWL | Heft "Rechnung" 3.Blatt | J7 | 3.85 |  |  |  |  | 2020-08 | LWL | Heft "Rechnung" 3.Blatt | J7 | 7
Halle (Westf.), StdA | B | 446 | 2020 | 1903 | Papersave (Battelle, ZFB) |  | 2020-03 | LWL | 3 | J3 | 4.04 |  |  |  |  | 2020-08 | LWL | 3 | J3 | 7.56
Halle (Westf.), StdA | B | 182 | 2020 | 1901 | Papersave (Battelle, ZFB) |  | 2020-03 | LWL | Heft "Rechnung" 3.Blatt | C2 | 3.92 |  |  |  |  | 2020-08 | LWL | Heft "Rechnung" 3.Blatt | C2 | 7.79
Halle (Westf.), StdA | D | 15 | 2020 | 1953 | Papersave (Battelle, ZFB) |  | 2020-03 | LWL | 10 | F1 | 4.28 |  |  |  |  | 2020-08 | LWL | 10 | F1 | 8.01
Halle (Westf.), StdA | B | 669 (Fach 19, Nr.10) | 2020 | 1904 | Papersave (Battelle, ZFB) |  | 2020-03 | LWL | 4 | E4 | 4.11 |  |  |  |  | 2020-08 | LWL | 4 | E4 | 8.06
Halle (Westf.), StdA | B | 276 | 2020 | 1907 | Papersave (Battelle, ZFB) |  | 2020-03 | LWL | vorletztes Blatt (Rückseite) | K3 | 7 |  |  |  |  | 2020-08 | LWL | vorletztes Blatt (Rückseite) | K3 | 8.13
Halle (Westf.), StdA | B | 276 | 2020 | 1907 | Papersave (Battelle, ZFB) |  | 2020-03 | LWL | vorletztes Blatt | A4 | 7.73 |  |  |  |  | 2020-08 | LWL | vorletztes Blatt | A4 | 8.2
Halle (Westf.), StdA | D | 15 | 2020 | 1953 | Papersave (Battelle, ZFB) |  | 2020-03 | LWL | 10 | B7 | 4.13 |  |  |  |  | 2020-08 | LWL | 10 | B7 | 8.44
Halle (Westf.), StdA | C | 361 | 2017 | 1923 | Papersave (Battelle, ZFB) |  | 2017-03 | LWL | 9 | B4 | 4.31 |  |  |  |  | 2017-10 | LWL | 9 | B4 | 7
Halle (Westf.), StdA | C | 498 | 2017 | 1911 | Papersave (Battelle, ZFB) |  | 2017-03 | LWL | 17 | F2 | 4.55 |  |  |  |  | 2017-10 | LWL | 17 | F2 | 7.05
Halle (Westf.), StdA | C | 498 | 2017 | 1911 | Papersave (Battelle, ZFB) |  | 2017-03 | LWL | 17 | J6 | 4.68 |  |  |  |  | 2017-10 | LWL | 17 | J6 | 7.18
Halle (Westf.), StdA | C | 886 | 2017 | 1919 | Papersave (Battelle, ZFB) |  | 2017-03 | LWL | 10 | K2 | 4.37 |  |  |  |  | 2017-10 | LWL | 10 | K2 | 7.19
Halle (Westf.), StdA | C | 547 | 2017 | 1911 | Papersave (Battelle, ZFB) |  | 2017-03 | LWL | 19 | J7 | 4.78 |  |  |  |  | 2017-10 | LWL | 19 | J7 | 7.31
Halle (Westf.), StdA | C | 547 | 2017 | 1911 | Papersave (Battelle, ZFB) |  | 2017-03 | LWL | 19 | D7 | 4.66 |  |  |  |  | 2017-10 | LWL | 19 | D7 | 7.48
Halle (Westf.), StdA | C | 361 | 2017 | 1923 | Papersave (Battelle, ZFB) |  | 2017-03 | LWL | 9 | L7/L8 | 4.13 |  |  |  |  | 2017-10 | LWL | 9 | L7/L8 | 7.57
Halle (Westf.), StdA | C | 886 | 2017 | 1919 | Papersave (Battelle, ZFB) |  | 2017-03 | LWL | 10 | B7 | 4.74 |  |  |  |  | 2017-10 | LWL | 10 | B7 | 7.87
Halle (Westf.), StdA | C | 787 | 2017 | 1945 | Papersave (Battelle, ZFB) |  | 2017-03 | LWL | 13.v.hinten | K3 | 3.9 |  |  |  |  | 2017-10 | LWL | 13.v.hinten | K3 | 8.9
Halle (Westf.), StdA | C | 787 | 2017 | 1945 | Papersave (Battelle, ZFB) |  | 2017-03 | LWL | 13. v. hinten | B3 | 3.85 |  |  |  |  | 2017-10 | LWL | 13. v. hinten | B3 | 9.38
Halle (Westf.), StdA | CS | 83 | 2015 |  | CSC Book Saver (PAL) |  | 2015-02 | LWL | 1. Blatt hinter Register "CD" | F2 | 4.11 |  |  |  |  | 2015-06 | LWL | 1. Blatt hinter Register "CD" | F2 | 6
Halle (Westf.), StdA | C | 57 | 2015 |  | CSC Book Saver (PAL) |  | 2015-02 | LWL | 6 | B1 | 3.92 |  |  |  |  | 2015-06 | LWL | 6 | B1 | 6.27
Halle (Westf.), StdA | C | 57 | 2015 |  | CSC Book Saver (PAL) |  | 2015-02 | LWL | 6 | J7 | 3.97 |  |  |  |  | 2015-06 | LWL | 6 | J7 | 6.92
Halle (Westf.), StdA | C | 138 | 2016 |  | Papersave Swiss (NCA) |  | 2016-05 | LWL | 46 | E3 | 4.63 |  |  |  |  | 2017-02 | LWL | 46 | E3 | 7.03
Halle (Westf.), StdA | C | 138 | 2016 |  | Papersave Swiss (NCA) |  | 2016-05 | LWL | 46 | I7 | 4.24 |  |  |  |  | 2017-02 | LWL | 46 | I7 | 7.24
Halle (Westf.), StdA | C | 281 | 2016 |  | Papersave Swiss (NCA) |  | 2016-05 | LWL | 1. Blatt letzte Lage | E7 | 4.38 |  |  |  |  | 2017-02 | LWL | 1. Blatt letzte Lage | E7 | 7.32
Halle (Westf.), StdA | CS | 85 | 2015 |  | CSC Book Saver (PAL) |  | 2015-02 | LWL | 1. Blatt hinter Register "B" | B2 | 4.66 |  |  |  |  | 2015-06 | LWL | 1. Blatt hinter Register "B" | B2 | 7.62
Halle (Westf.), StdA | CS | 12 | 2015 |  | CSC Book Saver (PAL) |  | 2015-02 | LWL | 9 | K4 | 3.84 |  |  |  |  | 2015-06 | LWL | 9 | mu | 7.68
Halle (Westf.), StdA | C | 281 | 2016 |  | Papersave Swiss (NCA) |  | 2016-05 | LWL | 1. Blatt letzte Lage | H3 | 4.2 |  |  |  |  | 2017-02 | LWL | 1. Blatt letzte Lage | H3 | 7.7
Halle (Westf.), StdA | CS | 83 | 2015 |  | CSC Book Saver (PAL) |  | 2015-02 | LWL | 1. Blatt hinter Register "CD" | B6 | 4.05 |  |  |  |  | 2015-06 | LWL | 1. Blatt hinter Register "CD" | B6 | 7.71
Halle (Westf.), StdA | CS | 12 | 2015 |  | CSC Book Saver (PAL) |  | 2015-02 | LWL | 9 | B4 | 3.76 |  |  |  |  | 2015-06 | LWL | 9 | B4 | 7.79
Halle (Westf.), StdA | CS | 85 | 2015 |  | CSC Book Saver (PAL) |  | 2015-02 | LWL | 2. Blatt hinter Register "B" | K8 | 4.69 |  |  |  |  | 2015-06 | LWL | 2. Blatt hinter Register "B" | K8 | 8.13
Halle (Westf.), StdA | CS | 14 | 2015 |  | CSC Book Saver (PAL) |  | 2015-02 | LWL | 9 | C6 | 4.1 |  |  |  |  | 2015-06 | LWL | 9 | C6 | 8.33
Halle (Westf.), StdA | CS | 14 | 2015 |  | CSC Book Saver (PAL) |  | 2015-02 | LWL | 9 | K2 | 4.17 |  |  |  |  | 2015-06 | LWL | 9 | K2 | 8.62
Hamm, StdA | Stadt Heessen | A1 | 2021 | 1853 | ZFB:2 |  | 2021-08 | LWL | 4 | C2 | 4.1 |  |  |  |  | 2022-06 | LWL | 4 | C2 | 5.75
Hamm, StdA | Stadt Heessen | B3 | 2021 | 1908 | ZFB:2 |  | 2021-08 | LWL | 8 | D6 | 4.5 |  |  |  |  | 2022-06 | LWL | 8 | D6 | 8.08
Hamm, StdA | Stadt Heessen | B3 | 2021 | 1908 | ZFB:2 |  | 2021-08 | LWL | 8 | L3 | 4.59 |  |  |  |  | 2022-06 | LWL | 8 | L3 | 8.17
Hamm, StdA | Stadt Heessen | C12 | 2021 | 1947 | ZFB:2 |  | 2021-08 | LWL | 7 | J5 | 4.42 |  |  |  |  | 2022-06 | LWL | 7 | J5 | 8.23
Hamm, StdA | Stadt Heessen | C12 | 2021 | 1947 | ZFB:2 |  | 2021-08 | LWL | 7 | C7 | 4.61 |  |  |  |  | 2022-06 | LWL | 7 | C7 | 8.29
Hamm, StdA | Stadt Heessen | A1 | 2021 | 1853 | ZFB:2 |  | 2021-08 | LWL | 4 | L6 | 3.98 |  |  |  |  | 2022-06 | LWL | 4 | L6 | 8.7
Hamm, StdA | 11.12 | 73 (1143) | 2020 | 1960 | Papersave (Battelle, ZFB) |  | 2020-06 | LWL | 1 | K5 | 3.06 |  |  |  |  | 2021-04 | LWL | 1 | K5 | 9.06
Hamm, StdA | 11, 12 | 1 (1062) | 2020 | 1930 | Papersave (Battelle, ZFB) |  | 2020-06 | LWL | 4 | J7 | 3.62 |  |  |  |  | 2021-04 | LWL | 4 | J7 | 9.09
Hamm, StdA | 11, 12 | 1 (1062) | 2020 | 1930 | Papersave (Battelle, ZFB) |  | 2020-06 | LWL | 4 | B2 | 3.56 |  |  |  |  | 2021-04 | LWL | 4 | B2 | 9.15
Hamm, StdA | 11, 12 | 46 (1115) | 2020 | 1939 | Papersave (Battelle, ZFB) |  | 2020-06 | LWL | 17 | K1/K2 | 3.81 |  |  |  |  | 2021-04 | LWL | 17 | K1/K2 | 9.66
Hamm, StdA | 11, 12 | 73 (1143) | 2020 | 1960 | Papersave (Battelle, ZFB) |  | 2020-06 | LWL | 1 | E3 | 3.06 |  |  |  |  | 2021-04 | LWL | 1 | E3 | 9.94
Hamm, StdA | 11.12 | 46 (1115) | 2020 | 1939 | Papersave (Battelle, ZFB) |  | 2020-06 | LWL | 17 | A7 | 3.97 |  |  |  |  | 2021-04 | LWL | 17 | A7 | 10.03
Hamm, StdA | 11 Heessen | 91 8180) | 2023 | 1886 | ZfB:2 |  | 2023-08 | LWL | 7 | A3 | 4.38 |  |  |  |  | 2024-09 | LWL | 7 | A3 | 8.03
Hamm, StdA | 11 Heessen | 91 (180) | 2023 | 1886 | ZfB:2 |  | 2023-08 | LWL | 7 | K4 | 4.72 |  |  |  |  | 2024-09 | LWL | 7 | K4 | 7.89
Hamm, StdA | 11 Heessen | 166 (255) | 2023 | 1878 | ZfB:2 |  | 2023-08 | LWL | 13 | C3 | 4.12 |  |  |  |  | 2024-09 | LWL | 13 | C3 | 7.3
Hamm, StdA | 11 Heessen | 166 (255) | 2023 | 1878 | ZfB:2 |  | 2023-08 | LWL | 13 | L5 | 4.46 |  |  |  |  | 2024-09 | LWL | 13 | L5 | 8.1
Hamm, StdA | 11 Heessen | 224 (313) | 2023 | 1889 | ZfB:2 |  | 2023-08 | LWL | 4 | E6 | 4.56 |  |  |  |  | 2024-09 | LWL | 4 | E6 | 7.74
Hamm, StdA | 11 Heessen | 224 (313) | 2023 | 1889 | ZfB:2 |  | 2023-08 | LWL | 4 | J6 | 4.67 |  |  |  |  | 2024-09 | LWL | 4 | J6 | 8.02
Hamm, StdA | 11 Heessen | 319 (408) | 2023 | 1889 | ZfB:2 |  | 2023-08 | LWL | 3 | D7 | 4.37 |  |  |  |  | 2024-09 | LWL | 3 | D7 | 8.56
Hamm, StdA | 11 Heessen | 319 (408) | 2023 | 1889 | ZfB:2 |  | 2023-08 | LWL | 3 | J3 | 4.24 |  |  |  |  | 2024-09 | LWL | 3 | J3 | 8.28
Hamm, StdA | 11 Heessen | 436 (526) | 2023 | 1910 | ZfB:2 |  | 2023-08 | LWL | 10 | C7 | 4.3 |  |  |  |  | 2024-09 | LWL | 10 | C7 | 8.49
Hamm, StdA | 11 Heessen | 436 (526) | 2023 | 1910 | ZfB:2 |  | 2023-08 | LWL | 10 | I6 | 4.37 |  |  |  |  | 2024-09 | LWL | 10 | I6 | 8.06
Hamm, StdA | C | 470 | 2024 | 1917 | ZfB:2 |  | 2024-10 | LWL | 4 | D1 | 3.74 |  |  |  |  | 2025-06 | LWL | 4 | D1 | 8.98
Hamm, StdA | C | 470 | 2024 | 1917 | ZfB:2 |  | 2024-10 | LWL | 4 | J4 | 3.69 |  |  |  |  | 2025-06 | LWL | 4 | J4 | 8.03
Hamm, StdA | C | 33 | 2024 | 1921 | ZfB:2 |  | 2024-10 | LWL | 10 | B3 | 3.87 |  |  |  |  | 2025-06 | LWL | 10 | B3 | 8.45
Hamm, StdA | C | 33 | 2024 | 1921 | ZfB:2 |  | 2024-10 | LWL | 10 | I4 | 3.7 |  |  |  |  | 2025-06 | LWL | 10 | I4 | 8.33
Hamm, StdA | C | 133 | 2024 |  | ZfB:2 |  | 2024-10 | LWL | 3 | B7 | 4.3 |  |  |  |  | 2025-06 | LWL | 3 | B7 | 8.73
Hamm, StdA | C | 133 | 2024 |  | ZfB:2 |  | 2024-10 | LWL | 3 | J4 | 4.44 |  |  |  |  | 2025-06 | LWL | 3 | J4 | 8.52
Hamm, StdA | D | 44 | 2024 | 1926 | ZfB:2 |  | 2024-10 | LWL | 4 | C2 | 3.7 |  |  |  |  | 2025-06 | LWL | 4 | C2 | 6.88
Hamm, StdA | D | 44 | 2024 | 1926 | ZfB:2 |  | 2024-10 | LWL | 4 | K6 | 3.3 |  |  |  |  | 2025-06 | LWL | 4 | K6 | 6.76
Hamm, StdA | D | 122 | 2024 | 1927 | ZfB:2 |  | 2024-10 | LWL | 4 | B3 | 4.22 |  |  |  |  | 2025-06 | LWL | 4 | B3 | 7.62
Hamm, StdA | D | 122 | 2024 | 1927 | ZfB:2 |  | 2024-10 | LWL | 4 | G4 | 4.15 |  |  |  |  | 2025-06 | LWL | 4 | G4 | 8.71
Harsewinkel, StdA | C | 292 | 2017 | 1935 | CSC Book Saver (PAL) |  | 2017-03 | LWL | 18 | A3 | 4.54 |  |  |  |  | 2017-07 | LWL | 18 | A3 | 7.29
Harsewinkel, StdA | C | 292 | 2017 | 1935 | CSC Book Saver (PAL) |  | 2017-03 | LWL | 18 | B7 | 4.68 |  |  |  |  | 2017-07 | LWL | 18 | B7 | 7.42
Harsewinkel, StdA | C | 288 Bd. 3 | 2017 | 1951 | CSC Book Saver (PAL) |  | 2017-03 | LWL | 2 | K3 | 5.1 |  |  |  |  | 2017-07 | LWL | 2 | K3 | 8.69
Harsewinkel, StdA | C | 286 Bd. 24 | 2017 | 1953 | CSC Book Saver (PAL) |  | 2017-03 | LWL | 18 | F2 | 4.93 |  |  |  |  | 2017-07 | LWL | 18 | F2 | 8.78
Harsewinkel, StdA | C | 286 Bd. 21 | 2017 | 1957 | CSC Book Saver (PAL) |  | 2017-03 | LWL | 2520 | A6 | 4.31 |  |  |  |  | 2017-07 | LWL | 2520 | A6 | 9
Harsewinkel, StdA | C | 286 Bd. 21 | 2017 | 1957 | CSC Book Saver (PAL) |  | 2017-03 | LWL | 2520 | K2 | 3.89 |  |  |  |  | 2017-07 | LWL | 2520 | K2 | 9.09
Harsewinkel, StdA | C | 293 Bd. 3 | 2017 | 1953 | CSC Book Saver (PAL) |  | 2017-03 | LWL | 6 | E2 | 5.35 |  |  |  |  | 2017-07 | LWL | 6 | E2 | 9.15
Harsewinkel, StdA | C | 293 Bd. 3 | 2017 | 1953 | CSC Book Saver (PAL) |  | 2017-03 | LWL | 6 | A7 | 5.27 |  |  |  |  | 2017-07 | LWL | 6 | A7 | 9.21
Harsewinkel, StdA | C | 288 Bd. 3 | 2017 | 1951 | CSC Book Saver (PAL) |  | 2017-03 | LWL | 2 | C7 | 5.14 |  |  |  |  | 2017-07 | LWL | 2 | C7 | 9.29
Harsewinkel, StdA | C | 286 Bd. 24 | 2017 | 1953 | CSC Book Saver (PAL) |  | 2017-03 | LWL | 18 | B7 | 4.99 |  |  |  |  | 2017-07 | LWL | 18 | B7 | 9.8
Harsewinkel, StdA | A | 55 | 2024 | 1897 | ZfB:2 |  | 2024-04 | LWL | 10 | C2 | 4.64 |  |  |  |  | 2024-08 | LWL | 10 | C2 | 7.91
Harsewinkel, StdA | A | 55 | 2024 | 1897 | ZfB:2 |  | 2024-04 | LWL | 10 | K6 | 4.48 |  |  |  |  | 2024-08 | LWL | 10 | K6 | 7.79
Harsewinkel, StdA | A | 102 | 2024 | 1822 | ZfB:2 |  | 2024-04 | LWL | 7 | E2 | 3.98 |  |  |  |  | 2024-08 | LWL | 7 | E2 | 9.26
Harsewinkel, StdA | A | 102 | 2024 | 1822 | ZfB:2 |  | 2024-04 | LWL | 7 | K5 | 4.02 |  |  |  |  | 2024-08 | LWL | 7 | K5 | 8.73
Harsewinkel, StdA | A | 150 | 2024 | 1919 | ZfB:2 |  | 2024-04 | LWL | 14 | B3 | 4.39 |  |  |  |  | 2024-08 | LWL | 14 | B3 | 8.29
Harsewinkel, StdA | A | 150 | 2024 | 1919 | ZfB:2 |  | 2024-04 | LWL | 14 | G4 | 4.41 |  |  |  |  | 2024-08 | LWL | 14 | G4 | 8.03
Harsewinkel, StdA | A | 190 | 2024 | 1822 | ZfB:2 |  | 2024-04 | LWL | 9 | B5 | 4.36 |  |  |  |  | 2024-08 | LWL | 9 | B5 | 9.56
Harsewinkel, StdA | A | 190 | 2024 | 1822 | ZfB:2 |  | 2024-04 | LWL | 9 | J3 | 4.45 |  |  |  |  | 2024-08 | LWL | 9 | J3 | 8.81
Harsewinkel, StdA | A | 232 | 2024 | 1838 | ZfB:2 |  | 2024-04 | LWL | 4 | D2 | 4.16 |  |  |  |  | 2024-08 | LWL | 4 | D2 | 8.82
Harsewinkel, StdA | A | 323 | 2024 | 1838 | ZfB:2 |  | 2024-04 | LWL | 4 | H6 | 4.27 |  |  |  |  | 2024-08 | LWL | 4 | H6 | 8.83
Herford, KrA | C | 252 | 2021 | 1887 | ZFB:2 |  | 2021-07 | LWL | 5 | K3 | 3.8 |  |  |  |  | 2022-05 | LWL | 5 | K3 | 6.74 |  |  |  |  | 2016-06 | LWL | 14 | rm | 5.51
Herford, KrA | C | 252 | 2021 | 1887 | ZFB:2 |  | 2021-07 | LWL | 5 | B7 | 3.67 |  |  |  |  | 2022-05 | LWL | 5 | B7 | 7.41 |  |  |  |  | 2016-05 | LWL | Blatt 1 unterhalb Zeitung | mu | 8.3
Herford, KrA | C | 151 | 2021 | 1947 | ZFB:2 |  | 2021-07 | LWL | 3 | K5 | 4.3 |  |  |  |  | 2022-05 | LWL | 3 | K5 | 7.68 |  |  |  |  | 2016-07 | LWL | Rückseite von Urkunde | mu | 9.4
Herford, KrA | C | 200 | 2021 | 1900 | ZFB:2 |  | 2021-07 | LWL | 8 | J3 | 4.6 |  |  |  |  | 2022-05 | LWL | 8 | J3 | 7.83
Herford, KrA | C | 151 | 2021 | 1947 | ZFB:2 |  | 2021-07 | LWL | 3 | C5 | 4.26 |  |  |  |  | 2022-05 | LWL | 3 | C5 | 8.02
Herford, KrA | C | 225 | 2021 | 1914 | ZFB:2 |  | 2021-07 | LWL | 6 | C8 | 4.57 |  |  |  |  | 2022-05 | LWL | 6 | C8 | 8.12
Herford, KrA | C | 174 | 2021 | 1915 | ZFB:2 |  | 2021-07 | LWL | 12 | A3/B3 | 4.77 |  |  |  |  | 2022-05 | LWL | 12 | A3/B3 | 8.16
Herford, KrA | C | 225 | 2021 | 1914 | ZFB:2 |  | 2021-07 | LWL | 6 | L2 | 4.51 |  |  |  |  | 2022-05 | LWL | 6 | L2 | 8.21
Herford, KrA | C | 200 | 2021 | 1900 | ZFB:2 |  | 2021-07 | LWL | 8 | D7 | 4.19 |  |  |  |  | 2022-05 | LWL | 8 | D7 | 8.51
Herford, KrA | C | 174 | 2021 | 1915 | ZFB:2 |  | 2021-07 | LWL | 12 | L6 | 4.58 |  |  |  |  | 2022-05 | LWL | 12 | L6 | 8.96
Herford, KrA | C | 141 | 2020 | 1901 | Papersave (Battelle, ZFB) |  | 2020-09 | LWL | letztes Blatt d. 1. blaue Mappe | C3 | 3.71 |  |  |  |  | 2021-07 | LWL | letztes Blatt d. 1. blaue Mappe | C3 | 7.17
Herford, KrA | C | 8 | 2020 | 1919 | Papersave (Battelle, ZFB) |  | 2020-09 | LWL | 9 | B3 | 4.33 |  |  |  |  | 2021-07 | LWL | 9 | B3 | 7.99
Herford, KrA | C | 108 | 2020 | 1912 | Papersave (Battelle, ZFB) |  | 2020-09 | LWL | blaue Zahl: 11 | A2 | 4.35 |  |  |  |  | 2021-07 | LWL | blaue Zahl: 11 | A2 | 8
Herford, KrA | C | 141 | 2020 | 1901 | Papersave (Battelle, ZFB) |  | 2020-09 | LWL | letztes Blatt d. 1. blaue Mappe | K6 | 3.8 |  |  |  |  | 2021-07 | LWL | letztes Blatt d. 1. blaue Mappe | K6 | 8.56
Herford, KrA | C | 38 | 2020 | 1913 | Papersave (Battelle, ZFB) |  | 2020-09 | LWL | 17 | B7 | 4.28 |  |  |  |  | 2021-07 | LWL | 17 | B7 | 8.57
Herford, KrA | C | 78 | 2020 | 1904 | Papersave (Battelle, ZFB) |  | 2020-09 | LWL | 11 | B2 | 4.3 |  |  |  |  | 2021-07 | LWL | 11 | B2 | 8.57
Herford, KrA | C | 108 | 2020 | 1912 | Papersave (Battelle, ZFB) |  | 2020-09 | LWL | blaue Zahl: 11 | I4 | 4.38 |  |  |  |  | 2021-07 | LWL | blaue Zahl: 11 | I4 | 8.63
Herford, KrA | C | 78 | 2020 | 1904 | Papersave (Battelle, ZFB) |  | 2020-09 | LWL | 11 | K5 | 4.36 |  |  |  |  | 2021-07 | LWL | 11 | K5 | 8.69
Herford, KrA | C | 8 | 2020 | 1919 | Papersave (Battelle, ZFB) |  | 2020-09 | LWL | 9 | K3 | 4.4 |  |  |  |  | 2021-07 | LWL | 9 | K3 | 8.72
Herford, KrA | C | 38 | 2020 | 1913 | Papersave (Battelle, ZFB) |  | 2020-09 | LWL | 17 | K2 | 4.39 |  |  |  |  | 2021-07 | LWL | 17 | K2 | 8.81
Herford, KrA | C | 253 Nr.18 | 2022 | 1900 | ZfB:2 |  | 2022-06 | LWL | 4 | D7 | 4.35 |  |  |  |  | 2023-08 | LWL | 4 | D7 | 7.96
Herford, KrA | C | 253 Nr.18 | 2022 | 1900 | ZfB:2 |  | 2022-06 | LWL | 4 | J7 | 4.47 |  |  |  |  | 2023-08 | LWL | 4 | J7 | 7.92
Herford, KrA | C | 284 | 2022 | 1866 | ZfB:2 |  | 2022-06 | LWL | 2 | C7 | 3.44 |  |  |  |  | 2023-08 | LWL | 2 | C7 | 7.12
Herford, KrA | C | 284 | 2022 | 1866 | ZfB:2 |  | 2022-06 | LWL | 2 | K3 | 3.62 |  |  |  |  | 2023-08 | LWL | 2 | K3 | 7.27
Herford, KrA | C | 307 | 2022 | 1922 | ZfB:2 |  | 2022-06 | LWL | 1 | A4 | 3.59 |  |  |  |  | 2023-08 | LWL | 1 | A4 | 7.1
Herford, KrA | C | 307 | 2022 | 1922 | ZfB:2 |  | 2022-06 | LWL | 1 | L5 | 4.05 |  |  |  |  | 2023-08 | LWL | 1 | L5 | 6.85
Herford, KrA | C | 340 | 2022 | 1893 | ZfB:2 |  | 2022-06 | LWL | 3 | C2 | 4.43 |  |  |  |  | 2023-08 | LWL | 3 | C2 | 7.98
Herford, KrA | C | 340 | 2022 | 1893 | ZfB:2 |  | 2022-06 | LWL | 3 | K6 | 4.23 |  |  |  |  | 2023-08 | LWL | 3 | K6 | 8.21
Herford, KrA | C | 379 | 2022 | 1905 | ZfB:2 |  | 2022-06 | LWL | 3 | A7 | 3.97 |  |  |  |  | 2023-08 | LWL | 3 | A7 | 8.16
Herford, KrA | C | 379 | 2022 | 1905 | ZfB:2 |  | 2022-06 | LWL | 3 | J4 | 4.02 |  |  |  |  | 2023-08 | LWL | 3 | J4 | 7.94
Herford, KrA | C | 384 | 2023 | 1927 | ZfB:2 |  | 2023-09 | LWL | 10 | D3 | 3.97 |  |  |  |  | 2024-06 | LWL | 10 | D3 | 8.5
Herford, KrA | C | 384 | 2023 | 1927 | ZfB:2 |  | 2023-09 | LWL | 10 | H7 | 4.08 |  |  |  |  | 2024-06 | LWL | 10 | H7 | 8.56
Herford, KrA | C | 413 | 2023 | 1922 | ZfB:2 |  | 2023-09 | LWL | 23 | A3 | 3.94 |  |  |  |  | 2024-06 | LWL | 23 | A3 | 8.57
Herford, KrA | C | 413 | 2023 | 1922 | ZfB:2 |  | 2023-09 | LWL | 23 | H7 | 4.09 |  |  |  |  | 2024-06 | LWL | 23 | H7 | 7.49
Herford, KrA | C | 438 | 2023 | 1892 | ZfB:2 |  | 2023-09 | LWL | 9 | C5 | 4.24 |  |  |  |  | 2024-06 | LWL | 9 | C5 | 8.48
Herford, KrA | C | 438 | 2023 | 1892 | ZfB:2 |  | 2023-09 | LWL | 9 | K3 | 4.15 |  |  |  |  | 2024-06 | LWL | 9 | K3 | 8.29
Herford, KrA | C | 467 | 2023 | 1897 | ZfB:2 |  | 2023-09 | LWL | 3 | A3 | 4.28 |  |  |  |  | 2024-06 | LWL | 3 | A3 | 8.17
Herford, KrA | C | 467 | 2023 | 1897 | ZfB:2 |  | 2023-09 | LWL | 3 | I7 | 4.35 |  |  |  |  | 2024-06 | LWL | 3 | I7 | 8.01
Herford, KrA | C | 512 | 2023 | 1914 | ZfB:2 |  | 2023-09 | LWL | 2 | C2 | 4.44 |  |  |  |  | 2024-06 | LWL | 2 | C2 | 8.76
Herford, KrA | C | 512 | 2023 | 1914 | ZfB:2 |  | 2023-09 | LWL | 2 | H7 | 4.35 |  |  |  |  | 2024-06 | LWL | 2 | H7 | 8.44
Herford, KrA | C | 519 | 2024 | 1896 | ZfB:2 |  | 2024-07 | LWL | 2 | D4 | 4.28 |  |  |  |  | 2025-04 | LWL | 2 | D4 | 7.82
Herford, KrA | C | 519 | 2024 | 1896 | ZfB:2 |  | 2024-07 | LWL | 2 | L4 | 4.46 |  |  |  |  | 2025-04 | LWL | 2 | L4 | 8.35
Herford, KrA | C | 563 | 2024 | 1927 | ZfB:2 |  | 2024-07 | LWL | 4 | C2 | 3.86 |  |  |  |  | 2025-04 | LWL | 4 | C2 | 6.88
Herford, KrA | C | 563 | 2024 | 1927 | ZfB:2 |  | 2024-07 | LWL | 4 | L5 | 3.7 |  |  |  |  | 2025-04 | LWL | 4 | L5 | 6.57
Herford, KrA | C | 607 | 2024 | 1895 | ZfB:2 |  | 2024-07 | LWL | 11 | E2 | 4.3 |  |  |  |  | 2025-04 | LWL | 11 | E2 | 7.6
Herford, KrA | C | 607 | 2024 | 1895 | ZfB:2 |  | 2024-07 | LWL | 11 | J7 | 4.26 |  |  |  |  | 2025-04 | LWL | 11 | J7 | 7.78
Herford, KrA | C | 666 | 2024 | 1916 | ZfB:2 |  | 2024-07 | LWL | 9 | D7 | 3.92 |  |  |  |  | 2025-04 | LWL | 9 | D7 | 7.19
Herford, KrA | C | 666 | 2024 | 1916 | ZfB:2 |  | 2024-07 | LWL | 9 | J5 | 4.02 |  |  |  |  | 2025-04 | LWL | 9 | J5 | 7.8
Herford, KrA | C | 701 | 2024 | 1936 | ZfB:2 |  | 2024-07 | LWL | vorletzes Blatt | A2 | 3.46 |  |  |  |  | 2025-04 | LWL | vorletztes Blatt | A2 | 7.19
Herford, KrA | C | 701 | 2024 | 1936 | ZfB:2 |  | 2024-07 | LWL | vorletzes Blatt | I4 | 3.4 |  |  |  |  | 2025-04 | LWL | vorletztes Blatt | I4 | 6.7
Herford, StdA | KA H-S 10 wA | 8(5) | 2020 | 1946 | Papersave (Battelle, ZFB) |  | 2020-09 | LWL | 7 (blau: 6c) | J5 | 3.38 |  |  |  |  | 2021-05 | LWL | 7 (blau: 6c) | J5 | 6.57
Herford, StdA | KA H-S 10 wA | 1(1) | 2020 | 1947 | Papersave (Battelle, ZFB) |  | 2020-09 | LWL | 8 | K2 | 3.82 |  |  |  |  | 2021-05 | LWL | 8 | K2 | 6.77
Herford, StdA | KA H-S 10 wA | 1(1) | 2020 | 1947 | Papersave (Battelle, ZFB) |  | 2020-09 | LWL | 8 | B6 | 3.76 |  |  |  |  | 2021-05 | LWL | 8 | B6 | 6.96 |  |  |  |  | 2016-04 | LWL | 2 | mm | 6.69
Herford, StdA | KA H-S 10 wA | 12(4) | 2020 | 1947 | Papersave (Battelle, ZFB) |  | 2020-09 | LWL | 3. Blatt v.h. | G6 | 3.6 |  |  |  |  | 2021-05 | LWL | 3. Blatt v.h. | G6 | 7.31
Herford, StdA | KA H-S 10 wA | 8(5) | 2020 | 1946 | Papersave (Battelle, ZFB) |  | 2020-09 | LWL | 7 (blau: 6c) | B5 | 3.24 |  |  |  |  | 2021-05 | LWL | 7 (blau: 6c) | B5 | 7.69
Herford, StdA | KA H-S 10 wA | 12(4) | 2020 | 1947 | Papersave (Battelle, ZFB) |  | 2020-09 | LWL | 3.Blatt v.h. | A2 | 3.56 |  |  |  |  | 2021-05 | LWL | 3.Blatt v.h. | A2 | 7.88
Herford, StdA | KA H-S 10 wA | 4 | 2020 | 1946 | Papersave (Battelle, ZFB) |  | 2020-09 | LWL | 15 | H6 | 4.3 |  |  |  |  | 2021-05 | LWL | 15 | H6 | 8.47
Herford, StdA | KA H-S 10 wA | 4 | 2020 | 1946 | Papersave (Battelle, ZFB) |  | 2020-09 | LWL | 15 | B2 | 4.52 |  |  |  |  | 2021-05 | LWL | 15 | B2 | 9.25
Herford, StdA | S-Protokoll | 1 | 2023 | 1907 | ZfB:2 |  | 2023-09 | LWL | 12 | C7 | 4.17 |  |  |  |  | 2024-03 | LWL | 12 | C7 | 8.29
Herford, StdA | S-Protokoll | 1 | 2023 | 1907 | ZfB:2 |  | 2023-09 | LWL | 12 | I2 | 4 |  |  |  |  | 2024-03 | LWL | 12 | I2 | 8.24
Herford, StdA | S-Protokoll | 38 | 2023 | 1976 | ZfB:2 |  | 2023-09 | LWL | 14 | D6 | 4.46 |  |  |  |  | 2024-03 | LWL | 14 | D6 | 9.58
Herford, StdA | S-Protokoll | 38 | 2023 | 1976 | ZfB:2 |  | 2023-09 | LWL | 14 | I4 | 4.31 |  |  |  |  | 2024-03 | LWL | 14 | I4 | 9.74
Herford, StdA | S-Protokoll | 74 | 2023 | 1931 | ZfB:2 |  | 2023-09 | LWL | 8 | B2 | 4.09 |  |  |  |  | 2024-03 | LWL | 8 | B2 | 8.47
Herford, StdA | S-Protokoll | 74 | 2023 | 1931 | ZfB:2 |  | 2023-09 | LWL | 8 | J5 | 4.17 |  |  |  |  | 2024-03 | LWL | 8 | J5 | 8.18
Herford, StdA | S-Protokoll | 112 | 2023 | 1982 | ZfB:2 |  | 2023-09 | LWL | 22 | A3 | 4.99 |  |  |  |  | 2024-03 | LWL | 22 | A3 | 9.46
Herford, StdA | S-Protokoll | 112 | 2023 | 1982 | ZfB:2 |  | 2023-09 | LWL | 22 | I4 | 4.76 |  |  |  |  | 2024-03 | LWL | 22 | I4 | 9.57
Herford, StdA | S-Protokoll | 131 | 2023 | 1954 | ZfB:2 |  | 2023-09 | LWL | 16 | E6 | 3.27 |  |  |  |  | 2024-03 | LWL | 16 | E6 | 6.35
Herford, StdA | S-Protokoll | 131 | 2023 | 1954 | ZfB:2 |  | 2023-09 | LWL | 16 | J2 | 3.39 |  |  |  |  | 2024-03 | LWL | 16 | J2 | 8.45
Herford, StdA | S-Protokoll | 132 | 2024 | 1957 | ZfB:2 |  | 2024-07 | LWL | 8 | C3 | 4.38 |  |  |  |  | 2025-01 | LWL | 8 | C3 | 8.77
Herford, StdA | S-Protokoll | 132 | 2024 | 1957 | ZfB:2 |  | 2024-07 | LWL | 8 | F7 | 4.19 |  |  |  |  | 2025-01 | LWL | 8 | F7 | 8.54
Herford, StdA | S-Protokoll | 164 | 2024 | 1983 | ZfB:2 |  | 2024-07 | LWL | 11 | A7 | 4.25 |  |  |  |  | 2025-01 | LWL | 11 | A7 | 8.57
Herford, StdA | S-Protokoll | 164 | 2024 | 1983 | ZfB:2 |  | 2024-07 | LWL | 11 | K4 | 4.32 |  |  |  |  | 2025-01 | LWL | 11 | K4 | 8.63
Herford, StdA | S-Protokoll | 194 | 2024 | 1989 | ZfB:2 |  | 2024-07 | LWL | 1 | B5 | 4.74 |  |  |  |  | 2025-01 | LWL | 1 | B5 | 8.91
Herford, StdA | S-Protokoll | 194 | 2024 | 1989 | ZfB:2 |  | 2024-07 | LWL | 1 | I2/J2 | 5.62 |  |  |  |  | 2025-01 | LWL | 1 | I2/J2 | 8.83
Herford, StdA | S-Protokoll | 226 | 2024 | 1974 | ZfB:2 |  | 2024-07 | LWL | 7 | C4 | 4.02 |  |  |  |  | 2025-01 | LWL | 7 | C4 | 9.03
Herford, StdA | S-Protokoll | 226 | 2024 | 1974 | ZfB:2 |  | 2024-07 | LWL | 7 | J5 | 4.36 |  |  |  |  | 2025-01 | LWL | 7 | J5 | 8.86
Herford, StdA | S-Protokoll | 254 | 2024 | 1974 | ZfB:2 |  | 2024-07 | LWL | 14 | A4 | 5.41 |  |  |  |  | 2025-01 | LWL | 14 | A4 | 9.7
Herford, StdA | S-Protokoll | 254 | 2024 | 1974 | ZfB:2 |  | 2024-07 | LWL | 14 | H6 | 6.11 |  |  |  |  | 2025-01 | LWL | 14 | H6 | 9.72
Herscheid, GemA | A Her | 268 | 2023 | 1928 | ZfB:2 |  | 2023-02 | LWL | 8 | B3 | 3.5 |  |  |  |  | 2023-08 | LWL | 8 | B3 | 8.23
Herscheid, GemA | A Her | 268 | 2023 | 1928 | ZfB:2 |  | 2023-02 | LWL | 8 | K7 | 3.98 |  |  |  |  | 2023-08 | LWL | 8 | K7 | 7.63
Herscheid, GemA | A Her | 318 | 2023 | 1845 | ZfB:2 |  | 2023-02 | LWL | 4 | C3 | 3.49 |  |  |  |  | 2023-08 | LWL | 4 | C3 | 8.15
Herscheid, GemA | A Her | 318 | 2023 | 1845 | ZfB:2 |  | 2023-02 | LWL | 4 | J4 | 3.53 |  |  |  |  | 2023-08 | LWL | 4 | J4 | 7.27
Herscheid, GemA | A Her | 398 | 2023 | 1875 | ZfB:2 |  | 2023-02 | LWL | 10 | D7 | 5.01 |  |  |  |  | 2023-08 | LWL | 10 | D7 | 8.19
Herscheid, GemA | A Her | 398 | 2023 | 1875 | ZfB:2 |  | 2023-02 | LWL | 10 | L2 | 4.07 |  |  |  |  | 2023-08 | LWL | 10 | L2 | 7.5
Herscheid, GemA | A Her | 453 | 2023 | 1837 | ZfB:2 |  | 2023-02 | LWL | 16 | A5 | 3.42 |  |  |  |  | 2023-08 | LWL | 16 | A5 | 9.09
Herscheid, GemA | A Her | 453 | 2023 | 1837 | ZfB:2 |  | 2023-02 | LWL | 16 | L4 | 3.63 |  |  |  |  | 2023-08 | LWL | 16 | L4 | 9.47
Herscheid, GemA | A Her | 507 | 2023 | 1918 | ZfB:2 |  | 2023-02 | LWL | 5 | C7 | 3.6 |  |  |  |  | 2023-08 | LWL | 5 | C7 | 9.19
Herscheid, GemA | A Her | 507 | 2023 | 1918 | ZfB:2 |  | 2023-02 | LWL | 5 | I5 | 3.77 |  |  |  |  | 2023-08 | LWL | 5 | I5 | 9.37
Herscheid, GemA | Amt Herscheid | 527 | 2024 | 1880 | ZfB:2 |  | 2024-09 | LWL | 3 | B5 | 4.48 |  |  |  |  | 2025-03 | LWL | 3 | B5 | 8.41
Herscheid, GemA | Amt Herscheid | 527 | 2024 | 1880 | ZfB:2 |  | 2024-09 | LWL | 3 | K5 | 4.85 |  |  |  |  | 2025-03 | LWL | 3 | K5 | 8.29
Herscheid, GemA | Amt Herscheid | 582 | 2024 | 1908 | ZfB:2 |  | 2024-09 | LWL | 4 | B6 | 4.49 |  |  |  |  | 2025-03 | LWL | 4 | B6 | 8.54
Herscheid, GemA | Amt Herscheid | 582 | 2024 | 1908 | ZfB:2 |  | 2024-09 | LWL | 4 | H7 | 4.58 |  |  |  |  | 2025-03 | LWL | 4 | H7 | 8.48
Herscheid, GemA | Amt Herscheid | 603 | 2024 | 1915 | ZfB:2 |  | 2024-09 | LWL | 5 | A3 | 4.86 |  |  |  |  | 2025-03 | LWL | 5 | A3 | 7.81
Herscheid, GemA | Amt Herscheid | 603 | 2024 | 1915 | ZfB:2 |  | 2024-09 | LWL | 5 | F2 | 4.92 |  |  |  |  | 2025-03 | LWL | 5 | F2 | 7.82
Herscheid, GemA | Amt Herscheid | 674 | 2024 | 1878 | ZfB:2 |  | 2024-09 | LWL | 2. fest eingebundenes Bl. | D7 | 4.41 |  |  |  |  | 2025-03 | LWL | 2. fest eingebundenes Bl. | D7 | 7.67
Herscheid, GemA | Amt Herscheid | 674 | 2024 | 1878 | ZfB:2 |  | 2024-09 | LWL | 2. fest eingebundenes Bl. | I2/J2 | 4.38 |  |  |  |  | 2025-03 | LWL | 2. fest eingebundenes Bl. | I2/J2 | 8.26
Herscheid, GemA | Amt Herscheid | 710 | 2024 | 1946 | ZfB:2 |  | 2024-09 | LWL | 2 | A4 | 4.62 |  |  |  |  | 2025-03 | LWL | 2 | A4 | 4.73
Herscheid, GemA | Amt Herscheid | 710 | 2024 | 1946 | ZfB:2 |  | 2024-09 | LWL | 2 | E1 | 4.3 |  |  |  |  | 2025-03 | LWL | 2 | E1 | 4.79
Herscheid, GemA | Amt Herscheid | 2 | 2022 | 1908 | ZfB:2 |  | 2022-08 | LWL | 12 | A7 | 4.44 |  |  |  |  | 2023-08 | LWL | 12 | A7 | 7.89
Herscheid, GemA | Amt Herscheid | 2 | 2022 | 1908 | ZfB:2 |  | 2022-08 | LWL | 12 | K3 | 4.51 |  |  |  |  | 2023-08 | LWL | 12 | K3 | 8.09
Herscheid, GemA | Amt Herscheid | 62 | 2022 | 1949 | ZfB:2 |  | 2022-08 | LWL | 1 | B3 | 5.07 |  |  |  |  | 2023-08 | LWL | 1 | B3 | 9.27
Herscheid, GemA | Amt Herscheid | 62 | 2022 | 1949 | ZfB:2 |  | 2022-08 | LWL | 1 | H7 | 4.63 |  |  |  |  | 2023-08 | LWL | 1 | H7 | 9.25
Herscheid, GemA | Amt Herscheid | 122 | 2022 | 1895 | ZfB:2 |  | 2022-08 | LWL | 7 | A3/B3 | 3.71 |  |  |  |  | 2023-08 | LWL | 7 | A3/B3 | 7.48
Herscheid, GemA | Amt Herscheid | 122 | 2022 | 1895 | ZfB:2 |  | 2022-08 | LWL | 7 | J7 | 3.97 |  |  |  |  | 2023-08 | LWL | 7 | J7 | 8.12
Herscheid, GemA | Amt Herscheid | 169 | 2022 | 1913 | ZfB:2 |  | 2022-08 | LWL | 10 | C2 | 4.12 |  |  |  |  | 2023-08 | LWL | 10 | C2 | 8.29
Herscheid, GemA | Amt Herscheid | 169 | 2022 | 1913 | ZfB:2 |  | 2022-08 | LWL | 10 | L5 | 4.44 |  |  |  |  | 2023-08 | LWL | 10 | L5 | 7.6
Herscheid, GemA | Amt Herscheid | 260 | 2022 | 1845 | ZfB:2 |  | 2022-08 | LWL | 4 | B5 | 4.5 |  |  |  |  | 2023-08 | LWL | 4 | B5 | 8.83
Herscheid, GemA | Amt Herscheid | 260 | 2022 | 1845 | ZfB:2 |  | 2022-08 | LWL | 4 | J4 | 4.22 |  |  |  |  | 2023-08 | LWL | 4 | J4 | 7.83
Hilchenbach, StdA | 2 | 2/278 | 2020 | 1893 | Papersave (Battelle, ZFB) |  | 2020-07 | LWL | 4 | E6 | 4.36 |  |  |  |  | 2021-07 | LWL | 4 | E6 | 6.66
Hilchenbach, StdA | 2 | 2/278 | 2020 | 1893 | Papersave (Battelle, ZFB) |  | 2020-07 | LWL | 4 | I1 | 4.51 |  |  |  |  | 2021-07 | LWL | 4 | I1 | 7.35
Hilchenbach, StdA | 2 | 53 | 2019 | 1888 | Papersave (Battelle, ZFB) |  | 2019-07 | LWL | 5 | K3 | 4.33 |  |  |  |  | 2020-04 | LWL | 5 | K3 | 7.48
Hilchenbach, StdA | 2 | 53 | 2019 | 1888 | Papersave (Battelle, ZFB) |  | 2019-07 | LWL | 5 | B3 | 4.32 |  |  |  |  | 2020-04 | LWL | 5 | B3 | 7.72
Hilchenbach, StdA | 2 | 233.1 | 2020 | 1843 | Papersave (Battelle, ZFB) |  | 2020-07 | LWL | 15 | L5 | 4.36 |  |  |  |  | 2021-07 | LWL | 15 | L5 | 7.75
Hilchenbach, StdA | 2 | 192.2 | 2020 | 1910 | Papersave (Battelle, ZFB) |  | 2020-07 | LWL | 6 | B7 | 4.54 |  |  |  |  | 2021-07 | LWL | 6 | B7 | 7.77
Hilchenbach, StdA | 2 | 192.2 | 2020 | 1910 | Papersave (Battelle, ZFB) |  | 2020-07 | LWL | 6 | K2 | 4.24 |  |  |  |  | 2021-07 | LWL | 6 | K2 | 7.89
Hilchenbach, StdA | 2 | 126 | 2019 | 1982 | Papersave (Battelle, ZFB) |  | 2019-07 | LWL | 10 | K2 | 4.66 |  |  |  |  | 2020-04 | LWL | 10 | K2 | 7.93
Hilchenbach, StdA | 2 | 2317 | 2020 | 1883 | Papersave (Battelle, ZFB) |  | 2020-07 | LWL | 9 | L7 | 4.68 |  |  |  |  | 2021-07 | LWL | 9 | L7 | 8.01
Hilchenbach, StdA | 2 | 498 | 2021 | 1886 | ZFB:2 |  | 2021-09 | LWL | 3 | I2 | 4.09 |  |  |  |  | 2022-08 | LWL | 3 | I2 | 8.05
Hilchenbach, StdA | 2 | 365 | 2020 | 1912 | Papersave (Battelle, ZFB) |  | 2020-07 | LWL | 10 | B5 | 4.68 |  |  |  |  | 2021-07 | LWL | 10 | B5 | 8.06
Hilchenbach, StdA | 2 | 365 | 2020 | 1912 | Papersave (Battelle, ZFB) |  | 2020-07 | LWL | 10 | J4 | 4.5 |  |  |  |  | 2021-07 | LWL | 10 | J4 | 8.06
Hilchenbach, StdA | 2 | 150 | 2019 | 1914 | Papersave (Battelle, ZFB) |  | 2019-07 | LWL | 6 | J2 | 4.56 |  |  |  |  | 2020-04 | LWL | 6 | J2 | 8.28
Hilchenbach, StdA | 2 | 233.1 | 2020 | 1843 | Papersave (Battelle, ZFB) |  | 2020-07 | LWL | 15 | A4 | 4.21 |  |  |  |  | 2021-07 | LWL | 15 | A4 | 8.3
Hilchenbach, StdA | 2 | 317 | 2020 | 1883 | Papersave (Battelle, ZFB) |  | 2020-07 | LWL | 9 | G2 | 4.57 |  |  |  |  | 2021-07 | LWL | 9 | G2 | 8.35
Hilchenbach, StdA | 2 | 470 | 2021 | 1864 | ZFB:2 |  | 2021-09 | LWL | 5 | B4 | 4.87 |  |  |  |  | 2022-08 | LWL | 5 | B4 | 8.41
Hilchenbach, StdA | 2 | 3443 | 2017 | 1940 | CSC Book Saver (PAL) |  | 2017-06 | LWL | 10 | J7 | 4.81 |  |  |  |  | 2017-11 | LWL | 10 | J7 | 8.65
Hilchenbach, StdA | 2 | 470 | 2021 | 1864 | ZFB:2 |  | 2021-09 | LWL | 5 | L6 | 4.87 |  |  |  |  | 2022-08 | LWL | 5 | L6 | 8.7
Hilchenbach, StdA | 2 | 498 | 2021 | 1886 | ZFB:2 |  | 2021-09 | LWL | 3 | C7 | 3.76 |  |  |  |  | 2022-08 | LWL | 3 | C7 | 8.83
Hilchenbach, StdA | 2 | 126 | 2019 | 1892 | Papersave (Battelle, ZFB) |  | 2019-07 | LWL | 10 | B6 | 4.46 |  |  |  |  | 2020-04 | LWL | 10 | B6 | 8.85
Hilchenbach, StdA | 2 | 150 | 2019 | 1914 | Papersave (Battelle, ZFB) |  | 2019-07 | LWL | 6 | B4 | 4.49 |  |  |  |  | 2020-04 | LWL | 6 | B4 | 9
Hilchenbach, StdA | 2 | 389 (1849) | 2021 | 1849 | ZFB:2 |  | 2021-09 | LWL | vorletzes Blatt | A7 | 4.64 |  |  |  |  | 2022-08 | LWL | vorletztes Blatt | A7 | 9.13
Hilchenbach, StdA | 2 | 3443 | 2017 | 1940 | CSC Book Saver (PAL) |  | 2017-06 | LWL | 10 | C3 | 4.72 |  |  |  |  | 2017-11 | LWL | 10 | C3 | 9.16
Hilchenbach, StdA | 2 | 97 | 2019 | 1824 | Papersave (Battelle, ZFB) |  | 2019-07 | LWL | 7 | K6 | 4.46 |  |  |  |  | 2020-04 | LWL | 7 | K6 | 9.19
Hilchenbach, StdA | 2 | 97 | 2019 | 1824 | Papersave (Battelle, ZFB) |  | 2019-07 | LWL | 7 | A2 | 4.38 |  |  |  |  | 2020-04 | LWL | 7 | A2 | 9.31
Hilchenbach, StdA | 2 | 389 (1849) | 2021 | 1849 | ZFB:2 |  | 2021-09 | LWL | vorletzes Blatt | J3 | 4.89 |  |  |  |  | 2022-08 | LWL | vorletztes Blatt | J3 | 9.42
Hilchenbach, StdA | 2 | 368 (1812-1841, 1862) | 2021 | 1872 | ZFB:2 |  | 2021-09 | LWL | 2 | L7 | 4.35 |  |  |  |  | 2022-08 | LWL | 2 | L7 | 9.83
Hilchenbach, StdA | 2 | 432 (1840-1888) | 2021 | 1840 | ZFB:2 |  | 2021-09 | LWL | 5 | D7 | 4.16 |  |  |  |  | 2022-08 | LWL | 5 | D7 | 9.91
Hilchenbach, StdA | 2 | 368 (1812-1841, 1862) | 2021 | 1872 | ZFB:2 |  | 2021-09 | LWL | 2 | D2 | 4.36 |  |  |  |  | 2022-08 | LWL | 2 | D2 | 10.12
Hilchenbach, StdA | 2 | 432 (1840-1888) | 2021 | 1840 | ZFB:2 |  | 2021-09 | LWL | 5 | K3 | 4.22 |  |  |  |  | 2022-08 | LWL | 5 | K3 | 10.14
Hilchenbach, StdA | 2 | 430 | 2022 | 1892 | ZfB:2 | 238 | 2022-09 | LWL | 12 | A2 | 4.48 |  |  |  |  | 2023-07 | LWL | 12 | A2 | 8.75
Hilchenbach, StdA | 2 | 430 | 2022 | 1892 | ZfB:2 | 238 | 2022-09 | LWL | 12 | F5 | 4.43 |  |  |  |  | 2023-07 | LWL | 12 | F5 | 8.95
Hilchenbach, StdA | 2 | 509 (1886-1901) | 2022 | 1887 | ZfB:2 | 238 | 2022-09 | LWL | 5 | C2 | 4.97 |  |  |  |  | 2023-07 | LWL | 5 | C2 | 8.58
Hilchenbach, StdA | 2 | 509 (1886-1901) | 2022 | 1887 | ZfB:2 | 238 | 2022-09 | LWL | 5 | K6 | 4.83 |  |  |  |  | 2023-07 | LWL | 5 | K6 | 9.22
Hilchenbach, StdA | 2 | 711 | 2022 | 1856 | ZfB:2 | 238 | 2022-09 | LWL | 9 | B5 | 4.48 |  |  |  |  | 2023-07 | LWL | 9 | B5 | 8.77
Hilchenbach, StdA | 2 | 711 | 2022 | 1856 | ZfB:2 | 238 | 2022-09 | LWL | 9 | J2 | 4.34 |  |  |  |  | 2023-07 | LWL | 9 | J2 | 9.07
Hilchenbach, StdA | 2 | 748 | 2022 | 1898 | ZfB:2 | 238 | 2022-09 | LWL | 15 | B6 | 4.82 |  |  |  |  | 2023-07 | LWL | 15 | B6 | 8.76
Hilchenbach, StdA | 2 | 748 | 2022 | 1898 | ZfB:2 | 238 | 2022-09 | LWL | 15 | K4 | 4.8 |  |  |  |  | 2023-07 | LWL | 15 | K4 | 8.99
Hilchenbach, StdA | 2 | 771 | 2022 | 1809 | ZfB:2 | 238 | 2022-09 | LWL | 7 | B4 | 3.83 |  |  |  |  | 2023-07 | LWL | 7 | B4 | 8.75
Hilchenbach, StdA | 2 | 771 | 2022 | 1809 | ZfB:2 | 238 | 2022-09 | LWL | 7 | L2 | 4.13 |  |  |  |  | 2023-07 | LWL | 7 | L2 | 7.41
Hilchenbach, StdA |  | 780 (Fach: 9, Nr.8, 1893-1896) | 2023 | 1894 | ZfB:2 |  | 2023-07 | LWL | 5 (nach Zeichnung) | A3 | 4.01 |  |  |  |  | 2024-06 | LWL | 5 (nach Zeichnung) | A3 | 8.83
Hilchenbach, StdA |  | 780 (Fach: 9, Nr.8, 1893-1896) | 2023 | 1894 | ZfB:2 |  | 2023-07 | LWL | 5 (nach Zeichnung) | I6 | 3.86 |  |  |  |  | 2024-06 | LWL | 5 (nach Zeichnung) | I6 | 7.84
Hilchenbach, StdA |  | 804 (Vol.I, 1875-1907) | 2023 | 1884 | ZfB:2 |  | 2023-07 | LWL | 24 | D6 | 4.44 |  |  |  |  | 2024-06 | LWL | 24 | D6 | 8.28
Hilchenbach, StdA |  | 804 (Vol.I, 1875-1907) | 2023 | 1884 | ZfB:2 |  | 2023-07 | LWL | 24 | I2 | 4.28 |  |  |  |  | 2024-06 | LWL | 24 | I2 | 8.66
Hilchenbach, StdA |  | 838 (Fach 14, Nr.9) | 2023 | 1892 | ZfB:2 |  | 2023-07 | LWL | 14 | C4 | 4.36 |  |  |  |  | 2024-06 | LWL | 14 | C4 | 8.45
Hilchenbach, StdA |  | 838 (Fach 14, Nr.9) | 2023 | 1892 | ZfB:2 |  | 2023-07 | LWL | 14 | I4 | 4.24 |  |  |  |  | 2024-06 | LWL | 14 | I4 | 7.76
Hilchenbach, StdA |  | 859 (Fach 16, Nr.8, 1844- …) | 2023 | 1848 | ZfB:2 |  | 2023-07 | LWL | 4 | D7 | 4.29 |  |  |  |  | 2024-06 | LWL | 4 | D7 | 8.1
Hilchenbach, StdA |  | 859 (Fach 16, Nr.8, 1844- …) | 2023 | 1848 | ZfB:2 |  | 2023-07 | LWL | 4 | I3 | 4.36 |  |  |  |  | 2024-06 | LWL | 4 | I3 | 8.94
Hilchenbach, StdA |  | 2/877 (1846-1863) | 2023 | 1846 | ZfB:2 |  | 2023-07 | LWL | 14 | C3 | 4.95 |  |  |  |  | 2024-06 | LWL | 14 | C3 | 9.2
Hilchenbach, StdA |  | 2/877 (1846 -1863) | 2023 | 1846 | ZfB:2 |  | 2023-07 | LWL | 14 | J6 | 5.75 |  |  |  |  | 2024-06 | LWL | 14 | J6 | 8.61
Hille, GemA | B | 983 | 2020 | 1933 | Papersave (Battelle, ZFB) |  | 2020-09 | LWL | 12 | J4 | 3.94 |  |  |  |  | 2021-07 | LWL | 12 | J4 | 7.04
Hille, GemA | B | 884 | 2020 | 1910 | Papersave (Battelle, ZFB) |  | 2020-09 | LWL | 10 | B2 | 4.15 |  |  |  |  | 2021-07 | LWL | 10 | B2 | 7.54
Hille, GemA | B | 793 | 2020 | 1920 | Papersave (Battelle, ZFB) |  | 2020-09 | LWL | 4 | C6 | 3.83 |  |  |  |  | 2021-07 | LWL | 4 | C6 | 7.83
Hille, GemA | B | 680 | 2020 | 1907 | Papersave (Battelle, ZFB) |  | 2020-09 | LWL | 17 | K2 | 4.39 |  |  |  |  | 2021-07 | LWL | 17 | K2 | 7.95
Hille, GemA | B | 680 | 2020 | 1907 | Papersave (Battelle, ZFB) |  | 2020-09 | LWL | 17 | B3 | 4.51 |  |  |  |  | 2021-07 | LWL | 17 | B3 | 7.97
Hille, GemA | B | 550 | 2020 | 1903 | Papersave (Battelle, ZFB) |  | 2020-09 | LWL | 5 | B4 | 4.26 |  |  |  |  | 2021-07 | LWL | 5 | B4 | 7.98
Hille, GemA | B | 884 | 2020 | 1910 | Papersave (Battelle, ZFB) |  | 2020-09 | LWL | 10 | K6 | 4.22 |  |  |  |  | 2021-07 | LWL | 10 | K6 | 8.05
Hille, GemA | B | 550 | 2020 | 1903 | Papersave (Battelle, ZFB) |  | 2020-09 | LWL | 5 | K6 | 4.3 |  |  |  |  | 2021-07 | LWL | 5 | K6 | 8.13
Hille, GemA | B | 793 | 2020 | 1920 | Papersave (Battelle, ZFB) |  | 2020-09 | LWL | 4 | K5 | 3.9 |  |  |  |  | 2021-07 | LWL | 4 | K5 | 8.19
Hille, GemA | B | 983 | 2020 | 1933 | Papersave (Battelle, ZFB) |  | 2020-09 | LWL | 12 | B5 | 3.89 |  |  |  |  | 2021-07 | LWL | 12 | B5 | 8.3
Hille, GemA | B | 1025 | 2021 | 1941 | Papersave (Battelle, ZFB) |  | 2021-04 | LWL | 2 | K5 | 3.86 |  |  |  |  | 2021-12 | LWL | 2 | K5 | 7.15
Hille, GemA | B | 510 | 2019 | 1908 | Papersave Swiss (NCA) |  | 2019-02 | LWL | 15 | K6 | 4.5 |  |  |  |  | 2019-06 | LWL | 15 | K6 | 7.35
Hille, GemA | B | 1183 | 2021 | 1906 | Papersave (Battelle, ZFB) |  | 2021-04 | LWL | 6 | J4 | 5.64 |  |  |  |  | 2021-12 | LWL | 6 | J4 | 7.35
Hille, GemA | B | 510 | 2019 | 1908 | Papersave Swiss (NCA) |  | 2019-02 | LWL | 15 | B4 | 4.56 |  |  |  |  | 2019-06 | LWL | 15 | B4 | 7.38
Hille, GemA | B | 441 | 2019 | 1906 | Papersave Swiss (NCA) |  | 2019-02 | LWL | 2 | K3 | 4.68 |  |  |  |  | 2019-06 | LWL | 2 | K3 | 7.47
Hille, GemA | B | 441 | 2019 | 1906 | Papersave Swiss (NCA) |  | 2019-02 | LWL | 2 | B2 | 4.91 |  |  |  |  | 2019-06 | LWL | 2 | B2 | 7.49
Hille, GemA | B | 1183 | 2021 | 1906 | Papersave (Battelle, ZFB) |  | 2021-04 | LWL | 6 | D7 | 4.85 |  |  |  |  | 2021-12 | LWL | 6 | D7 | 7.55
Hille, GemA | B | 374 | 2019 | 1906 | Papersave Swiss (NCA) |  | 2019-02 | LWL | 6 | L3 | 5.01 |  |  |  |  | 2019-06 | LWL | 6 | L3 | 7.63
Hille, GemA | B | 207 | 2019 | 1910 | Papersave Swiss (NCA) |  | 2019-02 | LWL | 10 | B3 | 4.8 |  |  |  |  | 2019-06 | LWL | 10 | B3 | 7.71
Hille, GemA | B | 1025 | 2021 | 1941 | Papersave (Battelle, ZFB) |  | 2021-04 | LWL | 2 | A4 | 3.93 |  |  |  |  | 2021-12 | LWL | 2 | A4 | 7.77
Hille, GemA | B | 374 | 2019 | 1906 | Papersave Swiss (NCA) |  | 2019-02 | LWL | 6 | B6 | 5.1 |  |  |  |  | 2019-06 | LWL | 6 | B6 | 7.78
Hille, GemA | B | 207 | 2019 | 1910 | Papersave Swiss (NCA) |  | 2019-02 | LWL | 10 | K4 | 5.02 |  |  |  |  | 2019-06 | LWL | 10 | K4 | 7.86
Hille, GemA | B | 118 | 2019 | 1933 | Papersave Swiss (NCA) |  | 2019-02 | LWL | 6 | E6 | 4.55 |  |  |  |  | 2019-06 | LWL | 6 | E6 | 8
Hille, GemA | A | 222 | 2018 | 1833 | Papersave Swiss (NCA) |  | 2018-05 | LWL | 8 | L3 | 4.61 |  |  |  |  | 2019-01 | LWL | 8 | L3 | 8.04
Hille, GemA | B | 118 | 2019 | 1933 | Papersave Swiss (NCA) |  | 2019-02 | LWL | 6 | A2 | 4.45 |  |  |  |  | 2019-06 | LWL | 6 | A2 | 8.04
Hille, GemA | A | 9 | 2018 | 1828 | Papersave Swiss (NCA) |  | 2018-05 | LWL | 5 | E7 | 3.84 |  |  |  |  | 2019-01 | LWL | 5 | E7 | 8.09
Hille, GemA | A | 94 | 2018 | 1856 | Papersave Swiss (NCA) |  | 2018-05 | LWL | 15 | K7 | 5.11 |  |  |  |  | 2019-01 | LWL | 15 | K7 | 8.09
Hille, GemA | A | 162 | 2018 | 1887 | Papersave Swiss (NCA) |  | 2018-05 | LWL | 24 | J4 | 4.81 |  |  |  |  | 2019-01 | LWL | 24 | J4 | 8.1
Hille, GemA | A | 9 | 2018 | 1828 | Papersave Swiss (NCA) |  | 2018-05 | LWL | 5 | J2 | 3.9 |  |  |  |  | 2019-01 | LWL | 5 | J2 | 8.22
Hille, GemA | A | 162 | 2018 | 1887 | Papersave Swiss (NCA) |  | 2018-05 | LWL | 24 | B5 | 4.83 |  |  |  |  | 2019-01 | LWL | 24 | B5 | 8.23
Hille, GemA | A | 222 | 2018 | 1833 | Papersave Swiss (NCA) |  | 2018-05 | LWL | 8 | A7 | 4.66 |  |  |  |  | 2019-01 | LWL | 8 | A7 | 8.26
Hille, GemA | B | Schul-Chronik der Schule zu neuenbaum | 2021 | 1918 | Papersave (Battelle, ZFB) |  | 2021-04 | LWL | 9 | L2 | 5.25 |  |  |  |  | 2021-12 | LWL | 9 | L2 | 8.26 |  |  |  |  | 2016-06 | LWL | 10. Blatt von hinten | ro | 7.51
Hille, GemA | A | 94 | 2018 | 1856 | Papersave Swiss (NCA) |  | 2018-05 | LWL | 15 | F3 | 4.64 |  |  |  |  | 2019-01 | LWL | 15 | F3 | 8.27
Hille, GemA | A | 319 | 2018 | 1901 | Papersave Swiss (NCA) |  | 2018-05 | LWL | 19 | L7 | 4.44 |  |  |  |  | 2019-01 | LWL | 19 | L7 | 8.74
Hille, GemA | A | 319 | 2018 | 1901 | Papersave Swiss (NCA) |  | 2018-05 | LWL | 19 | F2 | 4.48 |  |  |  |  | 2019-01 | LWL | 19 | F2 | 8.8
Hille, GemA | B | Schul-Chronik der Schule zu neuenbaum | 2021 | 1918 | Papersave (Battelle, ZFB) |  | 2021-04 | LWL | 9 | B2 | 5.8 |  |  |  |  | 2021-12 | LWL | 9 | B2 | 8.85
Hille, GemA | B | 1088 | 2021 | 1938 | Papersave (Battelle, ZFB) |  | 2021-04 | LWL | 11 | B8 | 4.52 |  |  |  |  | 2021-12 | LWL | 11 | B8 | 9.05
Hille, GemA | B | 1088 | 2021 | 1938 | Papersave (Battelle, ZFB) |  | 2021-04 | LWL | 11 | I2 | 4.43 |  |  |  |  | 2021-12 | LWL | 11 | I2 | 9.35
Hille, GemA | B | Protokolle rat Hille 1998-1999 | 2021 | 1998 | Papersave (Battelle, ZFB) |  | 2021-04 | LWL | 12 | C2 | 7.95 |  |  |  |  | 2021-12 | LWL | 12 | C2 | nicht gefunden
Hille, GemA | B | Protokolle rat Hille 1998-1999 | 2021 | 1998 | Papersave (Battelle, ZFB) |  | 2021-04 | LWL | 12 | J7 | 7.77 |  |  |  |  | 2021-12 | LWL | 12 | J7 | nicht gefunden
Hille, GemA | B | 1390 | 2022 | 1942 | ZfB:2 |  | 2022-06 | LWL | 20 | A7 | 3.54 |  |  |  |  | 2023-07 | LWL | 20 | A7 | 5.95
Hille, GemA | B | 1390 | 2022 | 1942 | ZfB:2 |  | 2022-06 | LWL | 20 | J2 | 4.33 |  |  |  |  | 2023-07 | LWL | 20 | J2 | 8.89
Hille, GemA | B | 1491 | 2022 | 1932 | ZfB:2 |  | 2022-06 | LWL | 4 | A3 | 4.73 |  |  |  |  | 2023-07 | LWL | 4 | A3 | 8.33
Hille, GemA | B | 1491 | 2022 | 1932 | ZfB:2 |  | 2022-06 | LWL | 4 | K7 | 4.9 |  |  |  |  | 2023-07 | LWL | 4 | K7 | 8.34
Hille, GemA | B | 1563 | 2022 | 1908 | ZfB:2 |  | 2022-06 | LWL | 4 | B4 | 4.66 |  |  |  |  | 2023-07 | LWL | 4 | B4 | 8.49
Hille, GemA | B | 1563 | 2022 | 1908 | ZfB:2 |  | 2022-06 | LWL | 4 | L5 | 4.67 |  |  |  |  | 2023-07 | LWL | 4 | L5 | 8.14
Hille, GemA | B | 1644 | 2022 | 1949 | ZfB:2 |  | 2022-06 | LWL | 3 | A7 | 4.24 |  |  |  |  | 2023-07 | LWL | 3 | A7 | 7.94
Hille, GemA | B | 1644 | 2022 | 1949 | ZfB:2 |  | 2022-06 | LWL | 3 | K2 | 4.14 |  |  |  |  | 2023-07 | LWL | 3 | K2 | 8
Hille, GemA | B | 1763 | 2022 | 1906 | ZfB:2 |  | 2022-06 | LWL | 6 | C5 | 5.14 |  |  |  |  | 2023-07 | LWL | 6 | C5 | 8.1
Hille, GemA | B | 1763 | 2022 | 1906 | ZfB:2 |  | 2022-06 | LWL | 6 | K5 | 4.95 |  |  |  |  | 2023-07 | LWL | 6 | K5 | 7.95
Hörstel, StdA | RB B.u.a. | 351 | 2019 | 1961 | Papersave (Battelle, ZFB) |  | 2019-05 | LWL | 3 nach 1.Registerblatt | A2 | 3.82 |  |  |  |  | 2020-01 | LWL | 3 nach 1.Registerblatt | A2 | 6.52
Hörstel, StdA | RB B.u.a. | 184 | 2019 | 1954 | Papersave (Battelle, ZFB) |  | 2019-05 | LWL | 1. Diazotypie | C5 | 4.28 |  |  |  |  | 2020-01 | LWL | 1. Diazotypie | C5 | 6.7
Hörstel, StdA | RB B.u.a. | 184 | 2019 | 1954 | Papersave (Battelle, ZFB) |  | 2019-05 | LWL | 1. Diazotypie | K2 | 4.13 |  |  |  |  | 2020-01 | LWL | 1. Diazotypie | K2 | 6.84
Hörstel, StdA | RB B.u.a. | 351 | 2019 | 1961 | Papersave (Battelle, ZFB) |  | 2019-05 | LWL | 3 nach 1.Registerblatt | K5 | 3.78 |  |  |  |  | 2020-01 | LWL | 3 nach 1.Registerblatt | K5 | 7.13
Hörstel, StdA | RB B.u.a. | Preußische kommunalkassenzeitung 36/1930 | 2019 | 1930 | Papersave (Battelle, ZFB) |  | 2019-05 | LWL | S.271 | F1 | 4.1 |  |  |  |  | 2020-01 | LWL | S.271 | F1 | 7.47
Hörstel, StdA | RB B.u.a. | 51 | 2019 | 1953 | Papersave (Battelle, ZFB) |  | 2019-05 | LWL | 4 | E4 | 3.64 |  |  |  |  | 2020-01 | LWL | 4 | E4 | 7.58
Hörstel, StdA | RB B.u.a. | 51 | 2019 | 1953 | Papersave (Battelle, ZFB) |  | 2019-05 | LWL | 4 | A4 | 3.98 |  |  |  |  | 2020-01 | LWL | 4 | A4 | 7.91
Hörstel, StdA | RB B.u.a. | Preußische kommunalkassenzeitung 36/1930 | 2019 | 1930 | Papersave (Battelle, ZFB) |  | 2019-05 | LWL | S.271 | F7 | 4.02 |  |  |  |  | 2020-01 | LWL | S.271 | F7 | 8.04
Hörstel, StdA | RB B.u.a. | 106 | 2019 | 1979 | Papersave (Battelle, ZFB) |  | 2019-05 | LWL | 1 | C3 | 4.63 |  |  |  |  | 2020-01 | LWL | 1 | C3 | 8.48
Hörstel, StdA | RB B.u.a. | 106 | 2019 | 1979 | Papersave (Battelle, ZFB) |  | 2019-05 | LWL | 1 | G6 | 4.42 |  |  |  |  | 2020-01 | LWL | 1 | G6 | 8.56
Hörstel, StdA | Bauakten (1950-70) | 20 | 2025 | 1959 | ZfB:2 |  | 2025-03 | LWL | 2 | B7 | 4.27 |  |  |  |  | 2025-07 | LWL | 2 | B7 | 9.4
Hörstel, StdA | Bauakten (1950-70) | 20 | 2025 | 1959 | ZfB:2 |  | 2025-03 | LWL | 2 | J5 | 4.3 |  |  |  |  | 2025-07 | LWL | 2 | J5 | 9.54
Hörstel, StdA | Bauakten (1950-70) | 215 | 2025 | 1965 | ZfB:2 |  | 2025-03 | LWL | 7 | C6 | 3.79 |  |  |  |  | 2025-07 | LWL | 7 | C6 | 8.81
Hörstel, StdA | Bauakten (1950-70) | 215 | 2025 | 1965 | ZfB:2 |  | 2025-03 | LWL | 7 | J5 | 3.93 |  |  |  |  | 2025-07 | LWL | 7 | J5 | 8.33
Hörstel, StdA | Bauakten (1950-70) | 394 | 2025 | 1950 | ZfB:2 |  | 2025-03 | LWL | 4 | B4 | 4.37 |  |  |  |  | 2025-07 | LWL | 4 | B4 | 8.61
Hörstel, StdA | Bauakten (1950-70) | 394 | 2025 | 1950 | ZfB:2 |  | 2025-03 | LWL | 4 | J2 | 4.35 |  |  |  |  | 2025-07 | LWL | 4 | J2 | 8.48
Hörstel, StdA | Bauakten (1950-70) | 590 | 2025 | 1951 | ZfB:2 |  | 2025-03 | LWL | 3 | B5 | 4.34 |  |  |  |  | 2025-07 | LWL | 3 | B5 | 9
Hörstel, StdA | Bauakten (1950-70) | 590 | 2025 | 1951 | ZfB:2 |  | 2025-03 | LWL | 3 | J3 | 4.43 |  |  |  |  | 2025-07 | LWL | 3 | J3 | 8.99
Hörstel, StdA | Bauakten (1950-70) | 870 | 2025 | 1956 | ZfB:2 |  | 2025-03 | LWL | 4 | C2 | 4.01 |  |  |  |  | 2025-07 | LWL | 4 | C2 | 9.06
Hörstel, StdA | Bauakten (1950-70) | 870 | 2025 | 1956 | ZfB:2 |  | 2025-03 | LWL | 4 | I7 | 3.95 |  |  |  |  | 2025-07 | LWL | 4 | I7 | 9.05
Hörstel, StdA | Bevergern B | B15 | 2023 | 1948 | ZfB:2 |  | 2023-06 | LWL | 2 | C7 | 3.51 |  |  |  |  | 2024-01 | LWL | 2 | C7 | 8.52
Hörstel, StdA | Bevergern B | B15 | 2023 | 1948 | ZfB:2 |  | 2023-06 | LWL | 2 | J4 | 3.59 |  |  |  |  | 2024-01 | LWL | 2 | J4 | 9.59
Hörstel, StdA | Bevergern B | B188 | 2023 | 1964 | ZfB:2 |  | 2023-06 | LWL | 8 | D2 | 3.44 |  |  |  |  | 2024-01 | LWL | 8 | D2 | 8.69
Hörstel, StdA | Bevergern B | B188 | 2023 | 1964 | ZfB:2 |  | 2023-06 | LWL | 8 | G7 | 3.71 |  |  |  |  | 2024-01 | LWL | 8 | G7 | 9.02
Hörstel, StdA | Riesenbeck B | 363 | 2023 | 1953 | ZfB:2 |  | 2023-06 | LWL | 7 | B6 | 4.55 |  |  |  |  | 2024-01 | LWL | 7 | B6 | 8.47
Hörstel, StdA | Riesenbeck B | 363 | 2023 | 1953 | ZfB:2 |  | 2023-06 | LWL | 7 | I4 | 4.7 |  |  |  |  | 2024-01 | LWL | 7 | I4 | 8.51
Hörstel, StdA | Dreierwalde B | B12 | 2023 | 1961 | ZfB:2 |  | 2023-06 | LWL | 10 | A7 | 4.03 |  |  |  |  | 2024-01 | LWL | 10 | A7 | 7.91
Hörstel, StdA | Dreierwalde B | B12 | 2023 | 1961 | ZfB:2 |  | 2023-06 | LWL | 10 | J3 | 4.01 |  |  |  |  | 2024-01 | LWL | 10 | J3 | 8.24
Hörstel, StdA | PS | PS6 | 2023 | 1900 | ZfB:2 |  | 2023-06 | LWL | 11 | D7 | 5.66 |  |  |  |  | 2024-01 | LWL | 11 | D7 | 8.55
Hörstel, StdA | PS | PS6 | 2023 | 1900 | ZfB:2 |  | 2023-06 | LWL | 11 | J7 | 4.95 |  |  |  |  | 2024-01 | LWL | 11 | J7 | 8.61
Horstmar, StdA | Personenstandsregister | 2063 | 2013 |  | ZfB:2 |  | 2013-02 | LWL | 5 | B6 | 4.28 |  |  |  |  | 2013-06 | LWL | 5 | B6 | 8.07
Horstmar, StdA | Personenstandsregister | 2076 | 2013 |  | ZfB:2 |  | 2013-02 | LWL | 2 | H5 | 4.29 |  |  |  |  | 2013-06 | LWL | 2 | H5 | 8.19
Höxter, StdA | B | 1815/1930 XXI, 32, 1860 | 2023 | 1860 | ZfB:2 |  | 2023-07 | LWL | 3 | E2 | 5.61 |  |  |  |  | 2024-03 | LWL | 3 | E2 | 9.2
Höxter, StdA | B | 1815/1930 XXI, 32, 1860 | 2023 | 1860 | ZfB:2 |  | 2023-07 | LWL | 3 | I6 | 5.17 |  |  |  |  | 2024-03 | LWL | 3 | I6 | 9.08
Höxter, StdA | B | 1815/1930, Nr.4 | 2023 | 1863 | ZfB:2 |  | 2023-07 | LWL | 4 | A7 | 7.49 |  |  |  |  | 2024-03 | LWL | 4 | A7 | 9.04
Höxter, StdA | B | 1815/1930, Nr.4 | 2023 | 1863 | ZfB:2 |  | 2023-07 | LWL | 4 | L3 | 5.88 |  |  |  |  | 2024-03 | LWL | 4 | L3 | 9.08
Höxter, StdA | C VII | 2, 6 | 2023 | 1962 | ZfB:2 |  | 2023-07 | LWL | 13 | C4 | 3.51 |  |  |  |  | 2024-03 | LWL | 13 | C4 | 9.34
Höxter, StdA | C VII | 2, 6 | 2023 | 1962 | ZfB:2 |  | 2023-07 | LWL | 13 | I6 | 3.7 |  |  |  |  | 2024-03 | LWL | 13 | I6 | 9.1
Höxter, StdA | C VIII | 1, 5 | 2023 | 1949 | ZfB:2 |  | 2023-07 | LWL | 9 | A6 | 4.65 |  |  |  |  | 2024-03 | LWL | 9 | A6 | 8.88
Höxter, StdA | C VIII | 1, 5 | 2023 | 1949 | ZfB:2 |  | 2023-07 | LWL | 9 | K4 | 4.5 |  |  |  |  | 2024-03 | LWL | 9 | K4 | 8.54
Höxter, StdA | D | Reg. D, Ort: Fürstenau, 013-003, "Sa" | 2023 | 1944 | ZfB:2 |  | 2023-07 | LWL | 3, "Sander" | A4/B4 | 4.69 |  |  |  |  | 2024-03 | LWL | 3, "Sander" | A4/B4 | 7.99
Höxter, StdA | D | Reg. D, Ort: Fürstenau, 013-003, "Sa" | 2023 | 1944 | ZfB:2 |  | 2023-07 | LWL | 3, "Sander" | F1 | 4.81 |  |  |  |  | 2024-03 | LWL | 3, "Sander" | F1 | 8.59
Höxter, KrA | A0 | 249 | 2024 | 1954 | ZfB:2 |  | 2024-06 | LWL | 11 | C3 | 3.68 |  |  |  |  | 2024-11 | LWL | 11 | C3 | 8.62
Höxter, KrA | A0 | 249 | 2024 | 1954 | ZfB:2 |  | 2024-06 | LWL | 11 | K7 | 3.98 |  |  |  |  | 2024-11 | LWL | 11 | K7 | 8.26
Höxter, KrA | A0 | 338 | 2024 | 1946 | ZfB:2 |  | 2024-06 | LWL | 6 | D8 | 4.34 |  |  |  |  | 2024-11 | LWL | 6 | D8 | 8.12
Höxter, KrA | A0 | 338 | 2024 | 1946 | ZfB:2 |  | 2024-06 | LWL | 6 | G4 | 4.22 |  |  |  |  | 2024-11 | LWL | 6 | G4 | 7.03
Höxter, KrA | B1 | 64 | 2024 | 1942 | ZfB:2 |  | 2024-06 | LWL | 10 | B4 | 3.6 |  |  |  |  | 2024-11 | LWL | 10 | B4 | 9.04
Höxter, KrA | B1 | 64 | 2024 | 1942 | ZfB:2 |  | 2024-06 | LWL | 10 | J6 | 3.49 |  |  |  |  | 2024-11 | LWL | 10 | J6 | 7.21
Höxter, KrA | C5 | 8 | 2024 | 1955 | ZfB:2 |  | 2024-06 | LWL | 5 | E7 | 2.97 |  |  |  |  | 2024-11 | LWL | 5 | E7 | 7.67
Höxter, KrA | C5 | 8 | 2024 | 1955 | ZfB:2 |  | 2024-06 | LWL | 5 | K3 | 3.16 |  |  |  |  | 2024-11 | LWL | 5 | K3 | 6.76
Höxter, KrA | C5 | 1651 | 2024 | 1956 | ZfB:2 |  | 2024-06 | LWL | 1 | D8 | 4.59 |  |  |  |  | 2024-11 | LWL | 1 | D8 | 8.39
Höxter, KrA | C5 | 1651 | 2024 | 1956 | ZfB:2 |  | 2024-06 | LWL | 1 | H3 | 4.44 |  |  |  |  | 2024-11 | LWL | 1 | H3 | 8.29
Höxter, StdA | B XIX | 11 | 2021 | 1875 | ZFB:2 |  | 2021-06 | LWL | 7 | A4 | 3.59 |  |  |  |  | 2022-04 | LWL | 7 | A4 | 6.69
Höxter, StdA | B V | 77 | 2016 |  | Papersave (Battelle, ZFB) |  | 2016-03 | LWL | 1 | A5 | 4.42 |  |  |  |  | 2017-11 | LWL | 1 | A5 | 6.89
Höxter, StdA | B V | 77 | 2016 |  | Papersave (Battelle, ZFB) |  | 2016-03 | LWL | 1 | K4 | 4.35 |  |  |  |  | 2017-11 | LWL | 1 | K4 | 6.89
Höxter, StdA | B VII | 13 b | 2016 |  | Papersave (Battelle, ZFB) |  | 2016-03 | LWL | 8 | D1 | 4.12 |  |  |  |  | 2017-11 | LWL | 8 | D1 | 7.15
Höxter, StdA | B VII | 13b | 2016 |  | Papersave (Battelle, ZFB) |  | 2016-03 | LWL | 8 | H7 | 3.98 |  |  |  |  | 2017-11 | LWL | 8 | H7 | 7.15
Höxter, StdA | B XII | 18 Bd.1 | 2019 | 1894 | Papersave Swiss (NCA) |  | 2019-03 | LWL | 7 | B7 | 4.45 |  |  |  |  | 2019-09 | LWL | 7 | B7 | 7.24
Höxter, StdA | B XI | 72 Bd.1 | 2019 | 1849 | Papersave Swiss (NCA) |  | 2019-03 | LWL | 8 | K5 | 4.82 |  |  |  |  | 2019-09 | LWL | 8 | K5 | 7.26
Höxter, StdA | B XII | 18 Bd.1 | 2019 | 1894 | Papersave Swiss (NCA) |  | 2019-03 | LWL | 7 | J6 | 4.64 |  |  |  |  | 2019-09 | LWL | 7 | J6 | 7.37
Höxter, StdA | B V | 146 | 2016 |  | Papersave (Battelle, ZFB) |  | 2016-03 | LWL | 3 | A8 | 4.49 |  |  |  |  | 2017-11 | LWL | 3 | A8 | 7.39
Höxter, StdA | B | Archivfach 77 | 2017 | 1906 | ZFB:2 |  | 2017-03 | LWL | Seite 115 | A7 | 5.33 |  |  |  |  | 2017-11 | LWL | Seite 115 | A7 | 7.4
Höxter, StdA | B XIV | 85 | 2019 | 1919 | Papersave Swiss (NCA) |  | 2019-03 | LWL | 3 | J6 | 4.2 |  |  |  |  | 2019-09 | LWL | 3 | J6 | 7.61
Höxter, StdA | B | Archivfach 7 b | 2017 | 1909 | ZFB:2 |  | 2017-03 | LWL | 4.Letzte | J7 | 4.39 |  |  |  |  | 2017-11 | LWL | 4.Letzte | J7 | 7.66
Höxter, StdA | B | Archivfach 7 b | 2017 | 1909 | ZFB:2 |  | 2017-03 | LWL | 4.Letzte | B7 | 4.47 |  |  |  |  | 2017-11 | LWL | 4.Letzte | B7 | 7.72
Höxter, StdA | B V | 146 | 2016 |  | Papersave (Battelle, ZFB) |  | 2016-03 | LWL | 3 | J2 | 4.7 |  |  |  |  | 2017-11 | LWL | 3 | J2 | 7.74
Höxter, StdA | B XIV | 85 | 2019 | 1919 | Papersave Swiss (NCA) |  | 2019-03 | LWL | 3 | A5 | 4.38 |  |  |  |  | 2019-09 | LWL | 3 | A5 | 7.85
Höxter, StdA | B XVIII | 3 | 2020 | 1918 | Papersave (Battelle, ZFB) |  | 2020-08 | LWL | 3 | D5 | 3.97 |  |  |  |  | 2021-06 | LWL | 3 | D5 | 7.94
Höxter, StdA | B XVI | 1 Bd. 1 | 2020 | 1849 | Papersave (Battelle, ZFB) |  | 2020-08 | LWL | 10 | A7 | 4.29 |  |  |  |  | 2021-06 | LWL | 10 | A7 | 7.99
Höxter, StdA | B XVII | 4 | 2020 | 1876 | Papersave (Battelle, ZFB) |  | 2020-08 | LWL | 5 | I6 | 4.53 |  |  |  |  | 2021-06 | LWL | 5 | I6 | 8.02
Höxter, StdA | Amt Höxterland | 071/031 | 2013 |  | ZfB:2 |  | 2013-06 | LWL | 1 | D1 | 5.34 |  |  |  |  | 2014-02 | LWL | 1 | D1 | 8.05
Höxter, StdA | B IV | 3 | 2015 |  | ZfB:2 |  | 2015-02 | LWL | 2 | A8 | 3.8 |  |  |  |  | 2016-01 | LWL | 2 | A8 | 8.06
Höxter, StdA | B XVII | 4 | 2020 | 1876 | Papersave (Battelle, ZFB) |  | 2020-08 | LWL | 5 | D2 | 4.49 |  |  |  |  | 2021-06 | LWL | 5 | D2 | 8.06
Höxter, StdA | B IV | 12 | 2015 |  | ZfB:2 |  | 2015-02 | LWL | 10 | K7 | 3.76 |  |  |  |  | 2016-01 | LWL | 10 | K7 | 8.07
Höxter, StdA | B XXI | 1 (1912) | 2021 | 1912 | ZFB:2 |  | 2021-06 | LWL | 5 | L3/M3 | 4.87 |  |  |  |  | 2022-04 | LWL | 5 | L3/M3 | 8.07
Höxter, StdA | C VII | 4.18 | 2012 |  | Papersave (Battelle, ZFB) |  | 2012-06 | LWL | 2 | K7 | 3.32 |  |  |  |  | 2013-04 | LWL | 2 | K7 | 8.09
Höxter, StdA | B XI | 72 Bd.1 | 2019 | 1849 | Papersave Swiss (NCA) |  | 2019-03 | LWL | 8 | B2 | 4.72 |  |  |  |  | 2019-09 | LWL | 8 | B2 | 8.1
Höxter, StdA | Amt Höxterland | 071/028 | 2013 |  | ZfB:2 |  | 2013-06 | LWL | 4 | H2 | 4.01 |  |  |  |  | 2014-02 | LWL | 4 | H2 | 8.11
Höxter, StdA |  | 091/006 1948-1956 | 2014 |  | ZfB:2 |  | 2014-05 | LWL | 10 | B2 | 3.92 |  |  |  |  | 2015-01 | LWL | 10 | B2 | 8.11
Höxter, StdA | B | Nr. 155 | 2017 | 1923 | ZFB:2 |  | 2017-03 | LWL | 11 Seite 6 | L4 | 3.94 |  |  |  |  | 2017-11 | LWL | 11 Seite 6 | L4 | 8.11
Höxter, StdA | C VII | 5.1 | 2012 |  | Papersave (Battelle, ZFB) |  | 2012-06 | LWL | 3 | K4/K5 | 4.21 |  |  |  |  | 2013-04 | LWL | 3 | K4/K5 | 8.12
Höxter, StdA | B XVIII | 3 | 2020 | 1918 | Papersave (Battelle, ZFB) |  | 2020-08 | LWL | 3 | K4 | 4.11 |  |  |  |  | 2021-06 | LWL | 3 | K4 | 8.14
Höxter, StdA | Amt Höxterland | 020/004 | 2013 |  | ZfB:2 |  | 2013-06 | LWL | 1 | A7 | 5.39 |  |  |  |  | 2014-02 | LWL | 1 | A7 | 8.16
Höxter, StdA |  | 091/003 | 2014 |  | ZfB:2 |  | 2014-05 | LWL | 14 | A4 | 3.96 |  |  |  |  | 2015-01 | LWL | 14 | A4 | 8.16
Höxter, StdA | B IV | 12 | 2015 |  | ZfB:2 |  | 2015-02 | LWL | 10 | B2 | 3.8 |  |  |  |  | 2016-01 | LWL | 10 | B2 | 8.17
Höxter, StdA | C VI | 8.26 | 2012 |  | Papersave (Battelle, ZFB) |  | 2012-06 | LWL | 1 | J6 | 3.71 |  |  |  |  | 2013-04 | LWL | 1 | J6 | 8.17
Höxter, StdA |  | 091/003 | 2014 |  | ZfB:2 |  | 2014-05 | LWL | 14 | F2 | 3.41 |  |  |  |  | 2015-01 | LWL | 14 | F2 | 8.18
Höxter, StdA | B IV | 3 | 2015 |  | ZfB:2 |  | 2015-02 | LWL | 2 | J3 | 3.86 |  |  |  |  | 2016-01 | LWL | 2 | J3 | 8.19
Höxter, StdA |  | 091/002 | 2014 |  | ZfB:2 |  | 2014-05 | LWL | 1. Blatt nach Durchschlagspapieren | C6 | 3.94 |  |  |  |  | 2015-01 | LWL | 1. Blatt nach Durchschlagspapieren | C6 | 8.19
Höxter, StdA | Amt Höxterland | 020/001 | 2013 |  | ZfB:2 |  | 2013-06 | LWL | 3 | F3 | 4.83 |  |  |  |  | 2014-02 | LWL | 3 | F3 | 8.2
Höxter, StdA |  | 091/006 1948-1956 | 2014 |  | ZfB:2 |  | 2014-05 | LWL | 10 | I7 | 3.89 |  |  |  |  | 2015-01 | LWL | 10 | I7 | 8.21
Höxter, StdA |  | 091/002 | 2014 |  | ZfB:2 |  | 2014-05 | LWL | 1. Blatt nach Durchschlagspapieren | K3 | 3.99 |  |  |  |  | 2015-01 | LWL | 1. Blatt nach Durchschlagspapieren | K3 | 8.22
Höxter, StdA | B X | 1, Bd. 1-4 | 2018 | 1836 | Papersave Swiss (NCA) |  | 2018-03 | LWL | 7 | E2 | 4.11 |  |  |  |  | 2018-10 | LWL | 7 | E2 | 8.23
Höxter, StdA | B IV | 87 Bd.2 | 2020 | 1910 | Papersave (Battelle, ZFB) |  | 2020-08 | LWL | 13 | L7/L8 | 3.95 |  |  |  |  | 2021-06 | LWL | 13 | L7/L8 | 8.23
Höxter, StdA |  | 091/001 1935-1946 | 2014 |  | ZfB:2 |  | 2014-05 | LWL | 10 | C2 | 3.6 |  |  |  |  | 2015-01 | LWL | 10 | C2 | 8.27
Höxter, StdA | B XVI | 1 Bd. 1 | 2020 | 1849 | Papersave (Battelle, ZFB) |  | 2020-08 | LWL | 10 | J4 | 4.3 |  |  |  |  | 2021-06 | LWL | 10 | J4 | 8.27
Höxter, StdA | B | Archivfach 107 Nr. 4 | 2017 | 1842 | ZFB:2 |  | 2017-03 | LWL | Seite 6 | M2 | 4.52 |  |  |  |  | 2017-11 | LWL | Seite 6 | M2 | 8.28
Höxter, StdA |  | 091/001 1935-1946 | 2014 |  | ZfB:2 |  | 2014-05 | LWL | 10 | K8 | 3.57 |  |  |  |  | 2015-01 | LWL | 10 | K8 | 8.29
Höxter, StdA | B X | 103 Bd.5 | 2018 | 1919 | Papersave Swiss (NCA) |  | 2018-03 | LWL | 20 | E3 | 4.1 |  |  |  |  | 2018-10 | LWL | 20 | E3 | 8.29
Höxter, StdA | XVIII | 71 Bd.2 | 2021 | 1852 | ZFB:2 |  | 2021-06 | LWL | 7 | B4 | 3.93 |  |  |  |  | 2022-04 | LWL | 7 | B4 | 8.29
Höxter, StdA | B IV | 87 Bd.2 | 2020 | 1910 | Papersave (Battelle, ZFB) |  | 2020-08 | LWL | 13 | A1/A2 | 4.2 |  |  |  |  | 2021-06 | LWL | 13 | A1/A2 | 8.3
Höxter, StdA | XXI | 1 (1912) | 2021 | 1912 | ZFB:2 |  | 2021-06 | LWL | 5 | C8 | 4.81 |  |  |  |  | 2022-04 | LWL | 5 | C8 | 8.31
Höxter, StdA | C VIII | 1.1 | 2012 |  | Papersave (Battelle, ZFB) |  | 2012-06 | LWL | 4 | J3 | 3.14 |  |  |  |  | 2013-04 | LWL | 4 | J3 | 8.33
Höxter, StdA | B | Archivfach 77 | 2017 | 1906 | ZFB:2 |  | 2017-03 | LWL | Seite 115 | K2 | 5.45 |  |  |  |  | 2017-11 | LWL | Seite 115 | K2 | 8.35
Höxter, StdA | B X | 1, Bd. 1-4 | 2018 | 1836 | Papersave Swiss (NCA) |  | 2018-03 | LWL | 7 | J5 | 4.01 |  |  |  |  | 2018-10 | LWL | 7 | J5 | 8.36
Höxter, StdA | B IV | 11 Bd. 5 | 2015 |  | ZfB:2 |  | 2015-02 | LWL | 14 | A2 | 3.99 |  |  |  |  | 2016-01 | LWL | 14 | A2 | 8.37
Höxter, StdA |  | 091/004 | 2014 |  | ZfB:2 |  | 2014-05 | LWL | 11 | K4 | 4.19 |  |  |  |  | 2015-01 | LWL | 11 | K4 | 8.37
Höxter, StdA | B X | 103 Bd.5 | 2018 | 1919 | Papersave Swiss (NCA) |  | 2018-03 | LWL | 20 | L4 | 4.21 |  |  |  |  | 2018-10 | LWL | 20 | L4 | 8.37
Höxter, StdA | B X | 137 | 2018 | 1862 | Papersave Swiss (NCA) |  | 2018-03 | LWL | 3 | D7 | 4.04 |  |  |  |  | 2018-10 | LWL | 3 | D7 | 8.37
Höxter, StdA | B XV | 18 | 2020 | 1867 | Papersave (Battelle, ZFB) |  | 2020-08 | LWL | 2 | E7 | 4.24 |  |  |  |  | 2021-06 | LWL | 2 | E7 | 8.42
Höxter, StdA | B IV | 11 Bd. 1 | 2015 |  | ZfB:2 |  | 2015-02 | LWL | Broschüre Schlachthaus S. 23 | G2 | 4.07 |  |  |  |  | 2016-01 | LWL | Broschüre Schlachthaus S. 23 | G2 | 8.43 |  |  |  |  | 2016-06 | LWL | 4 | lu | 7.19
Höxter, StdA | B IV | 11 Bd. 5 | 2015 |  | ZfB:2 |  | 2015-02 | LWL | 14 | F4 | 4 |  |  |  |  | 2016-01 | LWL | 14 | F4 | 8.43
Höxter, StdA | XVIII | 71 Bd.2 | 2021 | 1852 | ZFB:2 |  | 2021-06 | LWL | 7 | J4 | 3.82 |  |  |  |  | 2022-04 | LWL | 7 | J4 | 8.43
Höxter, StdA |  | 091/004 | 2014 |  | ZfB:2 |  | 2014-05 | LWL | 11 | F2 | 4.03 |  |  |  |  | 2015-01 | LWL | 11 | F2 | 8.44
Höxter, StdA | B X | 137 | 2018 | 1862 | Papersave Swiss (NCA) |  | 2018-03 | LWL | 3 | I2 | 3.81 |  |  |  |  | 2018-10 | LWL | 3 | I2 | 8.44
Höxter, StdA | B XIII | 7 Bd.1 | 2019 | 1816 | Papersave Swiss (NCA) |  | 2019-03 | LWL | 16 | B3 | 4.5 |  |  |  |  | 2019-09 | LWL | 16 | B3 | 8.44
Höxter, StdA | XIX | 11 | 2021 | 1875 | ZFB:2 |  | 2021-06 | LWL | 7 | I4 | 3.76 |  |  |  |  | 2022-04 | LWL | 7 | I4 | 8.45
Höxter, StdA | B X | 38 | 2018 | 1856 | Papersave Swiss (NCA) |  | 2018-03 | LWL | 17 | L2 | 4.65 |  |  |  |  | 2018-10 | LWL | 17 | L2 | 8.46
Höxter, StdA | B X | 38 | 2018 | 1856 | Papersave Swiss (NCA) |  | 2018-03 | LWL | 17 | A7/A8 | 4.31 |  |  |  |  | 2018-10 | LWL | 17 | A7/A8 | 8.47
Höxter, StdA | B IV | 11 BD. 4 | 2015 |  | ZfB:2 |  | 2015-02 | LWL | S. 15 von Broschüre Untersuchung der.. | F2 | 4.1 |  |  |  |  | 2016-01 | LWL | S. 15 von Broschüre Untersuchung der.. | F2 | 8.52
Höxter, StdA | B XIII | 7 Bd. 6 | 2019 | 1821 | Papersave Swiss (NCA) |  | 2019-03 | LWL | 16 | K4 | 4.8 |  |  |  |  | 2019-09 | LWL | 16 | K4 | 8.55
Höxter, StdA | B XIII | 7 Bd.1 | 2019 | 1816 | Papersave Swiss (NCA) |  | 2019-03 | LWL | 16 | L4 | 4.49 |  |  |  |  | 2019-09 | LWL | 16 | L4 | 8.6
Höxter, StdA | B VIII | 61 Bd.5 (Jahresrechng.1916) | 2018 | 1917 | Papersave Swiss (NCA) |  | 2017-03 | LWL | vorletztes Blatt | L8 | 5.1 |  |  |  |  | 2018-10 | LWL | vorletztes Blatt | L8 | 8.61
Höxter, StdA | B IV | 11 Bd. 1 | 2015 |  | ZfB:2 |  | 2015-02 | LWL | Broschüre Schlachthaus S. 23 | A5 | 4.11 |  |  |  |  | 2016-01 | LWL | Broschüre Schlachthaus S. 23 | A5 | 8.65
Höxter, StdA | B XV | 18 | 2020 | 1867 | Papersave (Battelle, ZFB) |  | 2020-08 | LWL | 2 | H2 | 4.24 |  |  |  |  | 2021-06 | LWL | 2 | H2 | 8.65
Höxter, StdA | B XIII | 7 Bd.6 | 2019 | 1821 | Papersave Swiss (NCA) |  | 2019-03 | LWL | 16 | B2 | 4.88 |  |  |  |  | 2019-09 | LWL | 16 | B2 | 8.66
Höxter, StdA | B | Archivfach 107 Nr. 4 | 2017 | 1842 | ZFB:2 |  | 2017-03 | LWL | Seite 6 | F7 | 4.65 |  |  |  |  | 2017-11 | LWL | Seite 6 | F7 | 8.68
Höxter, StdA | B IV | 11 BD. 4 | 2015 |  | ZfB:2 |  | 2015-02 | LWL | S. 15 von Broschüre Untersuchung der.. | A4 | 4.12 |  |  |  |  | 2016-01 | LWL | S. 15 von Broschüre Untersuchung der.. | A4 | 8.74
Höxter, StdA | C VII | 4.15 | 2012 |  | Papersave (Battelle, ZFB) |  | 2012-06 | LWL | 2 | B7 | 3.1 |  |  |  |  | 2013-04 | LWL | 2 | B7 | 8.75
Höxter, StdA | B VIII | 61 Bd.5 (Jahresrechng.1916) | 2018 | 1917 | Papersave Swiss (NCA) |  | 2017-03 | LWL | vorletztes Blatt | C2 | 4.72 |  |  |  |  | 2018-10 | LWL | vorletztes Blatt | C2 | 8.8
Höxter, StdA | B X | 71 | 2018 | 1850 | Papersave Swiss (NCA) |  | 2018-03 | LWL | 6 | I 7 | 4.24 |  |  |  |  | 2018-10 | LWL | 6 | I7 | 8.81
Höxter, StdA | B XX | 1 (1846/47) | 2021 | 1846 | ZFB:2 |  | 2021-06 | LWL | 3 | C2 | 4.69 |  |  |  |  | 2022-04 | LWL | 3 | C2 | 8.86
Höxter, StdA | B X | 71 | 2018 | 1850 | Papersave Swiss (NCA) |  | 2018-03 | LWL | 6 | A2 | 4.6 |  |  |  |  | 2018-10 | LWL | 6 | A2 | 8.89
Höxter, StdA | B XX | 1 (1846/47) | 2021 | 1846 | ZFB:2 |  | 2021-06 | LWL | 3 | J7 | 4.84 |  |  |  |  | 2022-04 | LWL | 3 | J7 | 9.04
Höxter, StdA | B | Nr. 155 | 2017 | 1923 | ZFB:2 |  | 2017-03 | LWL | 11 Seite 6 | A2 | 3.97 |  |  |  |  | 2017-11 | LWL | 11 Seite 6 | A2 | 9.15
Höxter, StdA | B XXI | 1 | 2022 | 1916 | ZfB:2 |  | 2022-05 | LWL | 1 | B2 | 4.72 |  |  |  |  | 2023-06 | LWL | 1 | B2 | 8.71
Höxter, StdA | B XXI | 1 | 2022 | 1916 | ZfB:2 |  | 2022-05 | LWL | 1 | M9 | 5.35 |  |  |  |  | 2023-06 | LWL | 1 | M9 | 8.86
Höxter, StdA | B XXI | 18 | 2022 | 1871 | ZfB:2 |  | 2022-05 | LWL | 3 | B5 | 4.35 |  |  |  |  | 2023-06 | LWL | 3 | B5 | 8.44
Höxter, StdA | B XXI | 18 | 2022 | 1871 | ZfB:2 |  | 2022-05 | LWL | 3 | K4 | 4.58 |  |  |  |  | 2023-06 | LWL | 3 | K4 | 8.59
Höxter, StdA | B XXI | 22 | 2022 | 1928 | ZfB:2 |  | 2022-05 | LWL | 8 | D7 | 4.66 |  |  |  |  | 2023-06 | LWL | 8 | D7 | 8.59
Höxter, StdA | B XXI | 22 | 2022 | 1928 | ZfB:2 |  | 2022-05 | LWL | 8 | I3 | 4.68 |  |  |  |  | 2023-06 | LWL | 8 | I3 | 8.66
Höxter, StdA | B XXI | 25 | 2022 | 1888 | ZfB:2 |  | 2022-05 | LWL | 6 | C5 | 3.41 |  |  |  |  | 2023-06 | LWL | 6 | C5 | 8.59
Höxter, StdA | B XXI | 25 | 2022 | 1888 | ZfB:2 |  | 2022-05 | LWL | 6 | L7 | 3.65 |  |  |  |  | 2023-06 | LWL | 6 | L7 | 7.8
Höxter, StdA | B XXI | 32 | 2022 | 1848 | ZfB:2 |  | 2022-05 | LWL | 3 | C3 | 4.61 |  |  |  |  | 2023-06 | LWL | 3 | C3 | 8.68
Höxter, StdA | B XXI | 32 | 2022 | 1848 | ZfB:2 |  | 2022-05 | LWL | 3 | K7 | 5.96 |  |  |  |  | 2023-06 | LWL | 3 | K7 | 9.19
Isselburg, StdA | Anholt C | 1133 | 2022 | 1925 | ZFB:2 |  | 2022-04 | LWL | 1 | I3 | 3.39 |  |  |  |  | 2023-02 | LWL | 1 | I3 | 5.19
Isselburg, StdA | Anholt C | 1133 | 2022 | 1925 | ZFB:2 |  | 2022-04 | LWL | 1 | A4 | 3.31 |  |  |  |  | 2023-02 | LWL | 1 | A4 | 5.5
Isselburg, StdA | Anholt C | 000(7) | 2022 | 1945 | ZFB:2 |  | 2022-04 | LWL | 8 | F6 | 3.72 |  |  |  |  | 2023-02 | LWL | 8 | F6 | 6.71
Isselburg, StdA | Anholt C | 1005H | 2022 | 1919 | ZFB:2 |  | 2022-04 | LWL | 3 | G7 | 4.01 |  |  |  |  | 2023-02 | LWL | 3 | G7 | 7.59
Isselburg, StdA | Anholt C | 1104 | 2022 | 1929 | ZFB:2 |  | 2022-04 | LWL | 1 | G2 | 4.1 |  |  |  |  | 2023-02 | LWL | 1 | G2 | 7.98
Isselburg, StdA | Anholt C | 000(7) | 2022 | 1945 | ZFB:2 |  | 2022-04 | LWL | 8 | B1 | 4.02 |  |  |  |  | 2023-02 | LWL | 8 | B1 | 8
Isselburg, StdA | Anholt C | 1201H | 2022 | 1900 | ZFB:2 |  | 2022-04 | LWL | 12 | K7 | 6.88 |  |  |  |  | 2023-02 | LWL | 12 | K7 | 8.17
Isselburg, StdA | Anholt C | 1104 | 2022 | 1929 | ZFB:2 |  | 2022-04 | LWL | 1 | L5 | 4.12 |  |  |  |  | 2023-02 | LWL | 1 | L5 | 8.22
Isselburg, StdA | Anholt C | 1005H | 2022 | 1919 | ZFB:2 |  | 2022-04 | LWL | 3 | C2 | 3.93 |  |  |  |  | 2023-02 | LWL | 3 | C2 | 8.62
Isselburg, StdA | Anholt C | 1201H | 2022 | 1900 | ZFB:2 |  | 2022-04 | LWL | 12 | E2 | 6.39 |  |  |  |  | 2023-02 | LWL | 12 | E2 | 9.06
Iserlohn, StdA | A 2 | 2718 | 2016 | 1914 | papersave (Battelle, ZFB) |  | 2016-08 | LWL | 8 | K7 | 4.81 |  |  |  |  | 2017-04 | LWL | 8 | K7 | 5.13
Iserlohn, StdA | A 2 | 2718 | 2016 | 1914 | papersave (Battelle, ZFB) |  | 2016-08 | LWL | 8 Schreibleinen | C2 | 4.94 |  |  |  |  | 2017-04 | LWL | 8 | C2 | 5.19
Iserlohn, StdA | A 2 | 2718 | 2016 | 1914 | papersave (Battelle, ZFB) |  | 2016-08 | LWL | RD | J8 | 4.78 |  |  |  |  | 2017-04 | LWL | RD | J8 | 5.27
Iserlohn, StdA | A 2 | 2718 | 2016 | 1914 | papersave (Battelle, ZFB) |  | 2016-08 | LWL | RD | D3 | 4.73 |  |  |  |  | 2017-04 | LWL | RD | D3 | 5.44
Iserlohn, StdA | Uralte Karteien | Böl Bölllinger, Theodor | 2018 |  | Papersave Swiss (NCA) |  | 2018-06 | LWL | siehe Aktennr. | F4 | 4.75 |  |  |  |  | 2018-08 | LWL | siehe Aktennr. | F4 | 6.09
Iserlohn, StdA | Uralte Karteien | Os Oschmann, Albert | 2018 |  | Papersave Swiss (NCA) |  | 2018-06 | LWL | siehe Aktennr. | E6 | 4.21 |  |  |  |  | 2018-08 | LWL | siehe Aktennr. | E6 | 6.34
Iserlohn, StdA | Uralte Karteien | Böl Bölllinger, Theodor | 2018 |  | Papersave Swiss (NCA) |  | 2018-06 | LWL | siehe Aktennr. | A9/B9 | 4.91 |  |  |  |  | 2018-08 | LWL | siehe Aktennr. | A9/B9 | 6.36
Iserlohn, StdA | A 2 | 2641 | 2016 | 1906 | papersave (Battelle, ZFB) |  | 2016-08 | LWL | blaue Nr.: 32 | C7 | 5.01 |  |  |  |  | 2017-04 | LWL | blaue Nr.: 32 | C7 | 6.41
Iserlohn, StdA | A 2 | 3676 | 2017 | 1921 | Papersave (Battelle, ZFB) |  | 2017-04 | LWL | 10 (blau) | E4 | 3.99 |  |  |  |  | 2018-03 | LWL | 10 (blau) | E4 | 6.41
Iserlohn, StdA | Uralte Karteien | Os Oschmann, Albert | 2018 |  | Papersave Swiss (NCA) |  | 2018-06 | LWL | siehe Aktennr. | B5 | 4.34 |  |  |  |  | 2018-08 | LWL | siehe Aktennr. | B5 | 6.7
Iserlohn, StdA | C1 | 1242 | 2020 | 1937 | Papersave (Battelle, ZFB) |  | 2020-06 | LWL | 4 | J7 | 2.01 |  |  |  |  | 2021-04 | LWL | 4 | J7 | 6.71
Iserlohn, StdA | Straßenkarteien (SK) | Br Breddestr. 11 Hansen, Josef | 2018 |  | Papersave Swiss (NCA) |  | 2018-06 | LWL | s. Register Aktennummer | E7 | 4.56 |  |  |  |  | 2018-08 | LWL | s. Register Aktennummer | E7 | 6.74
Iserlohn, StdA | Straßenkarteien (SK) | Br Breddestr. 11 Hansen, Josef | 2018 |  | Papersave Swiss (NCA) |  | 2018-06 | LWL | s. Register Aktennummer | E2 | 4.48 |  |  |  |  | 2018-08 | LWL | s. Register Aktennummer | E2 | 6.84
Iserlohn, StdA | C1 | 19 | 2019 | 1878 | Papersave (Battelle, ZFB) |  | 2019-06 | LWL | 7 | K6 | 3.55 |  |  |  |  | 2020-02 | LWL | 7 | K6 | 6.85
Iserlohn, StdA | Uralte Karteien | Hol Holzhauer, Frieda geb. Schröder | 2018 |  | Papersave Swiss (NCA) |  | 2018-06 | LWL | siehe Aktennr. | C2 | 3.98 |  |  |  |  | 2018-08 | LWL | siehe Aktennr. | C2 | 7.1
Iserlohn, StdA | Straßenkarteien (SK) | Wie Wiesenstraße 8 | 2018 |  | Papersave Swiss (NCA) |  | 2018-06 | LWL | s. Register Aktennummer | D5 | 4.38 |  |  |  |  | 2018-08 | LWL | s. Register Aktennummer | D5 | 7.11
Iserlohn, StdA | A 2 | 3676 | 2017 | 1921 | Papersave (Battelle, ZFB) |  | 2017-04 | LWL | 10 (blau) | A6 | 3.33 |  |  |  |  | 2018-03 | LWL | 10 (blau) | A6 | 7.15
Iserlohn, StdA | A 2 | 3202 | 2016 | 1920 | papersave (Battelle, ZFB) |  | 2016-08 | LWL | rote Nr.: 65 | E2 | 4.68 |  |  |  |  | 2017-04 | LWL | rote Nr.: 65 | E2 | 7.16
Iserlohn, StdA | Uralte Karteien | Hol Holzhauer, Frieda geb. Schröder | 2018 |  | Papersave Swiss (NCA) |  | 2018-06 | LWL | siehe Aktennr. | E7 | 3.95 |  |  |  |  | 2018-08 | LWL | siehe Aktennr. | E7 | 7.19
Iserlohn, StdA | A 2 | 2953 | 2016 | 1898 | papersave (Battelle, ZFB) |  | 2016-08 | LWL | 31 | L8 | 4.72 |  |  |  |  | 2017-04 | LWL | 31 | L8 | 7.22
Iserlohn, StdA | A 2 | 3047 | 2016 | 1840 | papersave (Battelle, ZFB) |  | 2016-08 | LWL | 24 | D4 | 4.52 |  |  |  |  | 2017-04 | LWL | 24 | D4 | 7.23
Iserlohn, StdA | A 2 | 3534 | 2017 | 1892 | Papersave (Battelle, ZFB) |  | 2017-04 | LWL | 11 (blau) | B2 | 4.09 |  |  |  |  | 2018-03 | LWL | 11 (blau) | B2 | 7.24
Iserlohn, StdA | A 2 | 2641 | 2016 | 1906 | papersave (Battelle, ZFB) |  | 2016-08 | LWL | blaue Nr. 32 | J2 | 4.8 |  |  |  |  | 2017-04 | LWL | blaue Nr. 32 | J2 | 7.27
Iserlohn, StdA | A 2 | 3187 | 2016 | 1903 | papersave (Battelle, ZFB) |  | 2016-08 | LWL | blaue Nr. :6 | A1 | 4.46 |  |  |  |  | 2017-04 | LWL | blaue Nr. :6 | A1 | 7.32
Iserlohn, StdA | A 2 | 3202 | 2016 | 1920 | papersave (Battelle, ZFB) |  | 2016-08 | LWL | rote Nr.: 65 | C7 | 4.66 |  |  |  |  | 2017-04 | LWL | rote Nr.: 65 | C7 | 7.34
Iserlohn, StdA | A 2 | 2860 | 2016 | 1887 | papersave (Battelle, ZFB) |  | 2016-08 | LWL | blaue Nr.: 17 | B4 | 4.88 |  |  |  |  | 2017-04 | LWL | blaue Nr.: 17 | B4 | 7.4
Iserlohn, StdA | A 2 | 3265 | 2017 | 1896 | Papersave (Battelle, ZFB) |  | 2017-04 | LWL | 18 (blau) | E7 | 6.63 |  |  |  |  | 2018-03 | LWL | 18 (blau) | E7 | 7.4
Iserlohn, StdA | A 2 | 2852 | 2016 | 1918 | papersave (Battelle, ZFB) |  | 2016-08 | LWL | blaue Nr.: 36 | K7 | 4.75 |  |  |  |  | 2017-04 | LWL | blaue Nr.: 36 | K7 | 7.41
Iserlohn, StdA | A 2 | 3534 | 2017 | 1892 | Papersave (Battelle, ZFB) |  | 2017-04 | LWL | 11 (blau) | J7 | 6.15 |  |  |  |  | 2018-03 | LWL | 11 (blau) | J7 | 7.41
Iserlohn, StdA | A 2 | 2852 | 2016 | 1918 | papersave (Battelle, ZFB) |  | 2016-08 | LWL | blaue Nr.: 36 | B3 | 4.93 |  |  |  |  | 2017-04 | LWL | blaue Nr.: 36 | B3 | 7.43
Iserlohn, StdA | A 2 | 2953 | 2016 | 1898 | papersave (Battelle, ZFB) |  | 2016-08 | LWL | 31 | D2 | 4.89 |  |  |  |  | 2017-04 | LWL | 31 | D2 | 7.43
Iserlohn, StdA | Ausländerkarteien (AK), Straßenkarteien (SK) | T Trebisonda, Giuseppe | 2018 |  | Papersave Swiss (NCA) |  | 2018-06 | LWL | s. Register Aktennummer | E7 | 4.28 |  |  |  |  | 2018-08 | LWL | s. Register Aktennummer | E7 | 7.43
Iserlohn, StdA | Ausländerkarteien (AK) | Ausländerkarteien T Trebisonda, Giuseppe | 2018 |  | Papersave Swiss (NCA) |  | 2018-06 | LWL | s. Register Aktennummer | C3 | 4.3 |  |  |  |  | 2018-08 | LWL | s. Register Aktennummer | C3 | 7.45
Iserlohn, StdA | A 2 | 2860 | 2016 | 1887 | papersave (Battelle, ZFB) |  | 2016-08 | LWL | blaue Nr.: 17 | L5 | 4.48 |  |  |  |  | 2017-04 | LWL | blaue Nr.: 17 | L5 | 7.54
Iserlohn, StdA | Uralte Karteien | Ri Rittinghans, Wilhelm | 2018 |  | Papersave Swiss (NCA) |  | 2018-06 | LWL | siehe Aktennr. | D4 | 4.75 |  |  |  |  | 2018-08 | LWL | siehe Aktennr. | D4 | 7.56
Iserlohn, StdA | Ausländerkarteien (AK) | Ca Cascino, Luciano | 2018 |  | Papersave Swiss (NCA) |  | 2018-06 | LWL | s. Register Aktennummer | C6 | 4.45 |  |  |  |  | 2018-08 | LWL | s. Register Aktennummer | C6 | 7.59
Iserlohn, StdA | C1 | 1813 | 2020 | 1911 | Papersave (Battelle, ZFB) |  | 2020-06 | LWL | 3 | C5 | 2.81 |  |  |  |  | 2021-04 | LWL | 3 | C5 | 7.59
Iserlohn, StdA | A 2 | 3187 | 2016 | 1903 | papersave (Battelle, ZFB) |  | 2016-08 | LWL | blaue Nr.: 6 | G5 | 4.17 |  |  |  |  | 2017-04 | LWL | blaue Nr.: 6 | G5 | 7.64
Iserlohn, StdA | A 2 | 3265 | 2017 | 1896 | Papersave (Battelle, ZFB) |  | 2017-04 | LWL | 18 (blau) | C2 | 5.15 |  |  |  |  | 2018-03 | LWL | 18 (blau) | C2 | 7.68
Iserlohn, StdA | A 2 | 3340 | 2017 | 1865 | Papersave (Battelle, ZFB) |  | 2017-04 | LWL | 13 (blau) | L3 | 4.71 |  |  |  |  | 2018-03 | LWL | 13 (blau) | L3 | 7.7
Iserlohn, StdA | C1 | 1813 | 2020 | 1911 | Papersave (Battelle, ZFB) |  | 2020-06 | LWL | 3 | L2 | 2.88 |  |  |  |  | 2021-04 | LWL | 3 | L2 | 7.7
Iserlohn, StdA | C1 | 19 | 2019 | 1878 | Papersave (Battelle, ZFB) |  | 2019-06 | LWL | 7 | C3 | 3.58 |  |  |  |  | 2020-02 | LWL | 7 | C3 | 7.73
Iserlohn, StdA | C1 | 1787 | 2020 | 1963 | Papersave (Battelle, ZFB) |  | 2020-06 | LWL | 19 | K2 | 2.75 |  |  |  |  | 2021-04 | LWL | 19 | K2 | 7.8
Iserlohn, StdA | Ausländerkarteien (AK) | Ca Cascino, Luciano | 2018 |  | Papersave Swiss (NCA) |  | 2018-06 | LWL | s. Register Aktennummer | E2 | 4.53 |  |  |  |  | 2018-08 | LWL | s. Register Aktennummer | E2 | 7.84
Iserlohn, StdA | A 2 | 3356 | 2017 | 1892 | Papersave (Battelle, ZFB) |  | 2017-04 | LWL | 6 | L7 | 4.68 |  |  |  |  | 2018-03 | LWL | 6 | L7 | 7.85
Iserlohn, StdA | C1 | 513 | 2019 | 1913 | Papersave (Battelle, ZFB) |  | 2019-06 | LWL | 8 | F3 | 4.27 |  |  |  |  | 2020-02 | LWL | 8 | F3 | 7.86
Iserlohn, StdA | Uralte Karteien | Ri Rittinghans, Wilhelm | 2018 |  | Papersave Swiss (NCA) |  | 2018-06 | LWL | siehe Aktennr. | D9 | 4.42 |  |  |  |  | 2018-08 | LWL | siehe Aktennr. | D9 | 7.9
Iserlohn, StdA | A 2 | 3340 | 2017 | 1865 | Papersave (Battelle, ZFB) |  | 2017-04 | LWL | 13 (blau) | A2 | 4.68 |  |  |  |  | 2018-03 | LWL | 13 (blau) | A2 | 7.91
Iserlohn, StdA | C1 | 1550 | 2020 | 1933 | Papersave (Battelle, ZFB) |  | 2020-06 | LWL | 9 | D6 | 2.24 |  |  |  |  | 2021-04 | LWL | 9 | D6 | 7.93
Iserlohn, StdA | C1 | 1550 | 2020 | 1933 | Papersave (Battelle, ZFB) |  | 2020-06 | LWL | 9 | H3 | 2.02 |  |  |  |  | 2021-04 | LWL | 9 | H3 | 7.93 |  |  |  |  | 2016-05 | LWL | vorletztes Blatt | ro | 6.5
Iserlohn, StdA | C1 | 2168 | 2021 | 1953 | Papersave (Battelle, ZFB) |  | 2021-06 | LWL | 15 | A4 | 4.37 |  |  |  |  | 2022-02 | LWL | 15 | A4 | 7.94
Iserlohn, StdA | C1 | 412 | 2019 | 1985 | Papersave (Battelle, ZFB) |  | 2019-06 | LWL | 3 | L7 | 4.18 |  |  |  |  | 2020-02 | LWL | 3 | L7 | 7.95
Iserlohn, StdA | C1 | 1102 | 2020 | 1931 | Papersave (Battelle, ZFB) |  | 2020-06 | LWL | 11 | A3 | 2.84 |  |  |  |  | 2021-04 | LWL | 11 | A3 | 7.97
Iserlohn, StdA | A 2 | 3047 | 2016 | 1840 | papersave (Battelle, ZFB) |  | 2016-08 | LWL | 24 | K6 | 4.31 |  |  |  |  | 2017-04 | LWL | 24 | K6 | 7.98
Iserlohn, StdA | A 2 | 3356 | 2017 | 1892 | Papersave (Battelle, ZFB) |  | 2017-04 | LWL | 6 | i2 | 4.88 |  |  |  |  | 2018-03 | LWL | 6 | i2 | 8.01
Iserlohn, StdA | C1 | 513 | 2019 | 1913 | Papersave (Battelle, ZFB) |  | 2019-06 | LWL | 8 | K3 | 4.54 |  |  |  |  | 2020-02 | LWL | 8 | K3 | 8.05
Iserlohn, StdA | C1 | 2814 | 2021 | 1965 | Papersave (Battelle, ZFB) |  | 2021-06 | LWL | 4 | J6 | 4.33 |  |  |  |  | 2022-02 | LWL | 4 | J6 | 8.05
Iserlohn, StdA | C1 | 1102 | 2020 | 1931 | Papersave (Battelle, ZFB) |  | 2020-06 | LWL | 11 | K6 | 2.58 |  |  |  |  | 2021-04 | LWL | 11 | K6 | 8.06
Iserlohn, StdA | C1 | 2168 | 2021 | 1953 | Papersave (Battelle, ZFB) |  | 2021-06 | LWL | 15 | K5 | 3.89 |  |  |  |  | 2022-02 | LWL | 15 | K5 | 8.14
Iserlohn, StdA | C1 | 2814 | 2021 | 1965 | Papersave (Battelle, ZFB) |  | 2021-06 | LWL | 4 | B4 | 3.96 |  |  |  |  | 2022-02 | LWL | 4 | B4 | 8.19
Iserlohn, StdA | C1 | 220 | 2019 | 1885 | Papersave (Battelle, ZFB) |  | 2019-06 | LWL | 1 | B7 | 4.43 |  |  |  |  | 2020-02 | LWL | 1 | B7 | 8.2
Iserlohn, StdA | A 2 | 3063 | 2016 | 1856 | papersave (Battelle, ZFB) |  | 2016-08 | LWL | 36 | K4 | 4.37 |  |  |  |  | 2017-04 | LWL | 36 | K4 | 8.28
Iserlohn, StdA | Straßenkarteien (SK) | Wie Wiesenstraße 8 | 2018 |  | Papersave Swiss (NCA) |  | 2018-06 | LWL | s. Register Aktennummer | A3 | 4.64 |  |  |  |  | 2018-08 | LWL | s. Register Aktennummer | A3 | 8.32
Iserlohn, StdA | C1 | 1787 | 2020 | 1963 | Papersave (Battelle, ZFB) |  | 2020-06 | LWL | 19 | C8 | 2.79 |  |  |  |  | 2021-04 | LWL | 19 | C8 | 8.32
Iserlohn, StdA | C1 | 1242 | 2020 | 1937 | Papersave (Battelle, ZFB) |  | 2020-06 | LWL | 4 | C2 | 1.97 |  |  |  |  | 2021-04 | LWL | 4 | C2 | 8.34
Iserlohn, StdA | C1 | 1997 | 2021 | 1960 | Papersave (Battelle, ZFB) |  | 2021-06 | LWL | 11 | D2 | 3.96 |  |  |  |  | 2022-02 | LWL | 11 | D2 | 8.38
Iserlohn, StdA | C1 | 122 | 2019 | 1855 | Papersave (Battelle, ZFB) |  | 2019-06 | LWL | 3 | B6 | 4.18 |  |  |  |  | 2020-02 | LWL | 3 | B6 | 8.39
Iserlohn, StdA | C1 | 1997 | 2021 | 1960 | Papersave (Battelle, ZFB) |  | 2021-06 | LWL | 11 | K7 | 4.2 |  |  |  |  | 2022-02 | LWL | 11 | K7 | 8.41
Iserlohn, StdA | C1 | 412 | 2019 | 1985 | Papersave (Battelle, ZFB) |  | 2019-06 | LWL | 3 | H4 | 4.22 |  |  |  |  | 2020-02 | LWL | 3 | H4 | 8.45
Iserlohn, StdA | C1 | 220 | 2019 | 1885 | Papersave (Battelle, ZFB) |  | 2019-06 | LWL | 1 | J3 | 4.67 |  |  |  |  | 2020-02 | LWL | 1 | J3 | 8.46
Iserlohn, StdA | A 2 | 3063 | 2016 | 1856 | papersave (Battelle, ZFB) |  | 2016-08 | LWL | 36 | C6 | 4.34 |  |  |  |  | 2017-04 | LWL | 36 | C6 | 8.47
Iserlohn, StdA | C1 | 2345 | 2021 | 1958 | Papersave (Battelle, ZFB) |  | 2021-06 | LWL | 3 | K6 | 4.48 |  |  |  |  | 2022-02 | LWL | 3 | K6 | 8.54
Iserlohn, StdA | C1 | 2345 | 2021 | 1958 | Papersave (Battelle, ZFB) |  | 2021-06 | LWL | 3 | C7 | 4.07 |  |  |  |  | 2022-02 | LWL | 3 | C7 | 8.75
Iserlohn, StdA | C1 | 122 | 2019 | 1855 | Papersave (Battelle, ZFB) |  | 2019-06 | LWL | 3 | I2 | 4.23 |  |  |  |  | 2020-02 | LWL | 3 | I2 | 8.81
Iserlohn, StdA | C1 | 1817 Bd.III | 2021 | 1963 | Papersave (Battelle, ZFB) |  | 2021-06 | LWL | "- 6 -" | D7 | 4.61 |  |  |  |  | 2022-02 | LWL | "- 6 -" | D7 | 8.82
Iserlohn, StdA | C1 | 1817 Bd.III | 2021 | 1963 | Papersave (Battelle, ZFB) |  | 2021-06 | LWL | "- 6 -" | H3 | 4.52 |  |  |  |  | 2022-02 | LWL | "- 6 -" | H3 | 8.91
Iserlohn, StdA | C1 | 2835 | 2022 | 1960 | ZfB:2 |  | 2022-08 | LWL | 1 | C4 | 4.08 |  |  |  |  | 2023-06 | LWL | 1 | C4 | 9.1
Iserlohn, StdA | C1 | 2835 | 2022 | 1960 | ZfB:2 |  | 2022-08 | LWL | 1 | G7 | 4.02 |  |  |  |  | 2023-06 | LWL | 1 | G7 | 8.11
Iserlohn, StdA | C1 | 3344 | 2022 | 1959 | ZfB:2 |  | 2022-08 | LWL | 7 | B6 | 3.6 |  |  |  |  | 2023-06 | LWL | 7 | B6 | 8.78
Iserlohn, StdA | C1 | 3344 | 2022 | 1959 | ZfB:2 |  | 2022-08 | LWL | 7 | J2 | 3.85 |  |  |  |  | 2023-06 | LWL | 7 | J2 | 7.02
Iserlohn, StdA | C1 | 3523 Bd.I | 2022 | 1939 | ZfB:2 |  | 2022-08 | LWL | 4 | B8 | 4.18 |  |  |  |  | 2023-06 | LWL | 4 | B8 | 6.63
Iserlohn, StdA | C1 | 3523 Bd.I | 2022 | 1939 | ZfB:2 |  | 2022-08 | LWL | 4 | K3 | 4.15 |  |  |  |  | 2023-06 | LWL | 4 | K3 | 7.49
Iserlohn, StdA | C1 | 3631 | 2022 | 1960 | ZfB:2 |  | 2022-08 | LWL | 1 n.d.Trennblatt | B2 | 3.68 |  |  |  |  | 2023-06 | LWL | 1 n.d.Trennblatt | B2 | 6.78
Iserlohn, StdA | C1 | 3631 | 2022 | 1960 | ZfB:2 |  | 2022-08 | LWL | 1 n.d.Trennblatt | H7 | 4 |  |  |  |  | 2023-06 | LWL | 1 n.d.Trennblatt | H7 | 7.92
Iserlohn, StdA | C1 | 3780 | 2022 | 1968 | ZfB:2 |  | 2022-08 | LWL | 5 | B2 | 4.19 |  |  |  |  | 2023-06 | LWL | 5 | B2 | 7.48
Iserlohn, StdA | C1 | 3780 | 2022 | 1968 | ZfB:2 |  | 2022-08 | LWL | 5 | G5 | 3.6 |  |  |  |  | 2023-06 | LWL | 5 | G5 | 6.77
Iserlohn, StdA | C2 A | 8 | 2023 | 1857 | ZfB:2 |  | 2023-07 | LWL | 9 | C4 | 3.65 |  |  |  |  | 2023-12 | LWL | 9 | C4 | 9.56
Iserlohn, StdA | C2 A | 8 | 2023 | 1857 | ZfB:2 |  | 2023-07 | LWL | 9 | K5 | 4.11 |  |  |  |  | 2023-12 | LWL | 9 | K5 | 9.19
Iserlohn, StdA | C2 B | 11 | 2023 | 1850 | ZfB:2 |  | 2023-07 | LWL | 25 | D7 | 4.06 |  |  |  |  | 2023-12 | LWL | 25 | D7 | 8.8
Iserlohn, StdA | C2 B | 11 | 2023 | 1850 | ZfB:2 |  | 2023-07 | LWL | 25 | H4 | 3.95 |  |  |  |  | 2023-12 | LWL | 25 | H4 | 8.77
Iserlohn, StdA | C2 B | 157 | 2023 | 1959 | ZfB:2 |  | 2023-07 | LWL | 4 | C2 | 4.13 |  |  |  |  | 2023-12 | LWL | 4 | C2 | 8.45
Iserlohn, StdA | C2 B | 157 | 2023 | 1959 | ZfB:2 |  | 2023-07 | LWL | 4 | K7 | 4.37 |  |  |  |  | 2023-12 | LWL | 4 | K7 | 7.91
Iserlohn, StdA | C2 B | 313 | 2023 | 1961 | ZfB:2 |  | 2023-07 | LWL | 12 | B6 | 4.2 |  |  |  |  | 2023-12 | LWL | 12 | B6 | 8.05
Iserlohn, StdA | C2 B | 313 | 2023 | 1961 | ZfB:2 |  | 2023-07 | LWL | 12 | E3 | 3.71 |  |  |  |  | 2023-12 | LWL | 12 | E3 | 8.47
Iserlohn, StdA | C2 B | 466 | 2023 | 1971 | ZfB:2 |  | 2023-07 | LWL | 8 | B7 | 4.24 |  |  |  |  | 2023-12 | LWL | 8 | B7 | 9
Iserlohn, StdA | C2 B | 466 | 2023 | 1971 | ZfB:2 |  | 2023-07 | LWL | 8 | J3 | 6.02 |  |  |  |  | 2023-12 | LWL | 8 | J3 | 8.89
Iserlohn, StdA | C | 100 | 2024 | 1909 | ZfB:2 |  | 2024-09 | LWL | 2 | B7 | 4.17 |  |  |  |  | 2025-02 | LWL | 2 | B7 | 8.21
Iserlohn, StdA | C | 100 | 2024 | 1909 | ZfB:2 |  | 2024-09 | LWL | 2 | K1 | 4.35 |  |  |  |  | 2025-02 | LWL | 2 | K1 | 7.79
Iserlohn, StdA | C | 730 | 2024 | 1951 | ZfB:2 |  | 2024-09 | LWL | 2 | C1 | 4.24 |  |  |  |  | 2025-02 | LWL | 2 | C1 | 9.22
Iserlohn, StdA | C | 730 | 2024 | 1951 | ZfB:2 |  | 2024-09 | LWL | 2 | C8 | 3.84 |  |  |  |  | 2025-02 | LWL | 2 | C8 | 7.94
Iserlohn, StdA | C | 61 | 2024 | 1960 | ZfB:2 |  | 2024-09 | LWL | 4 | C4 | 4.39 |  |  |  |  | 2025-02 | LWL | 4 | C4 | 9.97
Iserlohn, StdA | C | 61 | 2024 | 1960 | ZfB:2 |  | 2024-09 | LWL | 4 | I5 | 4.36 |  |  |  |  | 2025-02 | LWL | 4 | I5 | 9.4
Iserlohn, StdA | C | 152-153 | 2024 | 1973 | ZfB:2 |  | 2024-09 | LWL | 1 | B7 | 4.09 |  |  |  |  | 2025-02 | LWL | 1 | B7 | 8.45
Iserlohn, StdA | C | 152-153 | 2024 | 1973 | ZfB:2 |  | 2024-09 | LWL | 1 | I3 | 4.16 |  |  |  |  | 2025-02 | LWL | 1 | I3 | 9.06
Iserlohn, StdA | C | 98 | 2024 | 1940 | ZfB:2 |  | 2024-09 | LWL | 2 | A2 | 2.84 |  |  |  |  | 2025-02 | LWL | 2 | A2 | 6.96
Iserlohn, StdA | C | 98 | 2024 | 1940 | ZfB:2 |  | 2024-09 | LWL | 2 | E5 | 3.18 |  |  |  |  | 2025-02 | LWL | 2 | E5 | 6.2
Iserlohn, StdA | A2 | 2632 | 2015 |  | ZfB:2 |  | 2015-05 | LWL | 5 | B5 | 3.43 |  |  |  |  | 2016-01 | LWL | 5 | B5 | 7.14
Iserlohn, StdA | A2 | 2632 | 2015 |  | ZfB:2 |  | 2015-05 | LWL | 5 | J2 | 3.46 |  |  |  |  | 2016-01 | LWL | 5 | J2 | 7.19
Iserlohn, StdA | A2 | 2640 | 2015 |  | ZfB:2 |  | 2015-05 | LWL | 25 | J2 | 3.23 |  |  |  |  | 2016-01 | LWL | 25 | J2 | 7.23
Iserlohn, StdA | A 2 | 2603 | 2015 |  | ZfB:2 |  | 2015-05 | LWL | 10 | C2 | 3.44 |  |  |  |  | 2016-01 | LWL | 10 | C2 | 7.36
Iserlohn, StdA | A2 | 2640 | 2015 |  | ZfB:2 |  | 2015-05 | LWL | 25 | B7 | 3.21 |  |  |  |  | 2016-01 | LWL | 25 | B7 | 7.38
Iserlohn, StdA | A 2 | 2603 | 2015 |  | ZfB:2 |  | 2015-05 | LWL | 10 | I4 | 3.42 |  |  |  |  | 2016-01 | LWL | 10 | I4 | 7.39
Iserlohn, StdA | A2 | 2591 | 2015 |  | ZfB:2 |  | 2015-05 | LWL | 20 | A1 | 3.41 |  |  |  |  | 2016-01 | LWL | 20 | A1 | 7.47
Iserlohn, StdA | A2 | 1597 | 2014 |  | ZfB:2 |  | 2014-06 | LWL | 5 | D3 | 4.38 |  |  |  |  | 2015-03 | LWL | 5 | D3 | 7.58
Iserlohn, StdA | A2 | 1608 | 2014 |  | ZfB:2 |  | 2014-06 | LWL | 4 | B2 | 4 |  |  |  |  | 2015-03 | LWL | 4 | B2 | 7.59
Iserlohn, StdA | A 2 | 2591 | 2015 |  | ZfB:2 |  | 2015-05 | LWL | 20 | I4 | 3.45 |  |  |  |  | 2016-01 | LWL | 20 | I4 | 7.6
Iserlohn, StdA | A 2 | 2597 | 2015 |  | ZfB:2 |  | 2015-05 | LWL | 14 | B6 | 3.5 |  |  |  |  | 2016-01 | LWL | 14 | B6 | 7.63
Iserlohn, StdA | A2 | 1611 | 2014 |  | ZfB:2 |  | 2014-06 | LWL | 3 | D7 | 3.88 |  |  |  |  | 2015-03 | LWL | 3 | D7 | 7.67
Iserlohn, StdA | A2 | 1611 | 2014 |  | ZfB:2 |  | 2014-06 | LWL | 3 | J2 | 3.74 |  |  |  |  | 2015-03 | LWL | 3 | J2 | 7.69
Iserlohn, StdA | A2 | 1597 | 2014 |  | ZfB:2 |  | 2014-06 | LWL | 5 | J5 | 4.25 |  |  |  |  | 2015-03 | LWL | 5 | J5 | 7.71
Iserlohn, StdA | A2 | 2597 | 2015 |  | ZfB:2 |  | 2015-05 | LWL | 14 | I6 | 3.49 |  |  |  |  | 2016-01 | LWL | 14 | I6 | 7.77
Iserlohn, StdA | A2 | 1589 | 2014 |  | ZfB:2 |  | 2014-06 | LWL | 4 | J5 | 4.49 |  |  |  |  | 2015-03 | LWL | 4 | J5 | 7.82
Iserlohn, StdA | A2 | 1604 | 2014 |  | ZfB:2 |  | 2014-06 | LWL | 7 | B2 | 4.11 |  |  |  |  | 2015-03 | LWL | 7 | B2 | 7.84
Iserlohn, StdA | A2 | 598 | 2013 |  | ZfB:2 | [10 empty] | 2014-05 | LWL | 3 | A8 | 7.86
Iserlohn, StdA | A2 | 359 | 2013 |  | ZfB:2 | [10 empty] | 2014-05 | LWL | 3 | A2 | 7.88
Iserlohn, StdA | A2 | 1608 | 2014 |  | ZfB:2 |  | 2014-06 | LWL | 4 | I3 | 3.91 |  |  |  |  | 2015-03 | LWL | 4 | I3 | 7.88
Iserlohn, StdA | A2 | 598 | 2013 |  | ZfB:2 | [10 empty] | 2014-05 | LWL | 3 | J7 | 7.89
Iserlohn, StdA | A2 | 367 | 2013 |  | ZfB:2 | [10 empty] | 2014-05 | LWL | 6 | B4 | 7.9
Iserlohn, StdA | A2 | 359 | 2013 |  | ZfB:2 | [10 empty] | 2014-05 | LWL | 3 | J6 | 7.92
Iserlohn, StdA | A2 | 367 | 2013 |  | ZfB:2 | [10 empty] | 2014-05 | LWL | 6 | I5 | 7.93
Iserlohn, StdA | A2 | 1604 | 2014 |  | ZfB:2 |  | 2014-06 | LWL | 7 | J3 | 4.15 |  |  |  |  | 2015-03 | LWL | 7 | J3 | 7.96
Iserlohn, StdA | A2 | 1589 | 2014 |  | ZfB:2 |  | 2014-06 | LWL | 4 | A3 | 4.55 |  |  |  |  | 2015-03 | LWL | 4 | A3 | 8.07
Iserlohn, StdA | A2 | 600 | 2013 |  | ZfB:2 | [10 empty] | 2014-05 | LWL | 6 | J6 | 8.14
Iserlohn, StdA | A2 | 600 | 2013 |  | ZfB:2 | [10 empty] | 2014-05 | LWL | 6 | B7 | 8.16
Iserlohn, StdA | A2 | 363 | 2013 |  | ZfB:2 | [10 empty] | 2014-05 | LWL | 1 | A8 | 8.19
Iserlohn, StdA | A2 | 363 | 2013 |  | ZfB:2 | [10 empty] | 2014-05 | LWL | 1 | I3 | 8.21
Isselburg, StdA | Anholt C | 1005 H | 2022 |  | ZfB:2 |  | 2022-04 | LWL | 3 | C2 | 3.93 | [5 empty] | LWL
Isselburg, StdA | Anholt C | 1005 H | 2022 |  | ZfB:2 |  | 2022-04 | LWL | 3 | G7 | 4.01 | [5 empty] | LWL
Isselburg, StdA | Anholt C | 1104 | 2022 |  | ZfB:2 |  | 2022-04 | LWL | 1 | G2 | 4.1 | [5 empty] | LWL
Isselburg, StdA | Anholt C | 1104 | 2022 |  | ZfB:2 |  | 2022-04 | LWL | 1 | L5 | 4.12 | [5 empty] | LWL
Isselburg, StdA | Anholt C | 1201 H | 2022 |  | ZfB:2 |  | 2022-04 | LWL | 12 | E2 | 6.39 | [5 empty] | LWL
Isselburg, StdA | Anholt C | 1201 H | 2022 |  | ZfB:2 |  | 2022-04 | LWL | 12 | K7 | 6.88 | [5 empty] | LWL
Isselburg, StdA | Anholt C | 1133 | 2022 |  | ZfB:2 |  | 2022-04 | LWL | 1 | A4 | 3.31 | [5 empty] | LWL
Isselburg, StdA | Anholt C | 1133 | 2022 |  | ZfB:2 |  | 2022-04 | LWL | 1 | I3 | 3.39 | [5 empty] | LWL
Isselburg, StdA | Anholt C | 000 (7) | 2022 |  | ZfB:2 |  | 2022-04 | LWL | 8 | B1 | 4.02 | [5 empty] | LWL
Isselburg, StdA | Anholt C | 000(7) | 2022 |  | ZfB:2 |  | 2022-04 | LWL | 8 | F6 | 3.72 | [5 empty] | LWL
Isselburg, StdA | Anholt C | 114/1/S | 2023 | 1926 | ZfB:2 |  | 2023-07 | LWL | 5 | C3 | 4.18 |  |  |  |  | 2024-07 | LWL | 5 | C3 | 8.42
Isselburg, StdA | Anholt C | 114/1/S | 2023 | 1926 | ZfB:2 |  | 2023-07 | LWL | 5 | K6 | 4.18 |  |  |  |  | 2024-07 | LWL | 5 | K6 | 8.09
Isselburg, StdA | Anholt C | Genehmigungen von Grundstücksvertr. | 2023 | 1946 | ZfB:2 |  | 2023-07 | LWL | 9 | B7 | 4.12 |  |  |  |  | 2024-07 | LWL | 9 | B7 | 8.64
Isselburg, StdA | Anholt C | Genehmigungen von Grundstücksvertr. | 2023 | 1946 | ZfB:2 |  | 2023-07 | LWL | 9 | E2 | 3.97 |  |  |  |  | 2024-07 | LWL | 9 | E2 | 7.69
Isselburg, StdA | Anholt C | 1431 | 2023 | 1955 | ZfB:2 |  | 2023-07 | LWL | 7 | B2 | 5.57 |  |  |  |  | 2024-07 | LWL | 7 | B2 | 9.4
Isselburg, StdA | Anholt C | 1431 | 2023 | 1955 | ZfB:2 |  | 2023-07 | LWL | 7 | H6 | 4.79 |  |  |  |  | 2024-07 | LWL | 7 | H6 | 9.46
Isselburg, StdA | Anholt C | 1500/I-2 | 2023 | 1955 | ZfB:2 |  | 2023-07 | LWL | 2 | B5 | 3.61 |  |  |  |  | 2024-07 | LWL | 2 | B5 | 7.56
Isselburg, StdA | Anholt C | 1500/I-2 | 2023 | 1955 | ZfB:2 |  | 2023-07 | LWL | 2 | J4 | 3.4 |  |  |  |  | 2024-07 | LWL | 2 | J4 | 8.77
Isselburg, StdA | Anholt C | 1608/1 | 2023 | 1936 | ZfB:2 |  | 2023-07 | LWL | 4 | B4 | 3.1 |  |  |  |  | 2024-07 | LWL | 4 | B4 | 6.75
Isselburg, StdA | Anholt C | 1608/1 | 2023 | 1936 | ZfB:2 |  | 2023-07 | LWL | 4 | I6 | 3.18 |  |  |  |  | 2024-07 | LWL | 4 | I6 | 6.31
Kamen, StdA |  | 2114 | 2021 | 1924 | Papersave (Battelle, ZFB) |  | 2021-03 | LWL | 4 | D7 | 3.84 |  |  |  |  | 2021-09 | LWL | 4 | D7 | 6.96
Kamen, StdA | II.Schicht | 1279 | 2019 | 1836 | Papersave (Battelle, ZFB) |  | 2019-04 | LWL | 5 | C1/C2 | 3.86 |  |  |  |  | 2019-11 | LWL | 5 | C1/C2 | 7.17
Kamen, StdA | II.Schicht | 1049 | 2019 | 1919 | Papersave (Battelle, ZFB) |  | 2019-04 | LWL | 11 | C5 | 4.24 |  |  |  |  | 2019-11 | LWL | 11 | C5 | 7.25
Kamen, StdA | II.Schicht | 1395 | 2019 | 1913 | Papersave (Battelle, ZFB) |  | 2019-04 | LWL | 15 | L4 | 3.68 |  |  |  |  | 2019-11 | LWL | 15 | L4 | 7.33
Kamen, StdA | II.Schicht | 1049 | 2019 | 1919 | Papersave (Battelle, ZFB) |  | 2019-04 | LWL | 11 | K6 | 4.12 |  |  |  |  | 2019-11 | LWL | 11 | K6 | 7.43
Kamen, StdA |  | 1562 | 2020 | 1849 | Papersave (Battelle, ZFB) |  | 2020-06 | LWL | 11 | L7 | 4.27 |  |  |  |  | 2021-02 | LWL | 11 | L7 | 7.5
Kamen, StdA | Stadt Kamen | 2186 | 2022 | 1923 | ZFB:2 | 236 | 2022-03 | LWL | 23 ("Empfangsbestätigung") | B6 | 4.3 |  |  |  |  | 2022-10 | LWL | 23 ("Empfangsbestätigung") | B6 | 7.52
Kamen, StdA | II.Schicht | 1079 | 2019 | 1920 | Papersave (Battelle, ZFB) |  | 2019-04 | LWL | 5 | K3 | 3.92 |  |  |  |  | 2019-11 | LWL | 5 | K3 | 7.58
Kamen, StdA | II.Schicht | 1395 | 2019 | 1913 | Papersave (Battelle, ZFB) |  | 2019-04 | LWL | 15 | B7/B8 | 4.4 |  |  |  |  | 2019-11 | LWL | 15 | B7/B8 | 7.58
Kamen, StdA |  | 1714 | 2020 | 1895 | Papersave (Battelle, ZFB) |  | 2020-06 | LWL | 3 | K1 | 4.66 |  |  |  |  | 2021-02 | LWL | 3 | K1 | 7.72
Kamen, StdA |  | 1827 | 2020 | 1882 | Papersave (Battelle, ZFB) |  | 2020-06 | LWL | 4 | E8 | 4.29 |  |  |  |  | 2021-02 | LWL | 4 | E8 | 7.74
Kamen, StdA |  | 2166 | 2021 | 1817 | Papersave (Battelle, ZFB) |  | 2021-03 | LWL | 2 | I4 | 3.97 |  |  |  |  | 2021-09 | LWL | 2 | I4 | 7.83
Kamen, StdA | Stadt Kamen | 2415 | 2022 | 1903 | ZFB:2 | 236 | 2022-03 | LWL | 16 | B4 | 3.9 |  |  |  |  | 2022-10 | LWL | 16 | B4 | 7.92
Kamen, StdA |  | 1929 | 2020 | 1886 | Papersave (Battelle, ZFB) |  | 2020-06 | LWL | 15 | I6 | 4.44 |  |  |  |  | 2021-02 | LWL | 15 | I6 | 7.94
Kamen, StdA |  | 1714 | 2020 | 1895 | Papersave (Battelle, ZFB) |  | 2020-06 | LWL | 3 | A5 | 4.64 |  |  |  |  | 2021-02 | LWL | 3 | A5 | 7.95
Kamen, StdA |  | 1827 | 2020 | 1882 | Papersave (Battelle, ZFB) |  | 2020-06 | LWL | 4 | L2 | 4.48 |  |  |  |  | 2021-02 | LWL | 4 | L2 | 7.96
Kamen, StdA |  | 2166 | 2021 | 1817 | Papersave (Battelle, ZFB) |  | 2021-03 | LWL | 2 | D5 | 3.91 |  |  |  |  | 2021-09 | LWL | 2 | D5 | 8
Kamen, StdA |  | 1990 | 2021 | 1885 | Papersave (Battelle, ZFB) |  | 2021-03 | LWL | 11 | L2 | 4.36 |  |  |  |  | 2021-09 | LWL | 11 | L2 | 8.04
Kamen, StdA |  | 2032 | 2021 | 1894 | Papersave (Battelle, ZFB) |  | 2021-03 | LWL | 3 | E7 | 4.36 |  |  |  |  | 2021-09 | LWL | 3 | E7 | 8.04
Kamen, StdA | Stadt Kamen | 2325 | 2022 | 1901 | ZFB:2 | 236 | 2022-03 | LWL | 11 | H2 | 4.37 |  |  |  |  | 2022-10 | LWL | 11 | H2 | 8.04
Kamen, StdA |  | 1459 | 2020 | 1920 | Papersave (Battelle, ZFB) |  | 2020-06 | LWL | 8 | J2 | 4.51 |  |  |  |  | 2021-02 | LWL | 8 | J2 | 8.05
Kamen, StdA | II.Schicht | 1079 | 2019 | 1920 | Papersave (Battelle, ZFB) |  | 2019-04 | LWL | 5 | E6 | 4.54 |  |  |  |  | 2019-11 | LWL | 5 | E6 | 8.07
Kamen, StdA |  | 2032 | 2021 | 1894 | Papersave (Battelle, ZFB) |  | 2021-03 | LWL | 3 | L3 | 4.55 |  |  |  |  | 2021-09 | LWL | 3 | L3 | 8.11
Kamen, StdA |  | 2114 | 2021 | 1924 | Papersave (Battelle, ZFB) |  | 2021-03 | LWL | 4 | J6 | 3.88 |  |  |  |  | 2021-09 | LWL | 4 | J6 | 8.11
Kamen, StdA | II.Schicht | 1279 | 2019 | 1836 | Papersave (Battelle, ZFB) |  | 2019-04 | LWL | 5 | J5 | 3.12 |  |  |  |  | 2019-11 | LWL | 5 | J5 | 8.15
Kamen, StdA | II.Schicht | 1183 | 2019 | 1859 | Papersave (Battelle, ZFB) |  | 2019-04 | LWL | 7 (S.331) | B5 | 3.03 |  |  |  |  | 2019-11 | LWL | 7 (S.331) | B5 | 8.16
Kamen, StdA | Stadt Kamen | 2325 | 2022 | 1901 | ZFB:2 | 236 | 2022-03 | LWL | 11 | A2 | 4.21 |  |  |  |  | 2022-10 | LWL | 11 | A2 | 8.17
Kamen, StdA | II.Schicht | 1183 | 2019 | 1859 | Papersave (Battelle, ZFB) |  | 2019-04 | LWL | 7 (S.331) | H4 | 2.85 |  |  |  |  | 2019-11 | LWL | 7 (S.331) | H4 | 8.18
Kamen, StdA |  | 1949 | 2021 | 1920 | Papersave (Battelle, ZFB) |  | 2021-03 | LWL | 7 | A7 | 4.26 |  |  |  |  | 2021-09 | LWL | 7 | A7 | 8.18
Kamen, StdA |  | 1459 | 2020 | 1920 | Papersave (Battelle, ZFB) |  | 2020-06 | LWL | 8 | B7 | 4.45 |  |  |  |  | 2021-02 | LWL | 8 | B7 | 8.26
Kamen, StdA |  | 1929 | 2020 | 1886 | Papersave (Battelle, ZFB) |  | 2020-06 | LWL | 15 | B3 | 4.49 |  |  |  |  | 2021-02 | LWL | 15 | B3 | 8.28
Kamen, StdA |  | 1562 | 2020 | 1849 | Papersave (Battelle, ZFB) |  | 2020-06 | LWL | 11 | D3 | 4.23 |  |  |  |  | 2021-02 | LWL | 11 | D3 | 8.31
Kamen, StdA |  | 1990 | 2021 | 1885 | Papersave (Battelle, ZFB) |  | 2021-03 | LWL | 11 | B2 | 4.4 |  |  |  |  | 2021-09 | LWL | 11 | B2 | 8.47 |  |  |  |  | 2016-06 | LWL | 3 | ru | 7.4
Kamen, StdA |  | 1949 | 2021 | 1920 | Papersave (Battelle, ZFB) |  | 2021-03 | LWL | 7 | K2 | 4.23 |  |  |  |  | 2021-09 | LWL | 7 | K2 | 8.54
Kamen, StdA | Stadt Kamen | 2370 | 2022 | 1908 | ZFB:2 | 236 | 2022-03 | LWL | 3.letztes Blatt v.h. | K2 | 4.3 |  |  |  |  | 2022-10 | LWL | 3.letztes Blatt v.h. | K2 | 8.63
Kamen, StdA | Stadt Kamen | 2415 | 2022 | 1903 | ZFB:2 | 236 | 2022-03 | LWL | 16 | K4 | 3.95 |  |  |  |  | 2022-10 | LWL | 16 | K4 | 8.74
Kamen, StdA | Stadt Kamen | 2370 | 2022 | 1908 | ZFB:2 | 236 | 2022-03 | LWL | 3.letztes Blatt v.h. | B5 | 4.2 |  |  |  |  | 2022-10 | LWL | 3.letztes Blatt v.h. | B5 | 8.76
Kamen, StdA | Stadt Kamen | 2186 | 2022 | 1923 | ZFB:2 | 236 | 2022-03 | LWL | 23 ("Empfangsbestätigung") | K5 | 4.37 |  |  |  |  | 2022-10 | LWL | 23 ("Empfangsbestätigung") | K5 | 9.02
Kamen, StdA | Stadt Kamen | 2282 | 2022 | 1915 | ZFB:2 | 236 | 2022-03 | LWL | 26 | A4/B4 | 4.9 |  |  |  |  | 2022-10 | LWL | 26 | A4/B4 | 9.22 |  |  |  |  | 2016-06 | LWL | Fol. 5 | mo | 8.3
Kamen, StdA | Stadt Kamen | 2282 | 2022 | 1915 | ZFB:2 | 236 | 2022-03 | LWL | 26 | I6 | 4.85 |  |  |  |  | 2022-10 | LWL | 26 | I6 | 9.46
Kamen, StdA |  | 2417 | 2023 | 1907 | ZfB:2 |  | 2023-04 | LWL | 9 | H2 | 4.29 |  |  |  |  | 2023-10 | LWL | 9 | H2 | 6.93
Kamen, StdA |  | 2417 | 2023 | 1907 | ZfB:2 |  | 2023-04 | LWL | 9 | H7 | 4.33 |  |  |  |  | 2023-10 | LWL | 9 | H7 | 8.18
Kamen, StdA |  | 2479 | 2023 | 1898 | ZfB:2 |  | 2023-04 | LWL | 4 | F6 | 4.39 |  |  |  |  | 2023-10 | LWL | 4 | F6 | 8.42
Kamen, StdA |  | 2479 | 2023 | 1898 | ZfB:2 |  | 2023-04 | LWL | 4 | J2 | 4.58 |  |  |  |  | 2023-10 | LWL | 4 | J2 | 8.39
Kamen, StdA |  | 2542 | 2023 | 1908 | ZfB:2 |  | 2023-04 | LWL | 4 | C7 | 4.44 |  |  |  |  | 2023-10 | LWL | 4 | C7 | 8.07
Kamen, StdA |  | 2542 | 2023 | 1908 | ZfB:2 |  | 2023-04 | LWL | 4 | J4 | 4.24 |  |  |  |  | 2023-10 | LWL | 4 | J4 | 7.85
Kamen, StdA |  | 2604 | 2023 | 1859 | ZfB:2 |  | 2023-04 | LWL | 12 | B7 | 4.56 |  |  |  |  | 2023-10 | LWL | 12 | B7 | 8.58
Kamen, StdA |  | 2604 | 2023 | 1859 | ZfB:2 |  | 2023-04 | LWL | 12 | K2 | 4.41 |  |  |  |  | 2023-10 | LWL | 12 | K2 | 9.13
Kamen, StdA |  | 2668 | 2023 | 1861 | ZfB:2 |  | 2023-04 | LWL | 7 | C1 | 4.06 |  |  |  |  | 2023-10 | LWL | 7 | C1 | 8.38
Kamen, StdA |  | 2668 | 2023 | 1861 | ZfB:2 |  | 2023-04 | LWL | 7 | L3 | 4.06 |  |  |  |  | 2023-10 | LWL | 7 | L3 | 8.81
Kamen, StdA | Amt Kamen | 2726 | 2024 | 1850 | ZfB:2 |  | 2024-06 | LWL | 18 | E7 | 3.64 |  |  |  |  | 2024-10 | LWL | 18 | E7 | 8.83
Kamen, StdA | Amt Kamen | 2726 | 2024 | 1850 | ZfB:2 |  | 2024-06 | LWL | 18 | I3 | 3.47 |  |  |  |  | 2024-10 | LWL | 18 | I3 | 9.17
Kamen, StdA | Amt Kamen | 2761 | 2024 | 1938 | ZfB:2 |  | 2024-06 | LWL | 5 | B1 | 3.54 |  |  |  |  | 2024-10 | LWL | 5 | B1 | 8.07
Kamen, StdA | Amt Kamen | 2761 | 2024 | 1938 | ZfB:2 |  | 2024-06 | LWL | 5 | G5 | 3.56 |  |  |  |  | 2024-10 | LWL | 5 | G5 | 7.12
Kamen, StdA | Amt Kamen | 2805 | 2024 | 1884 | ZfB:2 |  | 2024-06 | LWL | 19 | B6 | 3.53 |  |  |  |  | 2024-10 | LWL | 19 | B6 | 7.12
Kamen, StdA | Amt Kamen | 2805 | 2024 | 1884 | ZfB:2 |  | 2024-06 | LWL | 19 | I4 | 3.55 |  |  |  |  | 2024-10 | LWL | 19 | I4 | 7.82
Kamen, StdA | Amt Kamen | 2823 | 2024 | 1921 | ZfB:2 |  | 2024-06 | LWL | 3 | D2 | 3.91 |  |  |  |  | 2024-10 | LWL | 3 | D2 | 7.51
Kamen, StdA | Amt Kamen | 2823 | 2024 | 1921 | ZfB:2 |  | 2024-06 | LWL | 3 | K7 | 4.23 |  |  |  |  | 2024-10 | LWL | 3 | K7 | 8.01
Kamen, StdA | Amt Kamen | 2844 | 2024 | 1897 | ZfB:2 |  | 2024-06 | LWL | 9 | B4 | 4.07 |  |  |  |  | 2024-10 | LWL | 9 | B4 | 8.53
Kamen, StdA | Amt Kamen | 2844 | 2024 | 1897 | ZfB:2 |  | 2024-06 | LWL | 9 | J5 | 4.1 |  |  |  |  | 2024-10 | LWL | 9 | J5 | 8.51
Laer, GemA | A | 57/2 | 2015 |  | CSC Book Saver (PAL) |  | 2015-04 | LWL | 22 | B3 | 3.83 |  |  |  |  | 2015-10 | LWL | 22 | B3 | 5.92
Laer, GemA | A | 57/2 | 2015 |  | CSC Book Saver (PAL) |  | 2015-04 | LWL | 22 | J7 | 3.89 |  |  |  |  | 2015-10 | LWL | 22 | J7 | 6.11
Laer, GemA | B | 87/5 | 2015 |  | CSC Book Saver (PAL) |  | 2015-04 | LWL | 69 | J6 | 3.93 |  |  |  |  | 2015-10 | LWL | 69 | J6 | 6.64
Laer, GemA | B | 259 | 2016 | 1878 | Papersave Swiss (NCA) |  | 2016-06 | LWL | 3 | A5 | 4.38 |  |  |  |  | 2017-02 | LWL | 3 | A5 | 6.82
Laer, GemA | B | 87/3 | 2015 |  | CSC Book Saver (PAL) |  | 2015-04 | LWL | 169 | C2 | 3.92 |  |  |  |  | 2015-10 | LWL | 169 | C2 | 6.94
Laer, GemA | B | 87/2 | 2015 |  | CSC Book Saver (PAL) |  | 2015-04 | LWL | 8 | K3 | 4.49 |  |  |  |  | 2015-10 | LWL | 8 | K3 | 7.02
Laer, GemA | A | 57 | 2015 |  | CSC Book Saver (PAL) |  | 2015-04 | LWL | 7 | F2 | 3.71 |  |  |  |  | 2015-10 | LWL | 7 | F2 | 7.03
Laer, GemA | B | 145 | 2016 | 1903 | Papersave Swiss (NCA) |  | 2016-06 | LWL | 2 d. geb. Blätter | A2 | 4.09 |  |  |  |  | 2017-02 | LWL | 2 d. geb. Blätter | A2 | 7.03
Laer, GemA | B | 145 | 2016 | 1903 | Papersave Swiss (NCA) |  | 2016-06 | LWL | 2 d. geb. Blätter | I2 | 4.16 |  |  |  |  | 2017-02 | LWL | 2 d. geb. Blätter | I2 | 7.03
Laer, GemA | B | 259 | 2016 | 1878 | Papersave Swiss (NCA) |  | 2016-06 | LWL | 3 | J1 | 4.68 |  |  |  |  | 2017-02 | LWL | 3 | J1 | 7.05
Laer, GemA | B | 87/5 | 2015 |  | CSC Book Saver (PAL) |  | 2015-04 | LWL | 69 | A1 | 4.07 |  |  |  |  | 2015-10 | LWL | 69 | A1 | 7.13 |  |  |  |  | 2016-04 | LWL | 1 | mm | 8.87
Laer, GemA | A | 57 | 2015 |  | CSC Book Saver (PAL) |  | 2015-04 | LWL | 7 | K5 | 3.52 |  |  |  |  | 2015-10 | LWL | 7 | K5 | 7.15
Laer, GemA | B | 196 | 2016 | 1881 | Papersave Swiss (NCA) |  | 2016-06 | LWL | 4 | A2 | 4.74 |  |  |  |  | 2017-02 | LWL | 4 | A2 | 7.18
Laer, GemA | B | 196 | 2016 | 1881 | Papersave Swiss (NCA) |  | 2016-06 | LWL | 4 | G3 | 4.8 |  |  |  |  | 2017-02 | LWL | 4 | G3 | 7.22
Laer, GemA | B | 222 | 2016 | 1836 | Papersave Swiss (NCA) |  | 2016-06 | LWL | 2 | C7 | 3.79 |  |  |  |  | 2017-02 | LWL | 2 | C7 | 7.4
Laer, GemA | B | 87/2 | 2015 |  | CSC Book Saver (PAL) |  | 2015-04 | LWL | 8 | B2 | 4.75 |  |  |  |  | 2015-10 | LWL | 8 | B2 | 7.44
Laer, GemA | B | 87/3 | 2015 |  | CSC Book Saver (PAL) |  | 2015-04 | LWL | 169 | J7 | 3.81 |  |  |  |  | 2015-10 | LWL | 169 | J7 | 7.45
Laer, GemA | C | 944 | 2020 | 1937 | Papersave (Battelle, ZFB) |  | 2020-05 | LWL | 5 | B3 | 4.38 |  |  |  |  | 2021-02 | LWL | 5 | B3 | 7.45
Laer, GemA | B | 179 | 2016 | 1910 | Papersave Swiss (NCA) |  | 2016-06 | LWL | 6 | H6 | 4.37 |  |  |  |  | 2017-02 | LWL | 6 | H6 | 7.5
Laer, GemA | B | 195 | 2016 | 1913 | Papersave Swiss (NCA) |  | 2016-06 | LWL | 4 | A2 | 4.25 |  |  |  |  | 2017-02 | LWL | 4 | A2 | 7.6
Laer, GemA | B | 131 | 2016 | 1932 | Papersave Swiss (NCA) |  | 2016-06 | LWL | 4 d. geb. Blätter | J4 | 4.09 |  |  |  |  | 2017-02 | LWL | 4 d. geb. Blätter | J4 | 7.64
Laer, GemA | B | 222 | 2016 | 1836 | Papersave Swiss (NCA) |  | 2016-06 | LWL | 2 | J2 | 3.93 |  |  |  |  | 2017-02 | LWL | 2 | J2 | 7.66
Laer, GemA | B | 179 | 2016 | 1910 | Papersave Swiss (NCA) |  | 2016-06 | LWL | 6 | C2 | 4.58 |  |  |  |  | 2017-02 | LWL | 6 | C2 | 7.78
Laer, GemA | B | 172 | 2016 | 1914 | Papersave Swiss (NCA) |  | 2016-06 | LWL | 7 | J4 | 4.51 |  |  |  |  | 2017-02 | LWL | 7 | J4 | 7.8
Laer, GemA | B | 256 | 2016 | 1909 | Papersave Swiss (NCA) |  | 2016-06 | LWL | 1 | K6 | 4.83 |  |  |  |  | 2017-02 | LWL | 1 | K6 | 7.85
Laer, GemA | B | 172 | 2016 | 1914 | Papersave Swiss (NCA) |  | 2016-06 | LWL | 7 | A3 | 4.19 |  |  |  |  | 2017-02 | LWL | 7 | A3 | 7.93
Laer, GemA | C | 944 | 2020 | 1937 | Papersave (Battelle, ZFB) |  | 2020-05 | LWL | 5 | H7 | 4.28 |  |  |  |  | 2021-02 | LWL | 5 | H7 | 7.94
Laer, GemA | B | 131 | 2016 | 1932 | Papersave Swiss (NCA) |  | 2016-06 | LWL | 4 d. geb. Blätter | B6 | 4.34 |  |  |  |  | 2017-02 | LWL | 4 d. geb. Blätter | B6 | 8.05
Laer, GemA | C | 716 | 2020 | 1951 | Papersave (Battelle, ZFB) |  | 2020-05 | LWL | 10 | C7 | 4.28 |  |  |  |  | 2021-02 | LWL | 10 | C7 | 8.09
Laer, GemA | B | 226 | 2016 | 1885 | Papersave Swiss (NCA) |  | 2016-06 | LWL | 3 d. geb. Blätter | B2 | 4.61 |  |  |  |  | 2017-02 | LWL | 3 d. geb. Blätter | B2 | 8.16
Laer, GemA | B | 226 | 2016 | 1885 | Papersave Swiss (NCA) |  | 2016-06 | LWL | 3 d. geb. Blätter | J7 | 4.5 |  |  |  |  | 2017-02 | LWL | 3 d. geb. Blätter | J7 | 8.17
Laer, GemA | C | 1129 | 2020 | 1941 | Papersave (Battelle, ZFB) |  | 2020-05 | LWL | 3 | K5 | 4.58 |  |  |  |  | 2021-02 | LWL | 3 | K5 | 8.27
Laer, GemA | B | 256 | 2016 | 1909 | Papersave Swiss (NCA) |  | 2016-06 | LWL | 1 | B5 | 4.49 |  |  |  |  | 2017-02 | LWL | 1 | B5 | 8.34
Laer, GemA | C | 1129 | 2020 | 1941 | Papersave (Battelle, ZFB) |  | 2020-05 | LWL | 3 | E2 | 4.52 |  |  |  |  | 2021-02 | LWL | 3 | E2 | 8.42
Laer, GemA | B | 195 | 2016 | 1913 | Papersave Swiss (NCA) |  | 2016-06 | LWL | 4 | I3 | 4.46 |  |  |  |  | 2017-02 | LWL | 4 | I3 | 8.46
Laer, GemA | C | 1452 | 2020 | 1954 | Papersave (Battelle, ZFB) |  | 2020-05 | LWL | 2 | E7 | 4.35 |  |  |  |  | 2021-02 | LWL | 2 | E7 | 8.67
Laer, GemA | C | 1452 | 2020 | 1954 | Papersave (Battelle, ZFB) |  | 2020-05 | LWL | 2 | A2 | 4.48 |  |  |  |  | 2021-02 | LWL | 2 | A2 | 8.69
Laer, GemA | C | 716 | 2020 | 1951 | Papersave (Battelle, ZFB) |  | 2020-05 | LWL | 10 | J4 | 4.39 |  |  |  |  | 2021-02 | LWL | 10 | J4 | 8.75
Laer, GemA | C | 526 | 2020 | 1941 | Papersave (Battelle, ZFB) |  | 2020-05 | LWL | 12 | I7/J7 | 4.3 |  |  |  |  | 2021-02 | LWL | 12 | I7/J7 | 8.81
Laer, GemA | C | 526 | 2020 | 1941 | Papersave (Battelle, ZFB) |  | 2020-05 | LWL | 12 | B4 | 4.23 |  |  |  |  | 2021-02 | LWL | 12 | B4 | 8.85
Laer, GemA | B | 336 | 2017 | 1921 | Papersave (Battelle, ZFB) |  | 2017-02 | LWL | 10 | D2 | 4.17
Laer, GemA | B | 336 | 2017 | 1921 | Papersave (Battelle, ZFB) |  | 2017-02 | LWL | 10 | J7 | 7.07
Laer, GemA | B | 380 | 2017 | 1893 | Papersave (Battelle, ZFB) |  | 2017-02 | LWL | 8 | B2 | 3.67
Laer, GemA | B | 380 | 2017 | 1893 | Papersave (Battelle, ZFB) |  | 2017-02 | LWL | 8 | L4 | 3.32
Laer, GemA | B | 431 | 2017 | 1912 | Papersave (Battelle, ZFB) |  | 2017-02 | LWL | 15 | D6 | 5.87
Laer, GemA | B | 431 | 2017 | 1912 | Papersave (Battelle, ZFB) |  | 2017-02 | LWL | 15 | G2 | 3.92
Laer, GemA | B | 469 | 2017 | 1903 | Papersave (Battelle, ZFB) |  | 2017-02 | LWL | 16 | B5 | 3.95
Laer, GemA | B | 469 | 2017 | 1903 | Papersave (Battelle, ZFB) |  | 2017-02 | LWL | 16 | K7 | 3.92
Laer, GemA | B | 507 | 2017 | 1903 | Papersave (Battelle, ZFB) |  | 2017-02 | LWL | 19 | H2 | 3.87
Laer, GemA | B | 507 | 2017 | 1903 | Papersave (Battelle, ZFB) |  | 2017-02 | LWL | 19 | J7/8 | 3.96
Laer, GemA | C | 1 | 2019 | 1953 | Papersave (Battelle, ZFB) |  | 2019-03 | LWL | 3 | A2 | 3.46 |  |  |  |  | 2019-11 | LWL | 3 | A2 | 6.03
Laer, GemA | C | 1 | 2019 | 1953 | Papersave (Battelle, ZFB) |  | 2019-03 | LWL | 3 | F2 | 4 |  |  |  |  | 2019-11 | LWL | 3 | F2 | 6.18
Laer, GemA | B | 800 | 2019 |  | Papersave (Battelle, ZFB) |  | 2019-03 | LWL | 2. Karte, 14.-21. Februar 1916 | H1 | 3.92 |  |  |  |  | 2019-11 | LWL | 2. Karte, 14.-21. Februar 1916 | H1 | 7.1
Laer, GemA | B | alte Aktenpläne | 2019 |  | Papersave (Battelle, ZFB) |  | 2019-03 | LWL | 4 | C4 | 4.09 |  |  |  |  | 2019-11 | LWL | 4 | C4 | 7.15 | [13 empty] | 2020-02 | LWL | 14 | lo (B2) | 6.85
Laer, GemA | C | 2629 | 2021 | 1949 | ZFB:2 |  | 2021-03 | LWL | 4 | K5 | 4.16 |  |  |  |  | 2021-11 | LWL | 4 | K5 | 7.25 | [13 empty] | 2020-02 | LWL | 14 | rm (D7) | 6.91
Laer, GemA | C | 2740 | 2021 | 1962 | ZFB:2 |  | 2021-03 | LWL | 5 | K3 | 4.55 |  |  |  |  | 2021-11 | LWL | 5 | K3 | 7.27
Laer, GemA | B | alte Aktenpläne | 2019 |  | Papersave (Battelle, ZFB) |  | 2019-03 | LWL | 4 | C14 | 4.4 |  |  |  |  | 2019-11 | LWL | 4 | C14 | 7.29
Laer, GemA | B | 800 | 2019 |  | Papersave (Battelle, ZFB) |  | 2019-03 | LWL | 2. Karte, 14.-21. Februar 1916 | A6 | 3.53 |  |  |  |  | 2019-11 | LWL | 2. Karte, 14.-21. Februar 1916 | A6 | 7.33
Laer, GemA | C | 2740 | 2021 | 1962 | ZFB:2 |  | 2021-03 | LWL | 5 | C8 | 4.03 |  |  |  |  | 2021-11 | LWL | 5 | C8 | 7.38
Laer, GemA | C | 2264 | 2021 | 1928 | ZFB:2 |  | 2021-03 | LWL | 9 | C2 | 4.41 |  |  |  |  | 2021-11 | LWL | 9 | C2 | 7.97
Laer, GemA | C | 2264 | 2021 | 1928 | ZFB:2 |  | 2021-03 | LWL | 9 | I5 | 4.55 |  |  |  |  | 2021-11 | LWL | 9 | I5 | 8.03
Laer, GemA | B | 641 | 2018 | 1912 | Papersave Swiss (NCA) |  | 2018-08 | LWL | 2 | G7 | 4.08 |  |  |  |  | 2019-03 | LWL | 2 | G7 | 8.1 | [13 empty] | 2020-02 | LWL | 7 | ru (G2) | 7.79
Laer, GemA | C | 489 | 2019 | 1957 | Papersave (Battelle, ZFB) |  | 2019-03 | LWL | 1 | A4 | 3.8 |  |  |  |  | 2019-11 | LWL | 1 | A4 | 8.19 | [13 empty] | 2020-02 | LWL | 7 | lo (B5) | 6.34
Laer, GemA | B | 529 | 2018 | 1893 | Papersave Swiss (NCA) |  | 2018-08 | LWL | 25 | K4 | 4.04 |  |  |  |  | 2019-03 | LWL | 25 | K4 | 8.2
Laer, GemA | B | 641 | 2018 | 1912 | Papersave Swiss (NCA) |  | 2018-08 | LWL | 2 | K3 | 4.04 |  |  |  |  | 2019-03 | LWL | 2 | K3 | 8.22
Laer, GemA | B | 694 | 2018 | 1924 | Papersave Swiss (NCA) |  | 2018-08 | LWL | 15 | H7 | 3.72 |  |  |  |  | 2019-03 | LWL | 15 | H7 | 8.25
Laer, GemA | B | 529 | 2018 | 1893 | Papersave Swiss (NCA) |  | 2018-08 | LWL | 25 | B2 | 4.2 |  |  |  |  | 2019-03 | LWL | 25 | B2 | 8.4
Laer, GemA | C | 489 | 2019 | 1957 | Papersave (Battelle, ZFB) |  | 2019-03 | LWL | 1 | E5 | 4.62 |  |  |  |  | 2019-11 | LWL | 1 | E5 | 8.42
Laer, GemA | B | 699 | 2018 | 1901 | Papersave Swiss (NCA) |  | 2018-08 | LWL | 5 | J4 | 4.03 |  |  |  |  | 2019-03 | LWL | 5 | J4 | 8.46
Laer, GemA | B | 699 | 2018 | 1901 | Papersave Swiss (NCA) |  | 2018-08 | LWL | 5 | C1 | 4.15 |  |  |  |  | 2019-03 | LWL | 5 | C1 | 8.47
Laer, GemA | B | 694 | 2018 | 1924 | Papersave Swiss (NCA) |  | 2018-08 | LWL | 15 | B4 | 3.74 |  |  |  |  | 2019-03 | LWL | 15 | B4 | 8.5
Laer, GemA | B | 537 | 2018 | 1902 | Papersave Swiss (NCA) |  | 2018-08 | LWL | 19 | K4 | 4.21 |  |  |  |  | 2019-03 | LWL | 19 | K4 | 8.54
Laer, GemA | C | 2495 | 2021 | 1934 | ZFB:2 |  | 2021-03 | LWL | 2 | I7 | 4.27 |  |  |  |  | 2021-11 | LWL | 2 | I7 | 8.56
Laer, GemA | C | 2381 | 2021 | 1974 | ZFB:2 |  | 2021-03 | LWL | 7 | E2/F2 | 5.2 |  |  |  |  | 2021-11 | LWL | 7 | E2/F2 | 8.72
Laer, GemA | C | 2381 | 2021 | 1974 | ZFB:2 |  | 2021-03 | LWL | 7 | E7/F7 | 5.11 |  |  |  |  | 2021-11 | LWL | 7 | E7/F7 | 8.75
Laer, GemA | C | 2495 | 2021 | 1934 | ZFB:2 |  | 2021-03 | LWL | 2 | B3 | 4.27 |  |  |  |  | 2021-11 | LWL | 2 | B3 | 8.75
Laer, GemA | B | 537 | 2018 | 1902 | Papersave Swiss (NCA) |  | 2018-08 | LWL | 19 | D2 | 4.08 |  |  |  |  | 2019-03 | LWL | 19 | D2 | 8.83
Laer, GemA | C | 253 | 2019 | 1973 | Papersave (Battelle, ZFB) |  | 2019-03 | LWL | Lebenslauf 2 | A7 | 3.79 |  |  |  |  | 2019-11 | LWL | Lebenslauf 2 | A7 | 8.92
Laer, GemA | C | 2629 | 2021 | 1949 | ZFB:2 |  | 2021-03 | LWL | 4 | C5 | 3.99 |  |  |  |  | 2021-11 | LWL | 4 | C5 | 8.95
Laer, GemA | C | 253 | 2019 | 1973 | Papersave (Battelle, ZFB) |  | 2019-03 | LWL | Lebenslauf 2 | J2 | 4.53 |  |  |  |  | 2019-11 | LWL | Lebenslauf 2 | J2 | 8.99
Laer, GemA | C | 2468 "Realschule" | 2022 | 1969 | ZfB:2 |  | 2022-09 | LWL | 1 | A8 | 4.13 |  |  |  |  | 2023-08 | LWL | 1 | A8 | 7.23
Laer, GemA | C | 2468 "Realschule" | 2022 | 1969 | ZfB:2 |  | 2022-09 | LWL | 1 | E4 | 3.78 |  |  |  |  | 2023-08 | LWL | 1 | E4 | 7.06
Laer, GemA | C | 2762 | 2022 | 1957 | ZfB:2 |  | 2022-09 | LWL | 2 | B4 | 4.38 |  |  |  |  | 2023-08 | LWL | 2 | B4 | 8.09
Laer, GemA | C | 2762 | 2022 | 1957 | ZfB:2 |  | 2022-09 | LWL | 2 | K5 | 4.12 |  |  |  |  | 2023-08 | LWL | 2 | K5 | 6.98
Laer, GemA | C | 3009 | 2022 | 1985 | ZfB:2 |  | 2022-09 | LWL | 4 | C8 | 4.96 |  |  |  |  | 2023-08 | LWL | 4 | C8 | 8.55
Laer, GemA | C | 3009 | 2022 | 1985 | ZfB:2 |  | 2022-09 | LWL | 4 | H3 | 4.74 |  |  |  |  | 2023-08 | LWL | 4 | H3 | 8.24
Laer, GemA | C | 3241 | 2022 | 1958 | ZfB:2 |  | 2022-09 | LWL | 3 | B2 | 4.3 |  |  |  |  | 2023-08 | LWL | 3 | B2 | 8.32
Laer, GemA | C | 3241 | 2022 | 1958 | ZfB:2 |  | 2022-09 | LWL | 3 | K7 | 4.3 |  |  |  |  | 2023-08 | LWL | 3 | K7 | 8.03
Laer, GemA | C | 3509 | 2022 | 1973 | ZfB:2 |  | 2022-09 | LWL | 7 | A2 | 4.81 |  |  |  |  | 2023-08 | LWL | 7 | A2 | 8.01
Laer, GemA | C | 3509 | 2022 | 1973 | ZfB:2 |  | 2022-09 | LWL | 7 | K4 | 4.3 |  |  |  |  | 2023-08 | LWL | 7 | K4 | 8.42
Laer, GemA | C | 3502 | 2023 | 1978 | ZfB:2 |  | 2023-09 | LWL | 15 | D3 | 4.55 |  |  |  |  | 2024-01 | LWL | 15 | D3 | 8.32
Laer, GemA | C | 3502 | 2023 | 1978 | ZfB:2 |  | 2023-09 | LWL | 15 | I6 | 4.64 |  |  |  |  | 2024-01 | LWL | 15 | I6 | 7.75
Laer, GemA | C | 3556 | 2023 | 1968 | ZfB:2 |  | 2023-09 | LWL | 4 | B7 | 4.12 |  |  |  |  | 2024-01 | LWL | 4 | B7 | 9.12
Laer, GemA | C | 3556 | 2023 | 1968 | ZfB:2 |  | 2023-09 | LWL | 4 | I6 | 4.35 |  |  |  |  | 2024-01 | LWL | 4 | I6 | 8.22
Laer, GemA | C | 3597 | 2023 | 1949 | ZfB:2 |  | 2023-09 | LWL | 26 | E3 | 4.35 |  |  |  |  | 2024-01 | LWL | 26 | E3 | 8.63
Laer, GemA | C | 3597 | 2023 | 1949 | ZfB:2 |  | 2023-09 | LWL | 26 | H6 | 4.35 |  |  |  |  | 2024-01 | LWL | 26 | H6 | 9.28
Laer, GemA | C | 3678 | 2023 | 1949 | ZfB:2 |  | 2023-09 | LWL | 6 | A3 | 4.74 |  |  |  |  | 2024-01 | LWL | 6 | A3 | 8.28
Laer, GemA | C | 3678 | 2023 | 1949 | ZfB:2 |  | 2023-09 | LWL | 6 | J7 | 4.88 |  |  |  |  | 2024-01 | LWL | 6 | J7 | 8.82
Laer, GemA | C | 3756 | 2023 | 1969 | ZfB:2 |  | 2023-09 | LWL | 26 | C7 | 4.35 |  |  |  |  | 2024-01 | LWL | 26 | C7 | 7.87
Laer, GemA | C | 3756 | 2023 | 1969 | ZfB:2 |  | 2023-09 | LWL | 26 | G3 | 4.38 |  |  |  |  | 2024-01 | LWL | 26 | G3 | 7.74
Laer, GemA | C | 3799 | 2024 | 1970 | ZfB:2 |  | 2024-09 | LWL | 5 | A3 | 4.38 |  |  |  |  | 2025-02 | LWL | 5 | A3 | 8.29
Laer, GemA | C | 3799 | 2024 | 1970 | ZfB:2 |  | 2024-09 | LWL | 5 | K7 | 4.58 |  |  |  |  | 2025-02 | LWL | 5 | K7 | 9.09
Laer, GemA | C | 3858 | 2024 | 1961 | ZfB:2 |  | 2024-09 | LWL | 2 | E3 | 3.9 |  |  |  |  | 2025-02 | LWL | 2 | E3 | 7.73
Laer, GemA | C | 3858 | 2024 | 1961 | ZfB:2 |  | 2024-09 | LWL | 2 | I4 | 4.21 |  |  |  |  | 2025-02 | LWL | 2 | I4 | 7.96
Laer, GemA | C | 3927 | 2024 | 1972 | ZfB:2 |  | 2024-09 | LWL | 14 | D5 | 3.71 |  |  |  |  | 2025-02 | LWL | 14 | D5 | 7.49
Laer, GemA | C | 3927 | 2024 | 1972 | ZfB:2 |  | 2024-09 | LWL | 14 | J6 | 4.01 |  |  |  |  | 2025-02 | LWL | 14 | J6 | 7.41
Laer, GemA | C | 3986 | 2024 | 1949 | ZfB:2 |  | 2024-09 | LWL | 11 | A7 | 4.99 |  |  |  |  | 2025-02 | LWL | 11 | A7 | 8.47
Laer, GemA | C | 3986 | 2024 | 1949 | ZfB:2 |  | 2024-09 | LWL | 11 | J3 | 3.9 |  |  |  |  | 2025-02 | LWL | 11 | J3 | 8.55
Laer, GemA | C | 4048 | 2024 | 1952 | ZfB:2 |  | 2024-09 | LWL | 8 | B4 | 4.16 |  |  |  |  | 2025-02 | LWL | 8 | B4 | 8.17
Laer, GemA | C | 4048 | 2024 | 1952 | ZfB:2 |  | 2024-09 | LWL | 8 | K5 | 4.45 |  |  |  |  | 2025-02 | LWL | 8 | K5 | 8.21
Lage, StdA | B2 | 3 | 2018 | 1959 | Papersave Swiss (NCA) |  | 2018-04 | LWL | 43 | D3 | 4.48 |  |  |  |  | 2018-09 | LWL | 43 | D3 | 8.1
Lage, StdA | B2 | 3 | 2018 | 1959 | Papersave Swiss (NCA) |  | 2018-04 | LWL | 43 | G7/H8 | 4.56 |  |  |  |  | 2018-09 | LWL | 43 | G7/H8 | 8.14
Lage, StdA | AI | 6839 | 2015 |  | Book-CP (GSK) |  | 2015-07 | LWL | 7 | I2 | 3.42 |  |  |  |  | 2016-05 | LWL | 7 | I2 | 9.17
Lage, StdA | AI | 6753 | 2015 |  | Book-CP (GSK) |  | 2015-07 | LWL | 7 | F6 | 4.56 |  |  |  |  | 2016-05 | LWL | 7 | F6 | 9.2
Lage, StdA | AI | 6839 | 2015 |  | Book-CP (GSK) |  | 2015-07 | LWL | 7 | A7 | 3.37 |  |  |  |  | 2016-05 | LWL | 7 | A7 | 9.2
Lage, StdA | AI | 6836 | 2015 |  | Book-CP (GSK) |  | 2015-07 | LWL | 10 | J3 | 3.96 |  |  |  |  | 2016-05 | LWL | 10 | J3 | 9.21
Lage, StdA | AI | 6752 | 2015 |  | Book-CP (GSK) |  | 2015-07 | LWL | 7 | K1 | 4.3 |  |  |  |  | 2016-05 | LWL | 7 | K1 | 9.24
Lage, StdA | AI | 6753 | 2015 |  | Book-CP (GSK) |  | 2015-07 | LWL | 7 | A3 | 4.5 |  |  |  |  | 2016-05 | LWL | 7 | A3 | 9.24
Lage, StdA | AI | 6836 | 2015 |  | Book-CP (GSK) |  | 2015-07 | LWL | 10 | B7 | 3.94 |  |  |  |  | 2016-05 | LWL | 10 | B7 | 9.33
Lage, StdA | AI | 6752 | 2015 |  | Book-CP (GSK) |  | 2015-07 | LWL | 7 | A7 | 4.46 |  |  |  |  | 2016-05 | LWL | 7 | A7 | 9.36
Lage, StdA | AI | 6843 | 2015 |  | Book-CP (GSK) |  | 2015-07 | LWL | 6 | A4 | 3.45 |  |  |  |  | 2016-05 | LWL | 6 | A4 | 9.45
Lage, StdA | AI | 6843 | 2015 |  | Book-CP (GSK) |  | 2015-07 | LWL | 6 | K4 | 3.39 |  |  |  |  | 2016-05 | LWL | 6 | K4 | 9.51
Lage, StdA | AII | 1877 | 2023 | 1951 | ZfB:2 |  | 2021-08 | LWL | B8/53/2 | C3 | 9.4 |  |  |  |  | 2022-06 | LWL | B8/53/2 | C3 | 10.29
Lage, StdA | AII | 1877 | 2023 | 1951 | ZfB:2 |  | 2021-08 | LWL | B8/53/2 | J7 | 9.9 |  |  |  |  | 2022-06 | LWL | B8/53/2 | J7 | 10.34
Lage, StdA | B2 | 96 | 2023 | 1962 | ZfB:2 |  | 2021-08 | LWL | 13 | A4 | 4.09 |  |  |  |  | 2022-06 | LWL | 13 | A4 | 8.9
Lage, StdA | B2 | 96 | 2023 | 1962 | ZfB:2 |  | 2021-08 | LWL | 13 | J5 | 4.04 |  |  |  |  | 2022-06 | LWL | 13 | J5 | 8.65
Lage, StdA | B6 | 32 | 2023 | 1967 | ZfB:2 |  | 2021-08 | LWL | 8 | B7 | 3.89 |  |  |  |  | 2024-03 | LWL | 8 | B7 | 9.91
Lage, StdA | B6 | 32 | 2023 | 1967 | ZfB:2 |  | 2021-08 | LWL | 8 | J2 | 4.11 |  |  |  |  | 2024-03 | LWL | 8 | J2 | 9.82
Lage, StdA | B 04 | 9 | 2023 | 1966 | ZfB:2 |  | 2021-08 | LWL | 11 | C2 | 4.44 |  |  |  |  | 2022-06 | LWL | 11 | C2 | 9.71
Lage, StdA | B 04 | 9 | 2023 | 1966 | ZfB:2 |  | 2021-08 | LWL | 11 | I6 | 4.5 |  |  |  |  | 2022-06 | LWL | 11 | I6 | 8.72
Lage, StdA | B 05 | 8 | 2023 | 1956 | ZfB:2 |  | 2021-08 | LWL | 7 | B2 | 4.24 |  |  |  |  | 2024-03 | LWL | 7 | B2 | 9.21
Lage, StdA | B 05 | 8 | 2023 | 1956 | ZfB:2 |  | 2021-08 | LWL | 7 | J7 | 4.44 |  |  |  |  | 2024-03 | LWL | 7 | J7 | 9.41
Lage, StdA | AI | 2687 | 2022 | 1902 | ZfB:2 |  | 2022-07 | LWL | 3 | B5 | 4.39 |  |  |  |  | 2024-03 | LWL | 3 | B5 | 9.6
Lage, StdA | AI | 2687 | 2022 | 1902 | ZfB:2 |  | 2022-07 | LWL | 3 | L2 | 4.44 |  |  |  |  | 2024-03 | LWL | 3 | L2 | 8.83
Lage, StdA | AI | 2726 | 2022 | 1949 | ZfB:2 |  | 2022-07 | LWL | 3 | B2 | 4.29 |  |  |  |  | 2024-03 | LWL | 3 | B2 | 8.42
Lage, StdA | AI | 2726 | 2022 | 1949 | ZfB:2 |  | 2022-07 | LWL | 3 | E7 | 4.05 |  |  |  |  | 2024-03 | LWL | 3 | E7 | 10
Lage, StdA | AI | 2815 | 2022 | 1895 | ZfB:2 |  | 2022-07 | LWL | 3 | A8 | 4.71 |  |  |  |  | 2024-03 | LWL | 3 | A8 | 8.6
Lage, StdA | AI | 2815 | 2022 | 1895 | ZfB:2 |  | 2022-07 | LWL | 3 | K3 | 4.85 |  |  |  |  | 2024-03 | LWL | 3 | K3 | 9.41
Lage, StdA | AI | 2873 | 2022 | 1899 | ZfB:2 |  | 2022-07 | LWL | 3 | C7 | 4.72 |  |  |  |  | 2024-03 | LWL | 3 | C7 | 9.34
Lage, StdA | AI | 2873 | 2022 | 1899 | ZfB:2 |  | 2022-07 | LWL | 3 | I2 | 4.69 |  |  |  |  | 2024-03 | LWL | 3 | I2 | 9.25
Lage, StdA | AI | 2879 | 2023 | 1876 | ZfB:2 |  | 2023-04 | LWL | 8 | D7 | 2.84 |  |  |  |  | 2024-03 | LWL | 8 | D7 | 8.29
Lage, StdA | AI | 2879 | 2023 | 1876 | ZfB:2 |  | 2023-04 | LWL | 8 | J2 | 3.31 |  |  |  |  | 2024-03 | LWL | 8 | J2 | 9.18
Lage, StdA | AI | 2963 | 2023 | 1917 | ZfB:2 |  | 2023-04 | LWL | 6 | B3 | 3.71 |  |  |  |  | 2024-03 | LWL | 6 | B3 | 8.69
Lage, StdA | AI | 2963 | 2023 | 1917 | ZfB:2 |  | 2023-04 | LWL | 6 | H7 | 3.95 |  |  |  |  | 2024-03 | LWL | 6 | H7 | 8.74
Lage, StdA | AI | 3095 | 2023 | 1896 | ZfB:2 |  | 2023-04 | LWL | 6 | B2 | 3.51 |  |  |  |  | 2024-03 | LWL | 6 | B2 | 10.24
Lage, StdA | AI | 3095 | 2023 | 1896 | ZfB:2 |  | 2023-04 | LWL | 6 | K6 | 3.41 |  |  |  |  | 2024-03 | LWL | 6 | K6 | 9.18
Lage, StdA | AI | 3207 | 2023 | 1886 | ZfB:2 |  | 2023-04 | LWL | 9 | A4 | 3.75 |  |  |  |  | 2025-01 | LWL | 9 | A4 | 8.24
Lage, StdA | AI | 3207 | 2023 | 1886 | ZfB:2 |  | 2023-04 | LWL | 9 | G5 | 3.46 |  |  |  |  | 2025-01 | LWL | 9 | G5 | 7.11
Lage, StdA | AI | 3375 | 2023 | 1887 | ZfB:2 |  | 2023-04 | LWL | 3 | C3 | 4.38 |  |  |  |  | 2025-01 | LWL | 3 | C3 | 8.3
Lage, StdA | AI | 3375 | 2023 | 1887 | ZfB:2 |  | 2023-04 | LWL | 3 | L4 | 4.08 |  |  |  |  | 2025-01 | LWL | 3 | L4 | 8.08
Lage, StdA | B | B07 | 2024 | 1921 | ZfB:2 |  | 2024-08 | LWL | 4 | C2 | 5.2 |  |  |  |  | 2025-01 | LWL | 4 | C2 | 8.53
Lage, StdA | B | B07 | 2024 | 1921 | ZfB:2 |  | 2024-08 | LWL | 4 | J7 | 4.58 |  |  |  |  | 2025-01 | LWL | 4 | J7 | 8.63
Lage, StdA | B | 8 | 2024 | 1967 | ZfB:2 |  | 2024-08 | LWL | 11 | B3 | 3.93 |  |  |  |  | 2025-01 | LWL | 11 | B3 | 8.72
Lage, StdA | B | 8 | 2024 | 1967 | ZfB:2 |  | 2024-08 | LWL | 11 | H6 | 4 |  |  |  |  | 2025-01 | LWL | 11 | H6 | 8.37
Lage, StdA | B | 9 | 2024 | 1960 | ZfB:2 |  | 2024-08 | LWL | 8 | D6 | 4.57 |  |  |  |  | 2025-01 | LWL | 8 | D6 | 8.35
Lage, StdA | B | 9 | 2024 | 1960 | ZfB:2 |  | 2024-08 | LWL | 8 | I4 | 4.6 |  |  |  |  | 2025-01 | LWL | 8 | I4 | 8.33
Lage, StdA | D | D04 | 2024 | 1962 | ZfB:2 |  | 2024-08 | LWL | 11 | D5 | 4.86 |  |  |  |  | 2025-01 | LWL | 11 | D5 | 8.85
Lage, StdA | D | D04 | 2024 | 1962 | ZfB:2 |  | 2024-08 | LWL | 11 | J3 | 5.08 |  |  |  |  | 2025-01 | LWL | 11 | J3 | 9.13
Lage, StdA | D | D8 | 2024 | 1969 | ZfB:2 |  | 2024-08 | LWL | 6 | C8 | 3.3 |  |  |  |  | 2025-01 | LWL | 6 | C8 | 7.33
Lage, StdA | D | D8 | 2024 | 1969 | ZfB:2 |  | 2024-08 | LWL | 6 | K6 | 3.64 |  |  |  |  | 2025-01 | LWL | 6 | K6 | 7
Lemgo, StdA | J | 34 | 2021 | 1958 | ZFB:2 |  | 2021-09 | LWL | Register1: Einstellung u.Dienstbahn 1 | B3 | 3.77 |  |  |  |  | 2022-06 | LWL | Register1: Einstellung u.Dienstbahn 1 | B3 | 6.87
Lemgo, StdA | F 02 | 23 | 2021 | 1950 | ZFB:2 |  | 2021-09 | LWL | 8 | B2 | 3.94 |  |  |  |  | 2022-06 | LWL | 8 | B2 | 7.1
Lemgo, StdA | F 02 | 50 | 2021 | 1967 | ZFB:2 |  | 2021-09 | LWL | 10 | C5 | 3.95 |  |  |  |  | 2022-06 | LWL | 10 | C5 | 7.63
Lemgo, StdA | B | 2784 | 2018 | 1947 | Papersave Swiss (NCA) |  | 2018-08 | LWL | 2 | I2 | 3.95 |  |  |  |  | 2019-04 | LWL | 2 | I2 | 7.96
Lemgo, StdA | F 02 | 50 | 2021 | 1967 | ZFB:2 |  | 2021-09 | LWL | 10 | K7 | 4.22 |  |  |  |  | 2022-06 | LWL | 10 | K7 | 8.1
Lemgo, StdA | H-Matorf | 234 | 2018 | 1946 | Papersave Swiss (NCA) |  | 2018-08 | LWL | 14 | A7 | 3.71 |  |  |  |  | 2019-04 | LWL | 14 | A7 | 8.19
Lemgo, StdA | B | 2784 | 2018 | 1947 | Papersave Swiss (NCA) |  | 2018-08 | LWL | 2 | B4 | 3.97 |  |  |  |  | 2019-04 | LWL | 2 | B4 | 8.21
Lemgo, StdA | F 02 | 1 | 2021 | 1989 | ZFB:2 |  | 2021-09 | LWL | 5 | D2 | 4.31 |  |  |  |  | 2022-06 | LWL | 5 | D2 | 8.22
Lemgo, StdA | H-Matorf | 234 | 2018 | 1946 | Papersave Swiss (NCA) |  | 2018-08 | LWL | 14 | E2 | 3.45 |  |  |  |  | 2019-04 | LWL | 14 | E2 | 8.28
Lemgo, StdA | B | 3194 | 2018 | 1945 | Papersave Swiss (NCA) |  | 2018-08 | LWL | 11 | B6 | 4.32 |  |  |  |  | 2019-04 | LWL | 11 | B6 | 8.35
Lemgo, StdA | B | 3194 | 2018 | 1945 | Papersave Swiss (NCA) |  | 2018-08 | LWL | 11 | J2 | 4.22 |  |  |  |  | 2019-04 | LWL | 11 | J2 | 8.41
Lemgo, StdA | T 1 | 141 | 2021 | 1960 | ZFB:2 |  | 2021-09 | LWL | 3 | G2 | 4.44 |  |  |  |  | 2022-06 | LWL | 3 | G2 | 8.45
Lemgo, StdA | T 1 | 141 | 2021 | 1960 | ZFB:2 |  | 2021-09 | LWL | 3 | G7 | 4.42 |  |  |  |  | 2022-06 | LWL | 3 | G7 | 8.45
Lemgo, StdA | J | 34 | 2021 | 1958 | ZFB:2 |  | 2021-09 | LWL | Register1: Einstellung u.Dienstbahn 1 | J7 | 4.04 |  |  |  |  | 2022-06 | LWL | Register1: Einstellung u.Dienstbahn 1 | J7 | 8.74
Lemgo, StdA | T 2 | 38 | 2021 | 1967 | ZFB:2 |  | 2021-09 | LWL | 3 | A4 | 3.53 |  |  |  |  | 2022-06 | LWL | 3 | A4 | 8.87
Lemgo, StdA | F 02 | 23 | 2021 | 1950 | ZFB:2 |  | 2021-09 | LWL | 8 | I8 | 4.11 |  |  |  |  | 2022-06 | LWL | 8 | I8 | 8.88
Lemgo, StdA | F 02 | 1 | 2021 | 1989 | ZFB:2 |  | 2021-09 | LWL | 5 | J6 | 4.47 |  |  |  |  | 2022-06 | LWL | 5 | J6 | 9.14
Lemgo, StdA | T 2 | 38 | 2021 | 1967 | ZFB:2 |  | 2021-09 | LWL | 3 | I6 | 3.34 |  |  |  |  | 2022-06 | LWL | 3 | I6 | 9.17
Lemgo, StdA | J | 439 | 2021 | 1972 | ZFB:2 |  | 2021-09 | LWL | 5 | B6 | 4.98 |  |  |  |  | 2022-06 | LWL | 5 | B6 | 9.68
Lemgo, StdA | J | 439 | 2021 | 1972 | ZFB:2 |  | 2021-09 | LWL | 5 | H5 | 5.18 |  |  |  |  | 2022-06 | LWL | 5 | H5 | 9.69
Lemgo, StdA | H I | 708 | 2020 | 1962 | Papersave (Battelle, ZFB) |  | 2020-07 | LWL | 4 | C2 | 4.45 |  |  |  |  | 2021-06 | LWL | 4 | C2 | 4.79
Lemgo, StdA | H I | 708 | 2020 | 1962 | Papersave (Battelle, ZFB) |  | 2020-07 | LWL | 4 | J7 | 4.54 |  |  |  |  | 2021-06 | LWL | 4 | J7 | 4.9
Lemgo, StdA | H 12 | 73 | 2020 | 1964 | Papersave (Battelle, ZFB) |  | 2020-07 | LWL | 8 | B1 | 3.43 |  |  |  |  | 2021-06 | LWL | 8 | B1 | 5.91
Lemgo, StdA | H 12 | 73 | 2020 | 1964 | Papersave (Battelle, ZFB) |  | 2020-07 | LWL | 8 | H6 | 3.6 |  |  |  |  | 2021-06 | LWL | 8 | H6 | 6.19
Lemgo, StdA | B | 4765 | 2016 |  | Papersave Swiss (NCA) |  | 2016-02 | LWL | 2. Diazotypie | B4 | 4.7 |  |  |  |  | 2016.10 | LWL | 2. Diazotypie | B4 | 6.54
Lemgo, StdA | B | 4765 | 2016 |  | Papersave Swiss (NCA) |  | 2016-02 | LWL | 2. Diazotypie | J3 | 4.73 |  |  |  |  | 2016.10 | LWL | 2. Diazotypie | J3 | 6.56
Lemgo, StdA | B | 5355 | 2017 | 1968 | Papersave (Battelle, ZFB) |  | 2017-08 | LWL | 7 | J2 | 6.52 |  |  |  |  | 2018-07 | LWL | 7 | J2 | 6.67
Lemgo, StdA | B | 5355 | 2017 | 1968 | Papersave (Battelle, ZFB) |  | 2017-08 | LWL | 7 | A4 | 6.53 |  |  |  |  | 2018-07 | LWL | 7 | A4 | 7.08
Lemgo, StdA | ME | 1025 | 2015 |  | ZfB:2 |  | 2015-03 | LWL | 4 | C2 | 3.83 |  |  |  |  | 2016-01 | LWL | 4 | C2 | 7.11
Lemgo, StdA | F 02 | 474 | 2019 | 1946 | Papersave (Battelle, ZFB) |  | 2019-08 | LWL | 2 | B5/B6 | 4.17 |  |  |  |  | 2020-04 | LWL | 2 | B5/B6 | 7.14
Lemgo, StdA | ME | 1025 | 2015 |  | ZfB:2 |  | 2015-03 | LWL | 4 | J6 | 3.78 |  |  |  |  | 2016-01 | LWL | 4 | J6 | 7.3
Lemgo, StdA | ME | 1027 | 2015 |  | ZfB:2 |  | 2015-03 | LWL | 7 | J7 | 3.9 |  |  |  |  | 2016-01 | LWL | 7 | J7 | 7.33
Lemgo, StdA | ME | 1042 | 2015 |  | ZfB:2 |  | 2015-03 | LWL | 4 | A5 | 4.2 |  |  |  |  | 2016-01 | LWL | 4 | A5 | 7.38
Lemgo, StdA | C | 96 | 2017 | 1959 | Papersave (Battelle, ZFB) |  | 2017-08 | LWL | S.16 | K4 | 3.38 |  |  |  |  | 2018-07 | LWL | S.16 | K4 | 7.38
Lemgo, StdA | ME | 1027 | 2015 |  | ZfB:2 |  | 2015-03 | LWL | 7 | B2 | 3.81 |  |  |  |  | 2016-01 | LWL | 7 | B2 | 7.45
Lemgo, StdA | B | 2548 | 2013 |  | ZfB:2 |  | 2013-04 | LWL | 1 | K1 | 4.17 |  |  |  |  | 2013-11 | LWL | 1 | K1 | 7.49
Lemgo, StdA | B | 4890 | 2016 |  | Papersave Swiss (NCA) |  | 2016-02 | LWL | Blatt m.Zählung 310-316 | F1 | 4.46 |  |  |  |  | 2016.10 | LWL | Blatt m.Zählung 310-316 | F1 | 7.49
Lemgo, StdA | ME | 1042 | 2015 |  | ZfB:2 |  | 2015-03 | LWL | 4 | J3 | 4.12 |  |  |  |  | 2016-01 | LWL | 4 | J3 | 7.49
Lemgo, StdA | B | 4890 | 2016 |  | Papersave Swiss (NCA) |  | 2016-02 | LWL | Blatt m.Zählung 310-316 | F7 | 4.6 |  |  |  |  | 2016.10 | LWL | Blatt m.Zählung 310-316 | F7 | 7.5 |  |  |  |  | 2016-05 | LWL | 2. | rm | 8.1
Lemgo, StdA | B | 4911 | 2016 |  | Papersave Swiss (NCA) |  | 2016-02 | LWL | 3. von hinten | B3 | 4.31 |  |  |  |  | 2016.10 | LWL | 3. von hinten | B3 | 7.56
Lemgo, StdA | C | 96 | 2017 | 1959 | Papersave (Battelle, ZFB) |  | 2017-08 | LWL | S.16 | H7 | 3.43 |  |  |  |  | 2018-07 | LWL | S.16 | H7 | 7.56
Lemgo, StdA | B | 2556 | 2013 |  | ZfB:2 |  | 2013-04 | LWL | 1 | I6 | 4.15 |  |  |  |  | 2013-11 | LWL | 1 | I6 | 7.64 |  |  |  |  | 2016-04 | LWL | 1 | lm | n.g.
Lemgo, StdA | F 02 | 335 | 2019 | 1910 | Papersave (Battelle, ZFB) |  | 2019-08 | LWL | 11 | I2 | 4.53 |  |  |  |  | 2020-04 | LWL | 11 | I2 | 7.65
Lemgo, StdA | H 10 | 48 | 2020 | 1960 | Papersave (Battelle, ZFB) |  | 2020-07 | LWL | 7 | C4 | 4.25 |  |  |  |  | 2021-06 | LWL | 7 | C4 | 7.66
Lemgo, StdA | H 06 | 7 | 2020 | 1968 | Papersave (Battelle, ZFB) |  | 2020-07 | LWL | 10 | D7 | 4.75 |  |  |  |  | 2021-06 | LWL | 10 | D7 | 7.7
Lemgo, StdA | ME | 1038 | 2015 |  | ZfB:2 |  | 2015-03 | LWL | 4 | B2 | 3.86 |  |  |  |  | 2016-01 | LWL | 4 | B2 | 7.71
Lemgo, StdA | ME | 1040 | 2015 |  | ZfB:2 |  | 2015-03 | LWL | 8 | J6 | 4.07 |  |  |  |  | 2016-01 | LWL | 8 | J6 | 7.76 |  |  |  |  | 2016-05 | LWL | 1 | lo | 8.3
Lemgo, StdA | B | 4772 | 2016 |  | Papersave Swiss (NCA) |  | 2016-02 | LWL | 4. von hinten | J7 | 4.2 |  |  |  |  | 2016.10 | LWL | 4. von hinten | J7 | 7.77
Lemgo, StdA | ME | 1038 | 2015 |  | ZfB:2 |  | 2015-03 | LWL | 4 | K5 | 3.84 |  |  |  |  | 2016-01 | LWL | 4 | K5 | 7.8
Lemgo, StdA | ME | 1040 | 2015 |  | ZfB:2 |  | 2015-03 | LWL | 8 | B6 | 4.19 |  |  |  |  | 2016-01 | LWL | 8 | B6 | 7.82
Lemgo, StdA | B | 2552 | 2013 |  | ZfB:2 |  | 2013-04 | LWL | 1 | J3 | 3.85 |  |  |  |  | 2013-11 | LWL | 1 | J3 | 7.91
Lemgo, StdA | F 02 | 474 | 2019 | 1946 | Papersave (Battelle, ZFB) |  | 2019-08 | LWL | 2 | D3 | 4.44 |  |  |  |  | 2020-04 | LWL | 2 | D3 | 7.92
Lemgo, StdA | H 10 | 48 | 2020 | 1960 | Papersave (Battelle, ZFB) |  | 2020-07 | LWL | 7 | I5 | 4.1 |  |  |  |  | 2021-06 | LWL | 7 | I5 | 7.92
Lemgo, StdA | F 02 | 335 | 2019 | 1910 | Papersave (Battelle, ZFB) |  | 2019-08 | LWL | 11 | B8 | 4.7 |  |  |  |  | 2020-04 | LWL | 11 | B8 | 7.94
Lemgo, StdA | B | 2550 | 2013 |  | ZfB:2 |  | 2013-04 | LWL | 4 | A8 | 3.96 |  |  |  |  | 2013-11 | LWL | 4 | A8 | 8.01
Lemgo, StdA | B | 3370 | 2014 |  | ZfB:2 |  | 2014-04 | LWL | 20 | B6 | 3.74 |  |  |  |  | 2015-02 | LWL | 20 | B6 | 8.01 |  |  |  |  | 2016-05 | LWL | vorletztes Blatt | mu | 7
Lemgo, StdA | B | 4671 | 2016 |  | Papersave Swiss (NCA) |  | 2016-02 | LWL | 4 | J6 | 4.29 |  |  |  |  | 2016.10 | LWL | 4 | J6 | 8.06
Lemgo, StdA | B | 3370 | 2014 |  | ZfB:2 |  | 2014-04 | LWL | 20 | H3 | 3.71 |  |  |  |  | 2015-02 | LWL | 20 | H3 | 8.09
Lemgo, StdA | B | 2544 | 2013 |  | ZfB:2 |  | 2013-04 | LWL | 2 | J7 | 4.01 |  |  |  |  | 2013-11 | LWL | 2 | J7 | 8.1
Lemgo, StdA | B | 3551 | 2014 |  | ZfB:2 |  | 2014-04 | LWL | 8 | B2 | 3.91 |  |  |  |  | 2015-02 | LWL | 8 | B2 | 8.12
Lemgo, StdA | A | 2524 | 2011 |  | Papersave (Battelle, ZFB) |  | 2011-03 | LWL | 5 | G2 | 4.32 |  |  |  |  | 2011-12 | LWL | 5 | G2 | 8.14
Lemgo, StdA | B | 3551 | 2014 |  | ZfB:2 |  | 2014-04 | LWL | 8 | H4 | 4 |  |  |  |  | 2015-02 | LWL | 8 | H4 | 8.15
Lemgo, StdA | A | 2694 | 2011 |  | Papersave (Battelle, ZFB) |  | 2011-03 | LWL | 3 | D3 | 4.41 |  |  |  |  | 2011-12 | LWL | 3 | D3 | 8.16 |  |  |  |  | 2016-04 | LWL | 1 | rm | 6.82
Lemgo, StdA | A | 2692 | 2011 |  | Papersave (Battelle, ZFB) |  | 2011-03 | LWL | 2 | C3 | 3.46 |  |  |  |  | 2011-12 | LWL | 2 | C3 | 8.19
Lemgo, StdA | B | 4772 | 2016 |  | Papersave Swiss (NCA) |  | 2016-02 | LWL | 4. von hinten | C2 | 4.19 |  |  |  |  | 2016.10 | LWL | 4. von hinten | C2 | 8.19
Lemgo, StdA | B | 4671 | 2016 |  | Papersave Swiss (NCA) |  | 2016-02 | LWL | 4 | B2 | 4.33 |  |  |  |  | 2016.10 | LWL | 4 | B2 | 8.21 |  |  |  |  | 2016-04 | LWL | letztes Blatt | mu | n.g.
Lemgo, StdA | B | 4911 | 2016 |  | Papersave Swiss (NCA) |  | 2016-02 | LWL | 3. von hinten | F3 | 4.24 |  |  |  |  | 2016.10 | LWL | 3. von hinten | F3 | 8.24 |  |  |  |  | 2016-06 | LWL | 7 | ro | 6.68
Lemgo, StdA | A | 2525 | 2011 |  | Papersave (Battelle, ZFB) |  | 2011-03 | LWL | 28 | G1 | 4.09 |  |  |  |  | 2011-12 | LWL | 28 | G1 | 8.25
Lemgo, StdA | B | 3378 | 2014 |  | ZfB:2 |  | 2014-04 | LWL | 100 | C4 | 4.8 |  |  |  |  | 2015-02 | LWL | 100 | C4 | 8.27
Lemgo, StdA | B | 3378 | 2014 |  | ZfB:2 |  | 2014-04 | LWL | 100 | K3 | 4.77 |  |  |  |  | 2015-02 | LWL | 100 | K3 | 8.34
Lemgo, StdA | A | 2521 | 2011 |  | Papersave (Battelle, ZFB) |  | 2011-03 | LWL | 4 | C7 | 3.94 |  |  |  |  | 2011-12 | LWL | 4 | C7 | 8.36
Lemgo, StdA | C | 351 | 2017 | 1969 | Papersave (Battelle, ZFB) |  | 2017-08 | LWL | 13 | B6 | 3.33 |  |  |  |  | 2018-07 | LWL | 13 | B6 | 8.41
Lemgo, StdA | B | 3371 | 2014 |  | ZfB:2 |  | 2014-04 | LWL | 11 | K8 | 4.63 |  |  |  |  | 2015-02 | LWL | 11 | K8 | 8.43
Lemgo, StdA | B | 3377 | 2014 |  | ZfB:2 |  | 2014-04 | LWL | 20 | B2 | 4.61 |  |  |  |  | 2015-02 | LWL | 20 | B2 | 8.44
Lemgo, StdA | B | 5709 | 2017 | 1968 | Papersave (Battelle, ZFB) |  | 2017-08 | LWL | Loses Blatt S. 4 | F2 | 4.35 |  |  |  |  | 2018-07 | LWL | Loses Blatt S. 4 | F2 | 8.46
Lemgo, StdA | B | 3265 | 2012 |  | Papersave (Battelle, ZFB) |  | 2012-03 | LWL | 1 | B7 | 4.12 |  |  |  |  | 2012-09 | LWL | 1 | B7 | 8.48
Lemgo, StdA | F 02 | 402 | 2020 | 1876 | Papersave (Battelle, ZFB) |  | 2020-07 | LWL | 15 | B6 | 4.03 |  |  |  |  | 2021-06 | LWL | 15 | B6 | 8.48
Lemgo, StdA | B | 3371 | 2014 |  | ZfB:2 |  | 2014-04 | LWL | 11 | G4 | 4.57 |  |  |  |  | 2015-02 | LWL | 11 | G4 | 8.5
Lemgo, StdA | B | 3377 | 2014 |  | ZfB:2 |  | 2014-04 | LWL | 20 | I3 | 7.59 |  |  |  |  | 2015-02 | LWL | 20 | I3 | 8.5
Lemgo, StdA | F 01 | 53 | 2019 | 1928 | Papersave (Battelle, ZFB) |  | 2019-08 | LWL | 8 | J7 | 5.1 |  |  |  |  | 2020-04 | LWL | 8 | J7 | 8.51
Lemgo, StdA | C | 137 | 2017 | 1957 | Papersave (Battelle, ZFB) |  | 2017-08 | LWL | 1. DIN A4 Seite | C7 | 3.83 |  |  |  |  | 2018-07 | LWL | 1. DIN A4 Seite | C7 | 8.56
Lemgo, StdA | F 01 | 53 | 2019 | 1928 | Papersave (Battelle, ZFB) |  | 2019-08 | LWL | 8 | B4 | 5.01 |  |  |  |  | 2020-04 | LWL | 8 | B4 | 8.57 |  |  |  |  | 2016-06 | LWL | 7 | lo | 6.68
Lemgo, StdA | B | 4911 | 2016 |  | Papersave Swiss (NCA) |  | 2016-02 | LWL | 1. blaues Blatt | G6 | 4.6 |  |  |  |  | 2016.10 | LWL | 1. blaues Blatt | G6 | 8.62
Lemgo, StdA | F 02 | 402 | 2020 | 1876 | Papersave (Battelle, ZFB) |  | 2020-07 | LWL | 15 | L3 | 3.84 |  |  |  |  | 2021-06 | LWL | 15 | L3 | 8.66
Lemgo, StdA | C | 137 | 2017 | 1957 | Papersave (Battelle, ZFB) |  | 2017-08 | LWL | 1. DIN A4 Seite | K2 | 4.46 |  |  |  |  | 2018-07 | LWL | 1. DIN A4 Seite | K2 | 8.71 |  |  |  |  | 2016-05 | LWL | 2. Blatt | ru | 8.3
Lemgo, StdA | B | 4911 | 2016 |  | Papersave Swiss (NCA) |  | 2016-02 | LWL | 1. blaues Blatt | F2 | 4.63 |  |  |  |  | 2016.10 | LWL | 1. blaues Blatt | F2 | 8.76
Lemgo, StdA | B | 5337 | 2012 |  | Papersave (Battelle, ZFB) |  | 2012-03 | LWL | 2 | C2 | 4.33 |  |  |  |  | 2012-09 | LWL | 2 | C2 | 8.76
Lemgo, StdA | F 01 | 236 | 2019 | 1988 | Papersave (Battelle, ZFB) |  | 2019-08 | LWL | 6 | E3 | 4.9 |  |  |  |  | 2020-04 | LWL | 6 | E3 | 8.87
Lemgo, StdA | C | 351 | 2017 | 1969 | Papersave (Battelle, ZFB) |  | 2017-08 | LWL | 13 | K4 | 3.41 |  |  |  |  | 2018-07 | LWL | 13 | K4 | 8.92
Lemgo, StdA | B | 5430 | 2012 |  | Papersave (Battelle, ZFB) |  | 2012-03 | LWL | 1 | H4/H5 | 4.04 |  |  |  |  | 2012-09 | LWL | 1 | H4/H5 | 8.93
Lemgo, StdA | B | 2031 | 2012 |  | Papersave (Battelle, ZFB) |  | 2012-03 | LWL | 1 | J6 | 3.54 |  |  |  |  | 2012-09 | LWL | 1 | J6 | 8.95
Lemgo, StdA | H 06 | 7 | 2020 | 1968 | Papersave (Battelle, ZFB) |  | 2020-07 | LWL | 10 | I1 | 4.83 |  |  |  |  | 2021-06 | LWL | 10 | I1 | 8.97
Lemgo, StdA | F 02 | 511 | 2019 | 1967 | Papersave (Battelle, ZFB) |  | 2019-08 | LWL | 5 | A3 | 4.84 |  |  |  |  | 2020-04 | LWL | 5 | A3 | 9
Lemgo, StdA | F 01 | 236 | 2019 | 1988 | Papersave (Battelle, ZFB) |  | 2019-08 | LWL | 6 | I4 | 4.67 |  |  |  |  | 2020-04 | LWL | 6 | I4 | 9.01
Lemgo, StdA | F 02 | 511 | 2019 | 1967 | Papersave (Battelle, ZFB) |  | 2019-08 | LWL | 5 | D3 | 4.47 |  |  |  |  | 2020-04 | LWL | 5 | D3 | 9.01
Lemgo, StdA | B | 5709 | 2017 | 1968 | Papersave (Battelle, ZFB) |  | 2017-08 | LWL | Loses Blatt S. 4 | K7 | 4.59 |  |  |  |  | 2018-07 | LWL | Loses Blatt S. 4 | K7 | 9.17
Lemgo, StdA | B | 3267 | 2012 |  | Papersave (Battelle, ZFB) |  | 2012-03 | LWL | 1 | E3 | 4.76 |  |  |  |  | 2012-09 | LWL | 1 | E3 | 9.42
Lemgo, StdA | B | 5319 | 2016 |  | Papersave Swiss (NCA) |  | 2016-02 | LWL | 7 | E4 | 3.48 |  |  |  |  | 2016.10 | LWL | 7 | E4 | nicht entsäuert
Lemgo, StdA | B | 5319 | 2016 |  | Papersave Swiss (NCA) |  | 2016-02 | LWL | 7 | G4 | 3.47 |  |  |  |  | 2016.10 | LWL | 7 | G4 | nicht entsäuert
Lemgo, StdA | B | 5320 | 2016 |  | Papersave Swiss (NCA) |  | 2016-02 | LWL | RD | B2 | 4.32 |  |  |  |  | 2016.10 | LWL | RD | B2 | nicht entsäuert
Lemgo, StdA | B | 5320 | 2016 |  | Papersave Swiss (NCA) |  | 2016-02 | LWL | RD | J7 | 4.5 |  |  |  |  | 2016.10 | LWL | RD | J7 | nicht entsäuert
Lemgo, StdA | T 3 | 2 | 2022 |  | ZfB:2 | 571 | 2022-09 | LWL | 11 | B7 | 3.88 |  |  |  |  | 2023-04 | LWL | 11 | B7 | 8.39
Lemgo, StdA | T 3 | 2 | 2022 |  | ZfB:2 | 571 | 2022-09 | LWL | 11 | L2 | 4.01 |  |  |  |  | 2023-04 | LWL | 11 | L2 | 8.27
Lemgo, StdA | T 6 | 30 | 2022 | 1982 | ZfB:2 | 571 | 2022-09 | LWL | 18 | A7 | 3.44 |  |  |  |  | 2023-04 | LWL | 18 | A7 | 7.07
Lemgo, StdA | T 6 | 30 | 2022 | 1982 | ZfB:2 | 571 | 2022-09 | LWL | 18 | K6 | 3.59 |  |  |  |  | 2023-04 | LWL | 18 | K6 | 7.66
Lemgo, StdA | T 8 | 71 | 2022 | 1963 | ZfB:2 | 571 | 2022-09 | LWL | 10 | C7 | 3.39 |  |  |  |  | 2023-04 | LWL | 10 | C7 | 7.48
Lemgo, StdA | T 8 | 71 | 2022 | 1963 | ZfB:2 | 571 | 2022-09 | LWL | 10 | K4 | 3.3 |  |  |  |  | 2023-04 | LWL | 10 | K4 | 7.56
Lemgo, StdA | T 7 | 285 | 2022 | 1946 | ZfB:2 | 571 | 2022-09 | LWL | 10 (Zeugnisliste Kl. 1b) | B7 | 4.06 |  |  |  |  | 2023-04 | LWL | 10 (Zeugnisliste Kl. 1b) | B7 | 6.91
Lemgo, StdA | T 7 | 285 | 2022 | 1946 | ZfB:2 | 571 | 2022-09 | LWL | 10 (Zeugnisliste Kl. 1b) | K2 | 4.21 |  |  |  |  | 2023-04 | LWL | 10 (Zeugnisliste Kl. 1b) | K2 | 7.6
Lemgo, StdA | T 3 | 8 | 2022 | 1923 | ZfB:2 | 571 | 2022-09 | LWL | 10. letztes Blatt | B3 | 3.24 |  |  |  |  | 2023-04 | LWL | 10. letztes Blatt | B3 | 7.12
Lemgo, StdA | T 3 | 8 | 2022 | 1923 | ZfB:2 | 571 | 2022-09 | LWL | 10. letztes Blatt | K5 | 3.51 |  |  |  |  | 2023-04 | LWL | 10. letztes Blatt | K5 | 7.49
Lemgo, StdA | C | 2609 | 2024 | 1954 | ZfB:2 |  | 2024-05 | LWL | 11 | A6 | 4.57 |  |  |  |  | 2024-11 | LWL | 11 | A6 | 8.21
Lemgo, StdA | C | 2609 | 2024 | 1954 | ZfB:2 |  | 2024-05 | LWL | 11 | G6 | 3.98 |  |  |  |  | 2024-11 | LWL | 11 | G6 | 8.94
Lemgo, StdA | C | 2648 | 2024 | 1966 | ZfB:2 |  | 2024-05 | LWL | 8 | D2 | 3.39 |  |  |  |  | 2024-11 | LWL | 8 | D2 | 8.87
Lemgo, StdA | C | 2648 | 2024 | 1966 | ZfB:2 |  | 2024-05 | LWL | 8 | I7 | 3.5 |  |  |  |  | 2024-11 | LWL | 8 | I7 | 7.69
Lemgo, StdA | H 13 | 140 | 2024 | 1955 | ZfB:2 |  | 2024-05 | LWL | 25 | B7 | 4.53 |  |  |  |  | 2024-11 | LWL | 25 | B7 | 8.8
Lemgo, StdA | H 13 | 140 | 2024 | 1955 | ZfB:2 |  | 2024-05 | LWL | 25 | J7 | 4.96 |  |  |  |  | 2024-11 | LWL | 25 | J7 | 9.3
Lemgo, StdA | F 02 | 64 | 2024 | 1971 | ZfB:2 |  | 2024-05 | LWL | 9 | C5 | 3.8 |  |  |  |  | 2024-11 | LWL | 9 | C5 | 7.02
Lemgo, StdA | F 02 | 64 | 2024 | 1971 | ZfB:2 |  | 2024-05 | LWL | 9 | I7 | 4.01 |  |  |  |  | 2024-11 | LWL | 9 | I7 | 8.52
Lemgo, StdA | F 02 | 166 | 2024 | 1931 | ZfB:2 |  | 2024-05 | LWL | 6 | C2 | 4.29 |  |  |  |  | 2024-11 | LWL | 6 | C2 | 8.78
Lemgo, StdA | F 02 | 166 | 2024 | 1931 | ZfB:2 |  | 2024-05 | LWL | 6 | J7 | 4.19 |  |  |  |  | 2024-11 | LWL | 6 | J7 | 8.62
Lennestadt, StdA | - | 112 | 2021 | 1895 | Papersave (Battelle, ZFB) |  | 2021-06 | LWL | 11 | J2 | 4.58 |  |  |  |  | 2022-02 | LWL | 11 | J2 | 8.42
Lennestadt, StdA | - | 172 | 2021 | 1941 | Papersave (Battelle, ZFB) |  | 2021-06 | LWL | 5 | B2 | 4.57 |  |  |  |  | 2022-02 | LWL | 5 | B2 | 8.6
Lennestadt, StdA | - | 172 | 2021 | 1941 | Papersave (Battelle, ZFB) |  | 2021-06 | LWL | 5 | J7 | 4.44 |  |  |  |  | 2022-02 | LWL | 5 | J7 | 8.67
Lennestadt, StdA | - | 112 | 2021 | 1895 | Papersave (Battelle, ZFB) |  | 2021-06 | LWL | 11 | C7 | 4.81 |  |  |  |  | 2022-02 | LWL | 11 | C7 | 8.75
Lennestadt, StdA | - | 1 | 2021 | 1873 | Papersave (Battelle, ZFB) |  | 2021-06 | LWL | 7 | L2 | 6.51 |  |  |  |  | 2022-02 | LWL | 7 | L2 | 8.79
Lennestadt, StdA | - | 284 | 2021 | 1911 | Papersave (Battelle, ZFB) |  | 2021-06 | LWL | 12 | I4 | 4.31 |  |  |  |  | 2022-02 | LWL | 12 | I4 | 8.93
Lennestadt, StdA | - | 1 | 2021 | 1873 | Papersave (Battelle, ZFB) |  | 2021-06 | LWL | 7 | B7 | 4.57 |  |  |  |  | 2022-02 | LWL | 7 | B7 | 9.02
Lennestadt, StdA | - | 284 | 2021 | 1911 | Papersave (Battelle, ZFB) |  | 2021-06 | LWL | 12 | D4 | 4.38 |  |  |  |  | 2022-02 | LWL | 12 | D4 | 9.16 |  |  |  |  | 2016-06 | LWL | 5 | lu | 7.5
Lennestadt, StdA | - | 60a | 2021 | 1890 | Papersave (Battelle, ZFB) |  | 2021-06 | LWL | 4 | A3 | 4.86 |  |  |  |  | 2022-02 | LWL | 4 | A3 | 9.42
Lennestadt, StdA | - | 60a | 2021 | 1890 | Papersave (Battelle, ZFB) |  | 2021-06 | LWL | 4 | I4 | 4.53 |  |  |  |  | 2022-02 | LWL | 4 | I4 | 9.46
Lennestadt, StdA |  | 293 | 2022 | 1946 | ZFB:2 | 194 | 2022-05 | LWL | 1 | A3 | 4.44 |  |  |  |  | 2023-05 | LWL | 1 | A3 | 8.45
Lennestadt, StdA |  | 293 | 2022 | 1946 | ZFB:2 | 194 | 2022-05 | LWL | 1 | E7 | 4.47 |  |  |  |  | 2023-05 | LWL | 1 | E7 | 9.38
Lennestadt, StdA |  | 310 | 2022 | 1929 | ZFB:2 | 194 | 2022-05 | LWL | 5 | D7 | 4.66 |  |  |  |  | 2023-05 | LWL | 5 | D7 | 9.04
Lennestadt, StdA |  | 310 | 2022 | 1929 | ZFB:2 | 194 | 2022-05 | LWL | 5 | H2 | 4.67 |  |  |  |  | 2023-05 | LWL | 5 | H2 | 8.64
Lennestadt, StdA |  | 389 | 2022 | 1930 | ZFB:2 | 194 | 2022-05 | LWL | 8 | A3 | 4.42 |  |  |  |  | 2023-05 | LWL | 8 | A3 | 9.15
Lennestadt, StdA |  | 389 | 2022 | 1930 | ZFB:2 | 194 | 2022-05 | LWL | 8 | I7 | 4.49 |  |  |  |  | 2023-05 | LWL | 8 | I7 | 8.97
Lennestadt, StdA |  | 444 | 2022 | 1962 | ZFB:2 | 194 | 2022-05 | LWL | 5 | B7 | 4.27 |  |  |  |  | 2023-05 | LWL | 5 | B7 | 8.64
Lennestadt, StdA |  | 444 | 2022 | 1962 | ZFB:2 | 194 | 2022-05 | LWL | 5 | K3 | 4.28 |  |  |  |  | 2023-05 | LWL | 5 | K3 | 9.43
Lennestadt, StdA |  | 492 | 2022 | 1956 | ZFB:2 | 194 | 2022-05 | LWL | 6 | C4/C5 | 4.16 |  |  |  |  | 2023-05 | LWL | 6 | C4/C5 | 8.09
Lennestadt, StdA |  | 492 | 2022 | 1956 | ZFB:2 | 194 | 2022-05 | LWL | 6 | I4/I5 | 4.22 |  |  |  |  | 2023-05 | LWL | 6 | I4/I5 | 8.07
Lennestadt, StdA |  | 498 | 2023 | 1943 | ZfB:2 |  | 2023-07 | LWL | 16 | B2 | 4.36 |  |  |  |  | 2024-05 | LWL | 16 | B2 | 8.36
Lennestadt, StdA |  | 498 | 2023 | 1943 | ZfB:2 |  | 2023-07 | LWL | 16 | K7 | 4.36 |  |  |  |  | 2024-05 | LWL | 16 | K7 | 8.28
Lennestadt, StdA |  | 575 | 2023 | 1928 | ZfB:2 |  | 2023-07 | LWL | 1 | B7 | 4.23 |  |  |  |  | 2024-05 | LWL | 1 | B7 | 9.31
Lennestadt, StdA |  | 575 | 2023 | 1928 | ZfB:2 |  | 2023-07 | LWL | 1 | K3 | 4.53 |  |  |  |  | 2024-05 | LWL | 1 | K3 | 8.46
Lennestadt, StdA |  | 665 | 2023 | 1927 | ZfB:2 |  | 2023-07 | LWL | 8 | E7 | 4.53 |  |  |  |  | 2024-05 | LWL | 8 | E7 | 8.35
Lennestadt, StdA |  | 665 | 2023 | 1927 | ZfB:2 |  | 2023-07 | LWL | 8 | G2 | 4.38 |  |  |  |  | 2024-05 | LWL | 8 | G2 | 8.26
Lennestadt, StdA |  | 744 | 2023 | 1929 | ZfB:2 |  | 2023-07 | LWL | 9 | D7 | 4.64 |  |  |  |  | 2024-05 | LWL | 9 | D7 | 8.29
Lennestadt, StdA |  | 744 | 2023 | 1929 | ZfB:2 |  | 2023-07 | LWL | 9 | J5 | 4.6 |  |  |  |  | 2024-05 | LWL | 9 | J5 | 8.17
Lennestadt, StdA |  | 811 | 2023 | 1923 | ZfB:2 |  | 2023-07 | LWL | 41 | D2 | 4.64 |  |  |  |  | 2024-05 | LWL | 41 | D2 | 8.7
Lennestadt, StdA |  | 811 | 2023 | 1923 | ZfB:2 |  | 2023-07 | LWL | 41 | I7 | 4.79 |  |  |  |  | 2024-05 | LWL | 41 | I7 | 8.61
Lennestadt, StdA |  | 812 | 2024 | 1924 | ZfB:2 |  | 2024-07 | LWL | 12 | A5 | 4.1 |  |  |  |  | 2024-11 | LWL | 12 | A5 | 7.84
Lennestadt, StdA |  | 812 | 2024 | 1924 | ZfB:2 |  | 2024-07 | LWL | 12 | L4 | 4.1 |  |  |  |  | 2024-11 | LWL | 12 | L4 | 7.93
Lennestadt, StdA |  | 891 | 2024 | 1911 | ZfB:2 |  | 2024-07 | LWL | 6 | B8 | 4.73 |  |  |  |  | 2024-11 | LWL | 6 | B8 | 8.17
Lennestadt, StdA |  | 891 | 2024 | 1911 | ZfB:2 |  | 2024-07 | LWL | 6 | I3 | 4.62 |  |  |  |  | 2024-11 | LWL | 6 | I3 | 8.67
Lennestadt, StdA |  | 971 | 2024 | 1930 | ZfB:2 |  | 2024-07 | LWL | 2 | C3 | 4.02 |  |  |  |  | 2024-11 | LWL | 2 | C3 | 8.03
Lennestadt, StdA |  | 971 | 2024 | 1930 | ZfB:2 |  | 2024-07 | LWL | 2 | J7 | 4.36 |  |  |  |  | 2024-11 | LWL | 2 | J7 | 7.69
Lennestadt, StdA |  | 1045 | 2024 | 1927 | ZfB:2 |  | 2024-07 | LWL | 13 | B2 | 4.04 |  |  |  |  | 2024-11 | LWL | 13 | B2 | 7.52
Lennestadt, StdA |  | 1045 | 2024 | 1927 | ZfB:2 |  | 2024-07 | LWL | 13 | E7 | 4.1 |  |  |  |  | 2024-11 | LWL | 13 | E7 | 7.58
Lennestadt, StdA |  | 1138 | 2024 | 1930 | ZfB:2 |  | 2024-07 | LWL | 2 | C2 | 4.57 |  |  |  |  | 2024-11 | LWL | 2 | C2 | 8.8
Lennestadt, StdA |  | 1138 | 2024 | 1930 | ZfB:2 |  | 2024-07 | LWL | 2 | H7 | 4.71 |  |  |  |  | 2024-11 | LWL | 2 | H7 | 8.65
Lippe, KrA | K1 Blomberg | 44 (Nr. 69) | 2023 | 1936 | ZfB:2 |  | 2023-07 | LWL | 6 | B4 | 4.33 |  |  |  |  | 2024-07 | LWL | 6 | B4 | 8
Lippe, KrA | K1 Blomberg | 44 (Nr. 69) | 2023 | 1936 | ZfB:2 |  | 2023-07 | LWL | 6 | H6 | 4.4 |  |  |  |  | 2024-07 | LWL | 6 | H6 | 7.77
Lippe, KrA | K1 Blomberg | 111 | 2023 | 1930 | ZfB:2 |  | 2023-07 | LWL | 6 | E2 | 4.12 |  |  |  |  | 2024-07 | LWL | 6 | E2 | 8.39
Lippe, KrA | K1 Blomberg | 111 | 2023 | 1930 | ZfB:2 |  | 2023-07 | LWL | 6 | H7 | 4.36 |  |  |  |  | 2024-07 | LWL | 6 | H7 | 8.31
Lippe, KrA | K1 Blomberg | 289 | 2023 | 1948 | ZfB:2 |  | 2023-07 | LWL | 4 | B4 | 3.47 |  |  |  |  | 2024-07 | LWL | 4 | B4 | 8.15
Lippe, KrA | K1 Blomberg | 289 | 2023 | 1948 | ZfB:2 |  | 2023-07 | LWL | 4 | J7 | 3.94 |  |  |  |  | 2024-07 | LWL | 4 | J7 | 8.18
Lippe, KrA | K1 Brake | 1 | 2023 | 1966 | ZfB:2 |  | 2023-07 | LWL | 15 | B7 | 4.08 |  |  |  |  | 2024-07 | LWL | 15 | B7 | 9.83
Lippe, KrA | K1 Brake | 1 | 2023 | 1966 | ZfB:2 |  | 2023-07 | LWL | 15 | J2 | 4.18 |  |  |  |  | 2024-07 | LWL | 15 | J2 | 9.39
Lippe, KrA | K1 Brake | 48 | 2023 | 1936 | ZfB:2 |  | 2023-07 | LWL | 3 | C2/D2 | 4.46 |  |  |  |  | 2024-07 | LWL | 3 | C2/D2 | 9.37
Lippe, KrA | K1 Brake | 48 | 2023 | 1936 | ZfB:2 |  | 2023-07 | LWL | 3 | I7 | 4.36 |  |  |  |  | 2024-07 | LWL | 3 | I7 | 8.09
Lippe, KrA | K1 Schötmar | 56 | 2024 | 1938 | ZfB:2 |  | 2024-09 | LWL | 8 | B7 | 3.01 |  |  |  |  | 2025-05 | LWL | 8 | B7 | 9.04
Lippe, KrA | K1 Schötmar | 56 | 2024 | 1938 | ZfB:2 |  | 2024-09 | LWL | 8 | H4 | 3.12 |  |  |  |  | 2025-05 | LWL | 8 | H4 | 6.12
Lippe, KrA | K1 Schötmar | 192 | 2024 | 1940 | ZfB:2 |  | 2024-09 | LWL | 13 | B2 | 3.33 |  |  |  |  | 2025-05 | LWL | 13 | B2 | 8.71
Lippe, KrA | K1 Schötmar | 192 | 2024 | 1940 | ZfB:2 |  | 2024-09 | LWL | 13 | I7 | 3 |  |  |  |  | 2025-05 | LWL | 13 | I7 | 8.19
Lippe, KrA | K2 Lemgo | 5 | 2024 | 1936 | ZfB:2 |  | 2024-09 | LWL | 13 | B5 | 3.24 |  |  |  |  | 2025-05 | LWL | 13 | B5 | 7.63
Lippe, KrA | K2 Lemgo | 5 | 2024 | 1936 | ZfB:2 |  | 2024-09 | LWL | 13 | I6 | 3.18 |  |  |  |  | 2025-05 | LWL | 13 | I6 | 8.9
Lippe, KrA | K2 Lemgo | 130 | 2024 | 1932 | ZfB:2 |  | 2024-09 | LWL | 8 | B2 | 3.98 |  |  |  |  | 2025-05 | LWL | 8 | B2 | 7.98
Lippe, KrA | K2 Lemgo | 130 | 2024 | 1932 | ZfB:2 |  | 2024-09 | LWL | 8 | K7 | 4.15 |  |  |  |  | 2025-05 | LWL | 8 | K7 | 7.86
Lippe, KrA | K2 Lemgo | 1968 | 2024 | 1948 | ZfB:2 |  | 2024-09 | LWL | 3 | A3 | 4.39 |  |  |  |  | 2025-05 | LWL | 3 | A3 | 7.76
Lippe, KrA | K2 Lemgo | 1968 | 2024 | 1948 | ZfB:2 |  | 2024-09 | LWL | 3 | J4 | 4.47 |  |  |  |  | 2025-05 | LWL | 3 | J4 | 7.64
Lippetal, GemA |  | 1-13-133-19(bzw. 00 11b) | 2022 | 1968 | ZFB:2 | 185 | 2022-05 | LWL | 4 | A4 | 3.98 |  |  |  |  | 2022-10 | LWL | 4 | A4 | 6.79
Lippetal, GemA |  | 1-13-134-00 | 2022 | 1949 | ZFB:2 | 185 | 2022-05 | LWL | 8 | J4 | 3.44 |  |  |  |  | 2022-10 | LWL | 8 | J4 | 7.16
Lippetal, GemA |  | 0-05-051-31 | 2022 | 1969 | ZFB:2 | 185 | 2022-05 | LWL | 2 | I2 | 3.71 |  |  |  |  | 2022-10 | LWL | 2 | I2 | 7.67
Lippetal, GemA |  | 1-13-131-00 | 2022 | 1951 | ZFB:2 | 185 | 2022-05 | LWL | 5 | K7 | 2.95 |  |  |  |  | 2022-10 | LWL | 5 | K7 | 7.82
Lippetal, GemA |  | 1-13-134-00 | 2022 | 1949 | ZFB:2 | 185 | 2022-05 | LWL | 8 | A4 | 3.57 |  |  |  |  | 2022-10 | LWL | 8 | A4 | 8.22 |  |  |  |  | 2016-06 | LWL | 55 | mo (B4) | 7.77
Lippetal, GemA |  | 0-05-051-31 | 2022 | 1969 | ZFB:2 | 185 | 2022-05 | LWL | 2 | C7 | 3.65 |  |  |  |  | 2022-10 | LWL | 2 | C7 | 8.29
Lippetal, GemA |  | 1-15-152-00-10 | 2022 | 1952 | ZFB:2 | 185 | 2022-05 | LWL | 2 | C5 | 3.61 |  |  |  |  | 2022-10 | LWL | 2 | C5 | 8.41
Lippetal, GemA |  | 1-15-152-00-10 | 2022 | 1952 | ZFB:2 | 185 | 2022-05 | LWL | 2 | K3 | 4.2 |  |  |  |  | 2022-10 | LWL | 2 | K3 | 8.45
Lippetal, GemA |  | 1-13-133-19(bzw. 00 11b) | 2022 | 1968 | ZFB:2 | 185 | 2022-05 | LWL | 4 | K7 | 3.56 |  |  |  |  | 2022-10 | LWL | 4 | K7 | 8.46
Lippetal, GemA |  | 1-13-131-00 | 2022 | 1951 | ZFB:2 | 185 | 2022-05 | LWL | 5 | B3 | 3.81 |  |  |  |  | 2022-10 | LWL | 5 | B3 | 8.73
Lippetal, GemA | verschiedenes | Wegebesser. … 1769-1867 | 2024 | 1891 | ZfB:2 |  | 2024-07 | LWL | 16 | A5 | 4.1 |  |  |  |  | 2025-01 | LWL | 16 | A5 | 8.37
Lippetal, GemA | verschiedenes | Wegebesser. … 1769-1867 | 2024 | 1891 | ZfB:2 |  | 2024-07 | LWL | 16 | I4 | 4.07 |  |  |  |  | 2025-01 | LWL | 16 | I4 | 8.38
Lippetal, GemA | verschiedenes | Abelende Perez | 2024 | 1970 | ZfB:2 |  | 2024-07 | LWL |  | B4 | 5.07 |  |  |  |  | 2025-01 | LWL |  | B4
Lippetal, GemA | verschiedenes | Abelende Perez | 2024 | 1970 | ZfB:2 |  | 2024-07 | LWL |  | E1 | 4.61 |  |  |  |  | 2025-01 | LWL |  | E1
Lippetal, GemA | verschiedenes | Reg. L; Lammers Anton | 2024 |  | ZfB:2 |  | 2024-07 | LWL | Lammers Anton | C2 | 4.21 |  |  |  |  | 2025-01 | LWL | Lammers Anton | C2 | 8.54
Lippetal, GemA | verschiedenes | Reg. L; Lammers Anton | 2024 |  | ZfB:2 |  | 2024-07 | LWL | Lammers Anton | E7 | 4.33 |  |  |  |  | 2025-01 | LWL | Lammers Anton | E7 | 8.58
Lippetal, GemA | verschiedenes | Reg. A | 2024 | 1952 | ZfB:2 |  | 2024-07 | LWL | Abbic Jusuf | A1 | 4.33 |  |  |  |  | 2025-01 | LWL | Abbic Jusuf | A1 | 7.14
Lippetal, GemA | verschiedenes | Reg.A | 2024 | 1952 | ZfB:2 |  | 2024-07 | LWL | Abbic Jusuf | E3 | 4.56 |  |  |  |  | 2025-01 | LWL | Abbic Jusuf | E3 | 8.37
Lippetal, GemA | verschiedenes | Reg. Hauptstr. | 2024 |  | ZfB:2 |  | 2024-07 | LWL | Nr. 1, 73a, Bussmann,H. … | C1 | 4.98 |  |  |  |  | 2025-01 | LWL | Nr. 1, 73a, Bussmann,H. … | C1 | 8.58
Lippetal, GemA | verschiedenes | Reg. Hauptstr. | 2024 |  | ZfB:2 |  | 2024-07 | LWL | Nr. 1, 73a, Bussmann,H. … | E9 | 5.81 |  |  |  |  | 2025-01 | LWL | Nr. 1, 73a, Bussmann,H. … | E9 | 8.75
Lippstadt, StdA | St. R. E. | 387 | 2016 |  | ZfB:2 |  | 2016-05 | LWL | 22. letztes Blatt | K2 | 3.88 |  |  |  |  | 2017-01 | LWL | 22. letztes Blatt | K2 | 4.84
Lippstadt, StdA | St. R. E. | 459 | 2016 |  | ZfB:2 |  | 2016-05 | LWL | 1 | D3 | 3.63 |  |  |  |  | 2017-01 | LWL | 1 | D3 | 5.46
Lippstadt, StdA | St. R. E. | 459 | 2016 |  | ZfB:2 |  | 2016-05 | LWL | 1 | F4 | 3.73 |  |  |  |  | 2017-01 | LWL | 1 | F4 | 5.79 |  |  |  |  | 2016-06 | LWL | 7 | mu | 7.52
Lippstadt, StdA | St. R. E. | 314 | 2016 |  | ZfB:2 |  | 2016-05 | LWL | 12 | K6 | 4.09 |  |  |  |  | 2017-01 | LWL | 12 | K6 | 6.01
Lippstadt, StdA | St. R. E. | 314 | 2016 |  | ZfB:2 |  | 2016-05 | LWL | 12 | H6 | 3.82 |  |  |  |  | 2017-01 | LWL | 12 | H6 | 6.07
Lippstadt, StdA | St. R. E. | 387 | 2016 |  | ZfB:2 |  | 2016-05 | LWL | 22. letztes Blatt | D2 | 4.01 |  |  |  |  | 2017-01 | LWL | 22. letztes Blatt | D2 | 6.07
Lippstadt, StdA | St. R. E. | 282 | 2016 |  | ZfB:2 |  | 2016-05 | LWL | 2. Blatt nach 2/3 AD | I2 | 3.49 |  |  |  |  | 2017-01 | LWL | 2. Blatt nach 2/3 AD | I2 | 6.3
Lippstadt, StdA | St. R. E. | 282 | 2016 |  | ZfB:2 |  | 2016-05 | LWL | 2. Blatt nach 2/3 AD | J7 | 3.19 |  |  |  |  | 2017-01 | LWL | 2. Blatt nach 2/3 AD | J7 | 6.31
Lippstadt, StdA | St. R. E. | 182a | 2016 |  | ZfB:2 |  | 2016-05 | LWL | 67 u.li. Gestempelt | G7 | 3.56 |  |  |  |  | 2017-01 | LWL | 67 u.li. Gestempelt | G7 | 6.33
Lippstadt, StdA | St. R. E. | 182a | 2016 |  | ZfB:2 |  | 2016-05 | LWL | 67 u.li. Gestempelt | C4 | 3.53 |  |  |  |  | 2017-01 | LWL | 67 u.li. Gestempelt | C4 | 6.34
Lippstadt, StdA | F | 370 | 2014 |  | ZfB:2 |  | 2014-03 | LWL | 2 | C5 | 3.94 |  |  |  |  | 2014-09 | LWL | 2 | C5 | 6.87
Lippstadt, StdA | St. R. E. | 75 | 2016 |  | ZfB:2 |  | 2016-05 | LWL | 10. Bl.letzte Lage | D6 | 4.27 |  |  |  |  | 2017-01 | LWL | 10. Bl.letzte Lage | D6 | 6.87
Lippstadt, StdA | Pr | StR. PS Esb G 1 | 2015 |  | CSC Book Saver (PAL) |  | 2015-02 | LWL | 10. letztes Blatt | F1 | 5.59 |  |  |  |  | 2015-05 | LWL | 10. letztes Blatt | F1 | 6.93 |  |  |  |  | 2016-06 | LWL | 10. Blatt von hinten | F1 | 7.65
Lippstadt, StdA | F | 371 | 2014 |  | ZfB:2 |  | 2014-03 | LWL | 3 | A2 | 3.61 |  |  |  |  | 2014-09 | LWL | 3 | A2 | 6.94
Lippstadt, StdA | St. R. E. | 553 | 2016 |  | ZfB:2 |  | 2016-05 | LWL | 25. letztes Blatt | H4 | 4.56 |  |  |  |  | 2017-01 | LWL | 25. letztes Blatt | H4 | 6.98
Lippstadt, StdA | F | 371 | 2014 |  | ZfB:2 |  | 2014-03 | LWL | 3 | F1 | 3.49 |  |  |  |  | 2014-09 | LWL | 3 | F1 | 7.01
Lippstadt, StdA | F | 370 | 2014 |  | ZfB:2 |  | 2014-03 | LWL | 2 | J5 | 4.03 |  |  |  |  | 2014-09 | LWL | 2 | J5 | 7.02
Lippstadt, StdA | Pr | StR. PS Esb G 1 | 2015 |  | CSC Book Saver (PAL) |  | 2015-02 | LWL | 10. letztes Blatt | B7 | 5.58 |  |  |  |  | 2015-05 | LWL | 10. letztes Blatt | B7 | 7.05 |  |  |  |  | 2016-06 | LWL | 10. Blatt von hinten | B7 | 7.51
Lippstadt, StdA | St. R. E. | 75 | 2016 |  | ZfB:2 |  | 2016-05 | LWL | 10. Bl.letzte Lage | E3 | 3.74 |  |  |  |  | 2017-01 | LWL | 10. Bl.letzte Lage | E3 | 7.05
Lippstadt, StdA | St. R. E. | 242 | 2016 |  | ZfB:2 |  | 2016-05 | LWL | 4 | E7 | 3.98 |  |  |  |  | 2017-01 | LWL | 4 | E7 | 7.13
Lippstadt, StdA | F | 250 | 2014 |  | ZfB:2 |  | 2014-03 | LWL | 4 | K5 | 3.68 |  |  |  |  | 2014-09 | LWL | 4 | K5 | 7.17
Lippstadt, StdA | St. R. E. | 242 | 2016 |  | ZfB:2 |  | 2016-05 | LWL | 4 | B4 | 3.6 |  |  |  |  | 2017-01 | LWL | 4 | B4 | 7.17
Lippstadt, StdA | Pr | StR. PS Esb G 1 | 2015 |  | CSC Book Saver (PAL) |  | 2015-02 | LWL | 4 | J4 | 4.52 |  |  |  |  | 2015-05 | LWL | 4 | J4 | 7.19
Lippstadt, StdA | GA LIP | 44 | 2012 |  | Papersave (Battelle, ZFB) |  | 2012-04 | LWL | Registerblatt A | A7 | 3.93 |  |  |  |  | 2012-11 | LWL | Registerblatt A | A7 | 7.21
Lippstadt, StdA | St. R. E. | 17 | 2016 |  | ZfB:2 |  | 2016-05 | LWL | 26 | J3 | 4.25 |  |  |  |  | 2017-01 | LWL | 26 | J3 | 7.24
Lippstadt, StdA | St. R. E. | 589 (Buch) | 2016 |  | ZfB:2 |  | 2016-05 | LWL | 24 | G5 | 4.25 |  |  |  |  | 2017-01 | LWL | 24 | G5 | 7.29 |  |  |  |  | 2016-06 | LWL | 6 | lu | 7.4
Lippstadt, StdA | H | 4279 | 2021 | 1934 | Papersave (Battelle, ZFB) |  | 2021-05 | LWL | 1 | K2 | 4.22 |  |  |  |  | 2022-01 | LWL | 1 | K2 | 7.29
Lippstadt, StdA | F | 250 | 2014 |  | ZfB:2 |  | 2014-03 | LWL | 4 | C6 | 3.97 |  |  |  |  | 2014-09 | LWL | 4 | C6 | 7.31
Lippstadt, StdA | F | 820 | 2015 |  | ZfB:2 |  | 2015-02 | LWL | 1. blaues Heftchen Deckblatt | A8 | 4.05 |  |  |  |  | 2015-05 | LWL | 1. blaues Heftchen Deckblatt | A8 | 7.32
Lippstadt, StdA | St. R. E. | 589 (Buch) | 2016 |  | ZfB:2 |  | 2016-05 | LWL | 24 | E3 | 4.34 |  |  |  |  | 2017-01 | LWL | 24 | E3 | 7.34
Lippstadt, StdA | GA LIP | 53 | 2012 |  | Papersave (Battelle, ZFB) |  | 2012-04 | LWL | 7 | I8 | 3.95 |  |  |  |  | 2012-11 | LWL | 7 | I8 | 7.38
Lippstadt, StdA | St. R. E. | 17 | 2016 |  | ZfB:2 |  | 2016-05 | LWL | 26 | B4 | 4.74 |  |  |  |  | 2017-01 | LWL | 26 | B4 | 7.38
Lippstadt, StdA | St.R.I.GB | 070 | 2020 | 1903 | Papersave (Battelle, ZFB) |  | 2020-07 | LWL | 12 | B7 | 4.48 |  |  |  |  | 2021-03 | LWL | 12 | B7 | 7.38
Lippstadt, StdA | Pr | FPr 129b | 2015 |  | CSC Book Saver (PAL) |  | 2015-02 | LWL | 139 | F1 | 5.14 |  |  |  |  | 2015-05 | LWL | 139 | F1 | 7.39
Lippstadt, StdA | St.R.I.GB | 006 | 2020 | 1921 | Papersave (Battelle, ZFB) |  | 2020-07 | LWL | 3 | L4 | 4.59 |  |  |  |  | 2021-03 | LWL | 3 | L4 | 7.41
Lippstadt, StdA | H | 4149 | 2021 | 1952 | Papersave (Battelle, ZFB) |  | 2021-05 | LWL | 6 | I6 | 4 |  |  |  |  | 2022-01 | LWL | 6 | I6 | 7.41
Lippstadt, StdA | F | 252 | 2014 |  | ZfB:2 |  | 2014-03 | LWL | 6 | J3 | 3.55 |  |  |  |  | 2014-09 | LWL | 6 | J3 | 7.44
Lippstadt, StdA | Pr | StR. PS Esb G 1 | 2015 |  | CSC Book Saver (PAL) |  | 2015-02 | LWL | 4 | B4 | 4.66 |  |  |  |  | 2015-05 | LWL | 4 | B4 | 7.44
Lippstadt, StdA | F | 821 | 2015 |  | ZfB:2 |  | 2015-02 | LWL | 5 | F2 | 3.44 |  |  |  |  | 2015-05 | LWL | 5 | F2 | 7.46
Lippstadt, StdA | St. R. E. | 489 | 2016 |  | ZfB:2 |  | 2016-05 | LWL | 1. Blatt nach 2. Lage | D1 | 4.89 |  |  |  |  | 2017-01 | LWL | 1. Blatt nach 2. Lage | D1 | 7.46
Lippstadt, StdA | H | 4078 | 2021 | 1941 | Papersave (Battelle, ZFB) |  | 2021-05 | LWL | 1 | J4 | 4.5 |  |  |  |  | 2022-01 | LWL | 1 | J4 | 7.47
Lippstadt, StdA | St. R. E. | 553 | 2016 |  | ZfB:2 |  | 2016-05 | LWL | 25. letztes Blatt | A3 | 4.18 |  |  |  |  | 2017-01 | LWL | 25. letztes Blatt | A3 | 7.48
Lippstadt, StdA | St. R. E. | 489 | 2016 |  | ZfB:2 |  | 2016-05 | LWL | 1. Blatt nach 2. Lage | G4 | 4.08 |  |  |  |  | 2017-01 | LWL | 1. Blatt nach 2. Lage | G4 | 7.49
Lippstadt, StdA | F | 252 | 2014 |  | ZfB:2 |  | 2014-03 | LWL | 6 | A2 | 3.49 |  |  |  |  | 2014-09 | LWL | 6 | A2 | 7.54
Lippstadt, StdA | H | 4149 | 2021 | 1952 | Papersave (Battelle, ZFB) |  | 2021-05 | LWL | 6 | B3 | 3.83 |  |  |  |  | 2022-01 | LWL | 6 | B3 | 7.54
Lippstadt, StdA | St.R.PS | Hör E15 | 2020 | 1938 | Papersave (Battelle, ZFB) |  | 2020-07 | LWL | 5 | D2 | 4.26 |  |  |  |  | 2021-03 | LWL | 5 | D2 | 7.65
Lippstadt, StdA | F | 368 | 2014 |  | ZfB:2 |  | 2014-03 | LWL | 3 | I4 | 4.19 |  |  |  |  | 2014-09 | LWL | 3 | I4 | 7.68
Lippstadt, StdA | Pr | FPr 129b | 2015 |  | CSC Book Saver (PAL) |  | 2015-02 | LWL | 139 | F6 | 4.67 |  |  |  |  | 2015-05 | LWL | 139 | F6 | 7.68
Lippstadt, StdA | H | 4078 | 2021 | 1941 | Papersave (Battelle, ZFB) |  | 2021-05 | LWL | 1 | B5 | 4.34 |  |  |  |  | 2022-01 | LWL | 1 | B5 | 7.71
Lippstadt, StdA | St.R.I.GB | 070 | 2020 | 1903 | Papersave (Battelle, ZFB) |  | 2020-07 | LWL | 12 | K2 | 4.44 |  |  |  |  | 2021-03 | LWL | 12 | K2 | 7.73
Lippstadt, StdA | St.R.PS | Hör E15 | 2020 | 1938 | Papersave (Battelle, ZFB) |  | 2020-07 | LWL | 5 | J7 | 4.22 |  |  |  |  | 2021-03 | LWL | 5 | J7 | 7.77
Lippstadt, StdA | F | 368 | 2014 |  | ZfB:2 |  | 2014-03 | LWL | 3 | E3 | 4.29 |  |  |  |  | 2014-09 | LWL | 3 | E3 | 7.81
Lippstadt, StdA | St.R.I.GB | 119 | 2020 | 1925 | Papersave (Battelle, ZFB) |  | 2020-07 | LWL | 1 | A2 | 4.55 |  |  |  |  | 2021-03 | LWL | 1 | A2 | 7.84
Lippstadt, StdA | St.R.I.GB | 165 | 2020 | 1949 | Papersave (Battelle, ZFB) |  | 2020-07 | LWL | 11 | F1 | 4.77 |  |  |  |  | 2021-03 | LWL | 11 | F1 | 7.87
Lippstadt, StdA | H | 4227 | 2021 | 1940 | Papersave (Battelle, ZFB) |  | 2021-05 | LWL | 3 | B7 | 4.87 |  |  |  |  | 2022-01 | LWL | 3 | B7 | 7.94
Lippstadt, StdA | F | 821 | 2015 |  | ZfB:2 |  | 2015-02 | LWL | 5 | C3 | 3.1 |  |  |  |  | 2015-05 | LWL | 5 | C3 | 7.96
Lippstadt, StdA | GA LIP | 112 | 2012 |  | Papersave (Battelle, ZFB) |  | 2012-04 | LWL | 7 | I6 | 3.55 |  |  |  |  | 2012-11 | LWL | 7 | I6 | 8.07
Lippstadt, StdA | St.R.I.GB | 119 | 2020 | 1925 | Papersave (Battelle, ZFB) |  | 2020-07 | LWL | 1 | F7 | 4.44 |  |  |  |  | 2021-03 | LWL | 1 | F7 | 8.14
Lippstadt, StdA | F | 820 | 2015 |  | ZfB:2 |  | 2015-02 | LWL | 1. blaues Heftchen Deckblatt | G3 | 4.28 |  |  |  |  | 2015-05 | LWL | 1. blaues Heftchen Deckblatt | G3 | 8.15
Lippstadt, StdA | St.R.I.GB | 006 | 2020 | 1921 | Papersave (Battelle, ZFB) |  | 2020-07 | LWL | 3 | A4/B4 | 4.72 |  |  |  |  | 2021-03 | LWL | 3 | A4/B4 | 8.16
Lippstadt, StdA | St.R.H. | 4354 | 2022 | 1966 | ZFB:2 |  | 2022-03 | LWL | 17 | I6 | 4.18 |  |  |  |  | 2022-09 | LWL | 17 | I6 | 8.19
Lippstadt, StdA | H | 4279 | 2021 | 1934 | Papersave (Battelle, ZFB) |  | 2021-05 | LWL | 1 | F7 | 4.52 |  |  |  |  | 2022-01 | LWL | 1 | F7 | 8.2
Lippstadt, StdA | H | 4002 | 2021 | 1943 | Papersave (Battelle, ZFB) |  | 2021-05 | LWL | 3 (paginiert 377) | B9 | 4.92 |  |  |  |  | 2022-01 | LWL | 3 (paginiert 377) | B9 | 8.23
Lippstadt, StdA | H | 4227 | 2021 | 1940 | Papersave (Battelle, ZFB) |  | 2021-05 | LWL | 3 | J3 | 4.86 |  |  |  |  | 2022-01 | LWL | 3 | J3 | 8.27
Lippstadt, StdA | GA LIP | 246 | 2012 |  | Papersave (Battelle, ZFB) |  | 2012-04 | LWL | 6 | I6 | 3.4 |  |  |  |  | 2012-11 | LWL | 6 | I6 | 8.3
Lippstadt, StdA | GA LIP | 122 | 2012 |  | Papersave (Battelle, ZFB) |  | 2012-04 | LWL | 3 | I6 | 3.54 |  |  |  |  | 2012-11 | LWL | 3 | I6 | 8.32
Lippstadt, StdA | St.R.I. | 185a | 2022 | 1953 | ZFB:2 |  | 2022-03 | LWL | 6 | D7 | 4.88 |  |  |  |  | 2022-09 | LWL | 6 | D7 | 8.35
Lippstadt, StdA | St.R.I.GB | 165 | 2020 | 1949 | Papersave (Battelle, ZFB) |  | 2020-07 | LWL | 11 | F8 | 4.74 |  |  |  |  | 2021-03 | LWL | 11 | F8 | 8.37
Lippstadt, StdA | St.R.H. | 4354 | 2022 | 1966 | ZFB:2 |  | 2022-03 | LWL | 17 | C3 | 4.07 |  |  |  |  | 2022-09 | LWL | 17 | C3 | 8.44
Lippstadt, StdA | St.R.H. | 4294 | 2022 | 1964 | ZFB:2 |  | 2022-03 | LWL | 5 | J5 | 4.3 |  |  |  |  | 2022-09 | LWL | 5 | J5 | 8.85
Lippstadt, StdA | Lip E | 34 | 2022 | 1937 | ZFB:2 |  | 2022-03 | LWL | 4 | B2 | 5.2 |  |  |  |  | 2022-09 | LWL | 4 | B2 | 8.86
Lippstadt, StdA | St.R.H. | 4294 | 2022 | 1964 | ZFB:2 |  | 2022-03 | LWL | 5 | B5 | 4.34 |  |  |  |  | 2022-09 | LWL | 5 | B5 | 8.86
Lippstadt, StdA | Lip E | 34 | 2022 | 1937 | ZFB:2 |  | 2022-03 | LWL | 4 | L7 | 5.13 |  |  |  |  | 2022-09 | LWL | 4 | L7 | 9.07
Lippstadt, StdA | H | 4002 | 2021 | 1943 | Papersave (Battelle, ZFB) |  | 2021-05 | LWL | 3 (paginiert 377) | J2 | 4.87 |  |  |  |  | 2022-01 | LWL | 3 (paginiert 377) | J2 | 9.09
Lippstadt, StdA | St.R.I. | 185a | 2022 | 1953 | ZFB:2 |  | 2022-03 | LWL | 6 | H2 | 4.88 |  |  |  |  | 2022-09 | LWL | 6 | H2 | 9.13
Lippstadt, StdA | St.R.H. | 4323 | 2022 | 1946 | ZFB:2 |  | 2022-03 | LWL | 2 | B8 | 6.49 |  |  |  |  | 2022-09 | LWL | 2 | B8 | 9.49
Lippstadt, StdA | St.R.H. | 4323 | 2022 | 1946 | ZFB:2 |  | 2022-03 | LWL | 2 | K3 | 4.53 |  |  |  |  | 2022-09 | LWL | 2 | K3 | 9.77
Lippstadt, StdA | ESB E | 1 | 2013 |  | ZfB:2 |  | 2013-06 | LWL | 2 | K8 | 4.39
Lippstadt, StdA | ESB S | 1 | 2013 |  | ZfB:2 |  | 2013-07 | LWL | 3 | K4 | 4.26
Lippstadt, StdA | HöR S | 19 | 2013 | 1965 | ZfB:2 |  | 2013-08 | LWL | 4 | J2 | 4.5 | [13 empty] | 2016-06 | LWL | 4 | J2 | 7.19
Lippstadt, StdA | LP A | 10 | 2013 |  | ZfB:2 |  | 2013-05 | LWL | Blatt vor Register Blatt B | G5 | 4.96
Lippstadt, StdA | LP S | 100 | 2013 |  | ZfB:2 |  | 2013-04 | LWL | 4 | K2 | 5.01 | [13 empty] | 2016-05 | LWL | Vorsatz | F4 | 7.4
Lippstadt, StdA | St.R.H.-AK2023 | 4357 | 2023 | 1931 | ZfB:2 |  | 2023-05 | LWL | 7 | B5 | 4.16 |  |  |  |  | 2024-01 | LWL | 7 | B5 | 7.7
Lippstadt, StdA | St.R.H.-AK2023 | 4357 | 2023 | 1931 | ZfB:2 |  | 2023-05 | LWL | 7 | K4 | 3.97 |  |  |  |  | 2024-01 | LWL | 7 | K4 | 7.57
Lippstadt, StdA | St.R.H.-AK2023 | 4403 | 2023 | 1925 | ZfB:2 |  | 2023-05 | LWL | 10 | B6 | 4.45 |  |  |  |  | 2024-01 | LWL | 10 | B6 | 8.37
Lippstadt, StdA | St.R.H.-AK2023 | 4403 | 2023 | 1925 | ZfB:2 |  | 2023-05 | LWL | 10 | L3 | 4.5 |  |  |  |  | 2024-01 | LWL | 10 | L3 | 8.55
Lippstadt, StdA | St.R.H.-AK2023 | 4460 | 2023 | 1957 | ZfB:2 |  | 2023-05 | LWL | 8 | B7 | 3.84 |  |  |  |  | 2024-01 | LWL | 8 | B7 | 8.69
Lippstadt, StdA | St.R.H.-AK2023 | 4460 | 2023 | 1957 | ZfB:2 |  | 2023-05 | LWL | 8 | J4 | 3.72 |  |  |  |  | 2024-01 | LWL | 8 | J4 | 8.98
Lippstadt, StdA | St.R.H.-AK2023 | 4500 | 2023 | 1954 | ZfB:2 |  | 2023-05 | LWL | 10 | A4/B4 | 4.7 |  |  |  |  | 2024-01 | LWL | 10 | A4/B4 | 9.38
Lippstadt, StdA | St.R.H.-AK2023 | 4500 | 2023 | 1954 | ZfB:2 |  | 2023-05 | LWL | 10 | I7 | 4.63 |  |  |  |  | 2024-01 | LWL | 10 | I7 | 9.18
Lippstadt, StdA | St.R.H.-AK2023 | 327b | 2023 | 1968 | ZfB:2 |  | 2023-05 | LWL | 9 | A7 | 3.64 |  |  |  |  | 2024-01 | LWL | 9 | A7 | 9.25
Lippstadt, StdA | St.R.H.-AK2023 | 327b | 2023 | 1968 | ZfB:2 |  | 2023-05 | LWL | 9 | I4 | 3.72 |  |  |  |  | 2024-01 | LWL | 9 | I4 | 8.58
Lippstadt, StdA | St.R.H.-AK2024; GA Ben; GA Eb | AK 2024/01 4669 | 2024 | 1971 | ZfB:2 |  | 2024-03 | LWL | 10 | B6 | 4.56 |  |  |  |  | 2024-07 | LWL | 10 | B6 | 8.54
Lippstadt, StdA | St.R.H.-AK2024; GA Ben; GA Eb | AK 2024/01 4669 | 2024 | 1971 | ZfB:2 |  | 2024-03 | LWL | 10 | J2 | 4.49 |  |  |  |  | 2024-07 | LWL | 10 | J2 | 8.42
Lippstadt, StdA | St.R.H.-AK2024; GA Ben; GA Eb | AK 2024/13 4727 | 2024 | 1963 | ZfB:2 |  | 2024-03 | LWL | 5 | B2 | 4.06 |  |  |  |  | 2024-07 | LWL | 5 | B2 | 8.08
Lippstadt, StdA | St.R.H.-AK2024; GA Ben; GA Eb | AK 2024/13 4727 | 2024 | 1963 | ZfB:2 |  | 2024-03 | LWL | 5 | H7 | 3.86 |  |  |  |  | 2024-07 | LWL | 5 | H7 | 7.38
Lippstadt, StdA | St.R.H.-AK2024; GA Ben; GA Eb | AK 2024/25 Nr.5 | 2024 | 1933 | ZfB:2 |  | 2024-03 | LWL | 11 | B2 | 4.83 |  |  |  |  | 2024-07 | LWL | 11 | B2 | 8.2
Lippstadt, StdA | St.R.H.-AK2024; GA Ben; GA Eb | AK 2024/25 Nr.5 | 2024 | 1933 | ZfB:2 |  | 2024-03 | LWL | 11 | J5 | 4.72 |  |  |  |  | 2024-07 | LWL | 11 | J5 | 7.95
Lippstadt, StdA | St.R.H.-AK2024; GA Ben; GA Eb | AK 2024/36 Nr.12 | 2024 | 1960 | ZfB:2 |  | 2024-03 | LWL | 15 | D7 | 4.65 |  |  |  |  | 2024-07 | LWL | 15 | D7 | 8.72
Lippstadt, StdA | St.R.H.-AK2024; GA Ben; GA Eb | AK 2024/36 Nr.12 | 2024 | 1960 | ZfB:2 |  | 2024-03 | LWL | 15 | K5 | 4.59 |  |  |  |  | 2024-07 | LWL | 15 | K5 | 8.77
Lippstadt, StdA | St.R.H.-AK2024; GA Ben; GA Eb | AK 2024/49 Nr.87 | 2024 | 1967 | ZfB:2 |  | 2024-03 | LWL | 2 | C6 | 4.23 |  |  |  |  | 2024-07 | LWL | 2 | C6 | 7.71
Lippstadt, StdA | St.R.H.-AK2024; GA Ben; GA Eb | AK 2024/49 Nr.87 | 2024 | 1967 | ZfB:2 |  | 2024-03 | LWL | 2 | J3 | 4.23 |  |  |  |  | 2024-07 | LWL | 2 | J3 | 6.76
Löhne, StdA | B | 4A | 2024 | 1955 | ZfB:2 |  | 2024-07 | LWL | 4 | D2 | 3.38 |  |  |  |  | 2024-11 | LWL | 4 | D2 | 7.66
Löhne, StdA | B | 4A | 2024 | 1955 | ZfB:2 |  | 2024-07 | LWL | 4 | H7 | 3.67 |  |  |  |  | 2024-11 | LWL | 4 | H7 | 8.25
Löhne, StdA | B | 40 | 2024 | 1949 | ZfB:2 |  | 2024-07 | LWL | 6 | E3 | 3.81 |  |  |  |  | 2024-11 | LWL | 6 | E3 | 7.93
Löhne, StdA | B | 40 | 2024 | 1949 | ZfB:2 |  | 2024-07 | LWL | 6 | I6 | 3.9 |  |  |  |  | 2024-11 | LWL | 6 | I6 | 8.99
Löhne, StdA | B | 66 | 2024 | 1937 | ZfB:2 |  | 2024-07 | LWL | 13 | C2 | 3.76 |  |  |  |  | 2024-11 | LWL | 13 | C2 | 8.91
Löhne, StdA | B | 66 | 2024 | 1937 | ZfB:2 |  | 2024-07 | LWL | 13 | J7 | 4.21 |  |  |  |  | 2024-11 | LWL | 13 | J7 | 8.08
Löhne, StdA | B | 97 | 2024 | 1952 | ZfB:2 |  | 2024-07 | LWL | 18 | C7 | 3.87 |  |  |  |  | 2024-11 | LWL | 18 | C7 | 7.74
Löhne, StdA | B | 97 | 2024 | 1952 | ZfB:2 |  | 2024-07 | LWL | 18 | K3 | 3.74 |  |  |  |  | 2024-11 | LWL | 18 | K3 | 8.86
Löhne, StdA | B | 144 | 2024 | 1931 | ZfB:2 |  | 2024-07 | LWL | 13 | A6 | 4.4 |  |  |  |  | 2024-11 | LWL | 13 | A6 | 8.34
Löhne, StdA | B | 144 | 2024 | 1931 | ZfB:2 |  | 2024-07 | LWL | 13 | J4 | 4.35 |  |  |  |  | 2024-11 | LWL | 13 | J4 | 8.36
Lübbecke, StdA | D | 1240 | 2019 | 1963 | Papersave (Battelle, ZFB) |  | 2019-07 | LWL | 4 | B4 | 4.81 |  |  |  |  | 2020-02 | LWL | 4 | B4 | 9.21
Lübbecke, StdA | D | 1270 | 2019 | 1957 | Papersave (Battelle, ZFB) |  | 2019-07 | LWL | 8 | K3 | 4.44 |  |  |  |  | 2020-02 | LWL | 8 | K3 | 9.31
Lübbecke, StdA | D | 1252 | 2019 | 1965 | Papersave (Battelle, ZFB) |  | 2019-07 | LWL | 12 | E7 | 5.05 |  |  |  |  | 2020-02 | LWL | 12 | E7 | 9.5
Lübbecke, StdA | D | 1240 | 2019 | 1963 | Papersave (Battelle, ZFB) |  | 2019-07 | LWL | 4 | F4 | 4.76 |  |  |  |  | 2020-02 | LWL | 4 | F4 | 9.58
Lübbecke, StdA | D | 1252 | 2019 | 1965 | Papersave (Battelle, ZFB) |  | 2019-07 | LWL | 12 | K4 | 5.34 |  |  |  |  | 2020-02 | LWL | 12 | K4 | 9.66 |  |  |  |  | 2016-05 | LWL | 6. Blatt | mm | 6.4
Lübbecke, StdA | D | 1270 | 2019 | 1957 | Papersave (Battelle, ZFB) |  | 2019-07 | LWL | 8 | B7 | 4.46 |  |  |  |  | 2020-02 | LWL | 8 | B7 | 9.71
Lübbecke, StdA | StadtAl | G1 | 2024 | 1908 | ZfB:2 |  | 2024-07 | LWL | 8 | B6 | 4.84 |  |  |  |  | 2024-12 | LWL | 8 | B6 | 8.64
Lübbecke, StdA | StadtAl | G1 | 2024 | 1908 | ZfB:2 |  | 2024-07 | LWL | 8 | N9 | 5.46 |  |  |  |  | 2024-12 | LWL | 8 | N9 | 8.68
Lübbecke, StdA | StadtAl | S13 | 2024 | 1886 | ZfB:2 |  | 2024-07 | LWL | 8 | A5 | 4.88 |  |  |  |  | 2024-12 | LWL | 8 | A5 | 8.81
Lübbecke, StdA | StadtAl | S13 | 2024 | 1886 | ZfB:2 |  | 2024-07 | LWL | 8 | N5 | 5.79 |  |  |  |  | 2024-12 | LWL | 8 | N5 | 9.43
Lübbecke, StdA | StadtAl | E71 | 2024 | 1943 | ZfB:2 |  | 2024-07 | LWL | 11 | B5 | 4.34 |  |  |  |  | 2024-12 | LWL | 11 | B5 | 7.82
Lübbecke, StdA | StadtAl | E71 | 2024 | 1943 | ZfB:2 |  | 2024-07 | LWL | 11 | J7 | 4.33 |  |  |  |  | 2024-12 | LWL | 11 | J7 | 7.95
Lübbecke, StdA | StadtAl | S45 | 2024 | 1918 | ZfB:2 |  | 2024-07 | LWL | 4 | B9 | 5.12 |  |  |  |  | 2024-12 | LWL | 4 | B9 | 9.29
Lübbecke, StdA | StadtAl | S45 | 2024 | 1918 | ZfB:2 |  | 2024-07 | LWL | 4 | N2 | 5.37 |  |  |  |  | 2024-12 | LWL | 4 | N2 | 9.32
Lübbecke, StdA | StadtAl | E60 | 2024 | 1933 | ZfB:2 |  | 2024-07 | LWL | 7 | A7 | 4.84 |  |  |  |  | 2024-12 | LWL | 7 | A7 | 8.83
Lübbecke, StdA | StadtAl | E60 | 2024 | 1933 | ZfB:2 |  | 2024-07 | LWL | 7 | G3 | 4.89 |  |  |  |  | 2024-12 | LWL | 7 | G3 | 8.59
Lüdenscheid, StdA | Amt C | 782 | 2021 | 1964 | ZFB:2 |  | 2021-08 | LWL | 8 | B5 | 4.04 |  |  |  |  | 2022-07 | LWL | 8 | B5 | 6.65
Lüdenscheid, StdA | Amt C | 782 | 2021 | 1964 | ZFB:2 |  | 2021-08 | LWL | 8 | J5 | 3.96 |  |  |  |  | 2022-07 | LWL | 8 | J5 | 6.65
Lüdenscheid, StdA | Amt C | 927 | 2021 | 1962 | ZFB:2 |  | 2021-08 | LWL | 3 | K2 | 3.74 |  |  |  |  | 2022-07 | LWL | 3 | K2 | 6.94
Lüdenscheid, StdA | Amt C | 614 | 2021 | 1937 | ZFB:2 |  | 2021-08 | LWL | 7 | J3 | 4.61 |  |  |  |  | 2022-07 | LWL | 7 | J3 | 8.16
Lüdenscheid, StdA | Amt C | 927 | 2021 | 1962 | ZFB:2 |  | 2021-08 | LWL | 3 | A7 | 3.59 |  |  |  |  | 2022-07 | LWL | 3 | A7 | 8.17
Lüdenscheid, StdA | Amt C | 614 | 2021 | 1937 | ZFB:2 |  | 2021-08 | LWL | 7 | C7 | 4.48 |  |  |  |  | 2022-07 | LWL | 7 | C7 | 8.19
Lüdenscheid, StdA | Amt C | 430 | 2021 | 1960 | ZfB:2 |  | 2021-08 | LWL | 2 | J5 | 4.71 |  |  |  |  | 2022-07 | LWL | 2 | J5 | 8.68
Lüdenscheid, StdA | Amt C | 1113 | 2021 | 1952 | ZFB:2 |  | 2021-08 | LWL | 14 | J7 | 4.48 |  |  |  |  | 2022-07 | LWL | 14 | J7 | 8.81
Lüdenscheid, StdA | Amt C | 430 | 2021 | 1960 | ZFB:2 |  | 2021-08 | LWL | 2 | D2 | 4.81 |  |  |  |  | 2022-07 | LWL | 2 | D2 | 8.95
Lüdenscheid, StdA | Amt C | 1113 | 2021 | 1952 | ZFB:2 |  | 2021-08 | LWL | 14 | D3 | 4.28 |  |  |  |  | 2022-07 | LWL | 14 | D3 | 9.77
Lüdenscheid, StdA | Stadt A | 1284 | 2017 | 1905 | ZFB:2 |  | 2017-06 | LWL | 5 (Urkunde) | F7 | 3.7 |  |  |  |  | 2018-04 | LWL | 5 (Urkunde) | F7 | 6.14
Lüdenscheid, StdA | A | 997 | 2016 | 1883 | Papersave Swiss (NCA) |  | 2016-09 | LWL | 6 | A3 | 4.16 |  |  |  |  | 2017-05 | LWL | 6 | A3 | 6.54
Lüdenscheid, StdA | A | 659 | 2016 | 1907 | Papersave Swiss (NCA) |  | 2016-09 | LWL | 4 | B4 | 4.09 |  |  |  |  | 2017-05 | LWL | 4 | B4 | 6.6
Lüdenscheid, StdA | A | 779 | 2016 | 1908 | Papersave Swiss (NCA) |  | 2016-09 | LWL | 11 | K7 | 3.72 |  |  |  |  | 2017-05 | LWL | 11 | K7 | 6.73
Lüdenscheid, StdA | Stadt A | 1308 | 2017 | 1899 | ZFB:2 |  | 2017-06 | LWL | Beschreibung nach Plan | L7 | 3.75 |  |  |  |  | 2018-04 | LWL | Beschreibung nach Plan | L7 | 6.77
Lüdenscheid, StdA | Stadt A | 1486 | 2018 | 1905 | Papersave Swiss (NCA) |  | 2018-05 | LWL | 8 | E2 | 4.71 |  |  |  |  | 2018-09 | LWL | 8 | E2 | 6.77
Lüdenscheid, StdA | A | 697 | 2016 | 1923 | Papersave Swiss (NCA) |  | 2016-09 | LWL | 4 | L4 | 3.32 |  |  |  |  | 2017-05 | LWL | 4 | L4 | 6.81
Lüdenscheid, StdA | Stadt A | 1200 | 2017 | 1896 | ZFB:2 |  | 2017-06 | LWL | Beschreibung nach Plan | B7 | 4.39 |  |  |  |  | 2018-04 | LWL | Beschreibung nach Plan | B7 | 6.81
Lüdenscheid, StdA | A | 697 | 2016 | 1923 | Papersave Swiss (NCA) |  | 2016-09 | LWL | 4 | C2 | 3.25 |  |  |  |  | 2017-05 | LWL | 4 | C2 | 6.99
Lüdenscheid, StdA | Stadt A | 1308 | 2017 | 1899 | ZFB:2 |  | 2017-06 | LWL | Beschreibung nach Plan | D2 | 4.16 |  |  |  |  | 2018-04 | LWL | Beschreibung nach Plan | D2 | 7.02
Lüdenscheid, StdA | A | 965 | 2016 | 1908 | Papersave Swiss (NCA) |  | 2016-09 | LWL | 6 (om Bleistift) | J2 | 3.89 |  |  |  |  | 2017-05 | LWL | 6 (om Bleistift) | J2 | 7.04
Lüdenscheid, StdA | A | 997 | 2016 | 1883 | Papersave Swiss (NCA) |  | 2016-09 | LWL | 6 | J4 | 4.07 |  |  |  |  | 2017-05 | LWL | 6 | J4 | 7.09
Lüdenscheid, StdA | Stadt A | 1588 | 2018 | 1924 | Papersave Swiss (NCA) |  | 2018-05 | LWL | 4 | E7 | 3.89 |  |  |  |  | 2018-09 | LWL | 4 | E7 | 7.2
Lüdenscheid, StdA | A | 779 | 2016 | 1908 | Papersave Swiss (NCA) |  | 2016-09 | LWL | 11 | C2 | 3.77 |  |  |  |  | 2017-05 | LWL | 11 | C2 | 7.24
Lüdenscheid, StdA | A | 484 | 2015 |  | CSC Book Saver (PAL) |  | 2015-02 | LWL | 6 | C6 | 4.14 |  |  |  |  | 2015-06 | LWL | 6 | C6 | 7.26
Lüdenscheid, StdA | A | 483 | 2015 |  | CSC Book Saver (PAL) |  | 2015-02 | LWL | 6 | J6 | 4.21 |  |  |  |  | 2015-06 | LWL | 6 | J6 | 7.34
Lüdenscheid, StdA | A | 1041 | 2016 | 1935 | Papersave Swiss (NCA) |  | 2016-09 | LWL | 4 | K3 | 3.95 |  |  |  |  | 2017-05 | LWL | 4 | K3 | 7.38
Lüdenscheid, StdA | A | 1940 | 2019 | 1904 | Papersave (Battelle, ZFB) |  | 2019-05 | LWL | 11 | B6 | 4.25 |  |  |  |  | 2020-02 | LWL | 11 | B6 | 7.4
Lüdenscheid, StdA | A | 965 | 2016 | 1908 | Papersave Swiss (NCA) |  | 2016-09 | LWL | 6 (om Bleistift) | C5 | 3.97 |  |  |  |  | 2017-05 | LWL | 6 (om Bleistift) | C5 | 7.44
Lüdenscheid, StdA | A | 1940 | 2019 | 1904 | Papersave (Battelle, ZFB) |  | 2019-05 | LWL | 11 | J2 | 4.09 |  |  |  |  | 2020-02 | LWL | 11 | J2 | 7.45
Lüdenscheid, StdA | A | 872 | 2016 | 1898 | Papersave Swiss (NCA) |  | 2016-09 | LWL | S. 15 Quittungsbuch | E3 | 4.61 |  |  |  |  | 2017-05 | LWL | S. 15 Quittungsbuch | E3 | 7.48
Lüdenscheid, StdA | Stadt A | 1065 | 2017 | 1894 | ZFB:2 |  | 2017-06 | LWL | 15 | A6 | 4.32 |  |  |  |  | 2018-04 | LWL | 15 | A6 | 7.48
Lüdenscheid, StdA | Stadt A | 1588 | 2018 | 1924 | Papersave Swiss (NCA) |  | 2018-05 | LWL | 4 | L2 | 3.83 |  |  |  |  | 2018-09 | LWL | 4 | L2 | 7.52
Lüdenscheid, StdA | Stadt A | 1486 | 2018 | 1905 | Papersave Swiss (NCA) |  | 2018-05 | LWL | 8 | L4 | 4.71 |  |  |  |  | 2018-09 | LWL | 8 | L4 | 7.53
Lüdenscheid, StdA | B | 6 | 2019 | 1910 | Papersave (Battelle, ZFB) |  | 2019-05 | LWL | 26 | B4/B5 | 4.12 |  |  |  |  | 2020-02 | LWL | 26 | B4/B5 | 7.54
Lüdenscheid, StdA | A | 484 | 2015 |  | CSC Book Saver (PAL) |  | 2015-02 | LWL | 6 | J3 | 4.2 |  |  |  |  | 2015-06 | LWL | 6 | J3 | 7.56
Lüdenscheid, StdA | B | 6 | 2019 | 1910 | Papersave (Battelle, ZFB) |  | 2019-05 | LWL | 26 | I5 | 4.06 |  |  |  |  | 2020-02 | LWL | 26 | I5 | 7.61
Lüdenscheid, StdA | Stadt A | 1794 | 2018 | 1896 | Papersave Swiss (NCA) |  | 2018-05 | LWL | 4 | B4 | 4.09 |  |  |  |  | 2018-09 | LWL | 4 | B4 | 7.62
Lüdenscheid, StdA | A | 1041 | 2016 | 1935 | Papersave Swiss (NCA) |  | 2016-09 | LWL | 4 | B2 | 3.76 |  |  |  |  | 2017-05 | LWL | 4 | B2 | 7.64
Lüdenscheid, StdA | Stadt A | 1065 | 2017 | 1894 | ZFB:2 |  | 2017-06 | LWL | 15 | L3 | 4.48 |  |  |  |  | 2018-04 | LWL | 15 | L3 | 7.64
Lüdenscheid, StdA | A | 485 | 2015 |  | CSC Book Saver (PAL) |  | 2015-02 | LWL | 5 | D3 | 3.98 |  |  |  |  | 2015-06 | LWL | 5 | D3 | 7.74
Lüdenscheid, StdA | A | 2119 | 2019 | 1915 | Papersave (Battelle, ZFB) |  | 2019-05 | LWL | 5 (nach Büchern) | K6 | 4.2 |  |  |  |  | 2020-02 | LWL | 5 (nach Büchern) | K6 | 7.74
Lüdenscheid, StdA | A | 602 | 2016 | 1856 | Papersave Swiss (NCA) |  | 2016-09 | LWL | 9 nach 2. blauer Pappe | G5 | 3.76 |  |  |  |  | 2017-05 | LWL | 9 nach 2. blauer Pappe | G5 | 7.78
Lüdenscheid, StdA |  | 3 | 2020 | 1927 | Papersave (Battelle, ZFB) |  | 2020-02 | LWL | 4 | D3 | 4.1 |  |  |  |  | 2020-06 | LWL | 4 | D3 | 7.79
Lüdenscheid, StdA | Stadt A | 1356 | 2017 | 1900 | ZFB:2 |  | 2017-06 | LWL | 10 | E5 | 4.51 |  |  |  |  | 2018-04 | LWL | 10 | E5 | 7.8
Lüdenscheid, StdA | A | 2119 | 2019 | 1915 | Papersave (Battelle, ZFB) |  | 2019-05 | LWL | 5 (nach Büchern) | B3 | 4.18 |  |  |  |  | 2020-02 | LWL | 5 (nach Büchern) | B3 | 7.8
Lüdenscheid, StdA | A | 566 | 2016 | 1817 | Papersave Swiss (NCA) |  | 2016-09 | LWL | 8 | C1 | 4.33 |  |  |  |  | 2017-05 | LWL | 8 | C1 | 7.86
Lüdenscheid, StdA | Stadt A | 1200 | 2017 | 1896 | ZFB:2 |  | 2017-06 | LWL | Beschreibung nach Plan | J2/K2 | 4.49 |  |  |  |  | 2018-04 | LWL | Beschreibung nach Plan | J2/K2 | 7.86
Lüdenscheid, StdA |  | 119 | 2020 | 1939 | Papersave (Battelle, ZFB) |  | 2020-02 | LWL | 11 | E7 | 3.52 |  |  |  |  | 2020-06 | LWL | 11 | E7 | 7.86
Lüdenscheid, StdA | Stadt A | 1356 | 2017 | 1900 | ZFB:2 |  | 2017-06 | LWL | 10 | L4 | 4.65 |  |  |  |  | 2018-04 | LWL | 10 | L4 | 7.9
Lüdenscheid, StdA | A | 92 | 2019 | 1849 | Papersave (Battelle, ZFB) |  | 2019-05 | LWL | 11 | A5 | 3.84 |  |  |  |  | 2020-02 | LWL | 11 | A5 | 7.93
Lüdenscheid, StdA | Stadt A | 1284 | 2017 | 1905 | ZFB:2 |  | 2017-06 | LWL | 5 (Urkunde) | M4 | 3.71 |  |  |  |  | 2018-04 | LWL | 5 (Urkunde) | M4 | 7.94
Lüdenscheid, StdA |  | 119 | 2020 | 1939 | Papersave (Battelle, ZFB) |  | 2020-02 | LWL | 11 | J4 | 3.53 |  |  |  |  | 2020-06 | LWL | 11 | J4 | 7.94
Lüdenscheid, StdA | A | 659 | 2016 | 1907 | Papersave Swiss (NCA) |  | 2016-09 | LWL | 4 | J5 | 4.02 |  |  |  |  | 2017-05 | LWL | 4 | J5 | 8
Lüdenscheid, StdA | A | 895 | 2016 | 1914 | Papersave Swiss (NCA) |  | 2016-09 | LWL | 1 | B6 | 4.4 |  |  |  |  | 2017-05 | LWL | 1 | B6 | 8.04
Lüdenscheid, StdA | A | 566 | 2016 | 1817 | Papersave Swiss (NCA) |  | 2016-09 | LWL | 8 | K7 | 4.23 |  |  |  |  | 2017-05 | LWL | 8 | K7 | 8.07
Lüdenscheid, StdA | A | 5 | 2019 |  | Papersave (Battelle, ZFB) |  | 2019-05 | LWL | 15 | G5 | 3.97 |  |  |  |  | 2020-02 | LWL | 15 | G5 | 8.14
Lüdenscheid, StdA | A | 92 | 2019 | 1849 | Papersave (Battelle, ZFB) |  | 2019-05 | LWL | 11 | H2 | 3.99 |  |  |  |  | 2020-02 | LWL | 11 | H2 | 8.15
Lüdenscheid, StdA | A | 895 | 2016 | 1914 | Papersave Swiss (NCA) |  | 2016-09 | LWL | 5 | H3 | 4.28 |  |  |  |  | 2017-05 | LWL | 5 | H3 | 8.17 |  |  |  |  | 2016-04 | LWL | 4 | mm | 7.41
Lüdenscheid, StdA |  | 3 | 2020 | 1927 | Papersave (Battelle, ZFB) |  | 2020-02 | LWL | 4 | K2 | 4.28 |  |  |  |  | 2020-06 | LWL | 4 | K2 | 8.21
Lüdenscheid, StdA |  | 427 | 2020 | 1883 | Papersave (Battelle, ZFB) |  | 2020-02 | LWL | 8 | A7 | 3.94 |  |  |  |  | 2020-06 | LWL | 8 | A7 | 8.21
Lüdenscheid, StdA | A | 872 | 2016 | 1898 | Papersave Swiss (NCA) |  | 2016-09 | LWL | S. 15 Quittungsbuch | A2 | 4.59 |  |  |  |  | 2017-05 | LWL | S. 15 Quittungsbuch | A2 | 8.22
Lüdenscheid, StdA | A | 5 | 2019 |  | Papersave (Battelle, ZFB) |  | 2019-05 | LWL | 15 | B2 | 3.89 |  |  |  |  | 2020-02 | LWL | 15 | B2 | 8.3
Lüdenscheid, StdA | Stadt A | 1794 | 2018 | 1896 | Papersave Swiss (NCA) |  | 2018-05 | LWL | 4 | L5 | 4.07 |  |  |  |  | 2018-09 | LWL | 4 | L5 | 8.33
Lüdenscheid, StdA |  | 341 | 2020 | 1905 | Papersave (Battelle, ZFB) |  | 2020-02 | LWL | 6 | L4 | 4.75 |  |  |  |  | 2020-06 | LWL | 6 | L4 | 8.38
Lüdenscheid, StdA | Stadt A | 1895 | 2018 | 1859 | Papersave Swiss (NCA) |  | 2018-05 | LWL | 12 | G4 | 4.28 |  |  |  |  | 2018-09 | LWL | 12 | G4 | 8.48
Lüdenscheid, StdA | Stadt A | 1693 | 2018 | 1911 | Papersave Swiss (NCA) |  | 2018-05 | LWL | 2 | A7 | 4.33 |  |  |  |  | 2018-09 | LWL | 2 | A7 | 8.61 |  |  |  |  | 2016-06 | LWL | 5 | ru | 8.1
Lüdenscheid, StdA | Stadt A | 1895 | 2018 | 1859 | Papersave Swiss (NCA) |  | 2018-05 | LWL | 12 | C4 | 4.27 |  |  |  |  | 2018-09 | LWL | 12 | C4 | 8.66
Lüdenscheid, StdA | Stadt A | 1693 | 2018 | 1911 | Papersave Swiss (NCA) |  | 2018-05 | LWL | 2 | J3 | 4.37 |  |  |  |  | 2018-09 | LWL | 2 | J3 | 8.76
Lüdenscheid, StdA | A | 483 | 2015 |  | CSC Book Saver (PAL) |  | 2015-02 | LWL | 6 | B7 | 4.26 |  |  |  |  | 2015-06 | LWL | 6 | B7 | 8.78
Lüdenscheid, StdA | A | 485 | 2015 |  | CSC Book Saver (PAL) |  | 2015-02 | LWL | 5 | J6 | 3.9 |  |  |  |  | 2015-06 | LWL | 5 | J6 | 8.83
Lüdenscheid, StdA | A | 546 | 2015 |  | CSC Book Saver (PAL) |  | 2015-02 | LWL | 5 | C3 | 4.03 |  |  |  |  | 2015-06 | LWL | 5 | C3 | 8.83
Lüdenscheid, StdA | A | 547 | 2015 |  | CSC Book Saver (PAL) |  | 2015-02 | LWL | 5 | C2 | 3.85 |  |  |  |  | 2015-06 | LWL | 5 | C2 | 8.85
Lüdenscheid, StdA | A | 602 | 2016 | 1856 | Papersave Swiss (NCA) |  | 2016-09 | LWL | 9 nach 2. blauer Pappe | A3 | 3.93 |  |  |  |  | 2017-05 | LWL | 9 nach 2. blauer Pappe | A3 | 8.85
Lüdenscheid, StdA |  | 427 | 2020 | 1883 | Papersave (Battelle, ZFB) |  | 2020-02 | LWL | 8 | J4 | 4.17 |  |  |  |  | 2020-06 | LWL | 8 | J4 | 8.89
Lüdenscheid, StdA |  | 341 | 2020 | 1905 | Papersave (Battelle, ZFB) |  | 2020-02 | LWL | 6 | C2 | 4.75 |  |  |  |  | 2020-06 | LWL | 6 | C2 | 8.91
Lüdenscheid, StdA |  | 213 | 2020 | 1943 | Papersave (Battelle, ZFB) |  | 2020-02 | LWL | 13 | K7 | 3.86 |  |  |  |  | 2020-06 | LWL | 13 | K7 | 8.94
Lüdenscheid, StdA | A | 547 | 2015 |  | CSC Book Saver (PAL) |  | 2015-02 | LWL | 5 | J5 | 3.93 |  |  |  |  | 2015-06 | LWL | 5 | J5 | 9.2
Lüdenscheid, StdA |  | 213 | 2020 | 1943 | Papersave (Battelle, ZFB) |  | 2020-02 | LWL | 13 | B4 | 3.94 |  |  |  |  | 2020-06 | LWL | 13 | B4 | 9.2
Lüdenscheid, StdA | A | 546 | 2015 |  | CSC Book Saver (PAL) |  | 2015-02 | LWL | 5 | J2 | n.g. |  |  |  |  | 2015-06 | LWL | 5 | J2 | n.g.
Lüdenscheid, StdA | C | 1116 | 2022 | 1961 | ZfB:2 |  | 2022-08 | LWL | 11 | B6 | 2.92 |  |  |  |  | 2023-07 | LWL | 11 | B6 | 8.38
Lüdenscheid, StdA | C | 1116 | 2022 | 1961 | ZfB:2 |  | 2022-08 | LWL | 11 | J4 | 2.89 |  |  |  |  | 2023-07 | LWL | 11 | J4 | 7.06
Lüdenscheid, StdA | C | 1252 | 2022 | 1960 | ZfB:2 |  | 2022-08 | LWL | 3 | A4 | 3.64 |  |  |  |  | 2023-07 | LWL | 3 | A4 | 8.43
Lüdenscheid, StdA | C | 1252 | 2022 | 1960 | ZfB:2 |  | 2022-08 | LWL | 3 | I8 | 3.39 |  |  |  |  | 2023-07 | LWL | 3 | I8 | 7.65
Lüdenscheid, StdA | C | 1390 | 2022 | 1967 | ZfB:2 |  | 2022-08 | LWL | 3 | D5 | 3.34 |  |  |  |  | 2023-07 | LWL | 3 | D5 | 8.29
Lüdenscheid, StdA | C | 1390 | 2022 | 1967 | ZfB:2 |  | 2022-08 | LWL | 3 | H3 | 3.51 |  |  |  |  | 2023-07 | LWL | 3 | H3 | 7.92
Lüdenscheid, StdA | C | 1542 | 2022 | 1927 | ZfB:2 |  | 2022-08 | LWL | 8 | A8 | 3.77 |  |  |  |  | 2023-07 | LWL | 8 | A8 | 8.27
Lüdenscheid, StdA | C | 1542 | 2022 | 1927 | ZfB:2 |  | 2022-08 | LWL | 8 | L3 | 3.96 |  |  |  |  | 2023-07 | LWL | 8 | L3 | 7.9
Lüdenscheid, StdA | C | 1667 | 2022 | 1936 | ZfB:2 |  | 2022-08 | LWL | 4 | B2 | 3.74 |  |  |  |  | 2023-07 | LWL | 4 | B2 | 7.68
Lüdenscheid, StdA | C | 1667 | 2022 | 1936 | ZfB:2 |  | 2022-08 | LWL | 4 | J7 | 3.69 |  |  |  |  | 2023-07 | LWL | 4 | J7 | 8.69
Lüdenscheid, StdA | C | 1680 | 2023 | 1928 | ZfB:2 |  | 2023-09 | LWL | 22 | C2 | 4.13 |  |  |  |  | 2024-07 | LWL | 22 | C2 | 7.82
Lüdenscheid, StdA | C | 1680 | 2023 | 1928 | ZfB:2 |  | 2023-09 | LWL | 22 | F8 | 3.98 |  |  |  |  | 2024-07 | LWL | 22 | F8 | 8.16
Lüdenscheid, StdA | C | 1709 | 2023 | 1899 | ZfB:2 |  | 2023-09 | LWL | 3 | B3 | 5.14 |  |  |  |  | 2024-07 | LWL | 3 | B3 | 8.42
Lüdenscheid, StdA | C | 1709 | 2023 | 1899 | ZfB:2 |  | 2023-09 | LWL | 3 | J4 | 4.82 |  |  |  |  | 2024-07 | LWL | 3 | J4 | 7.92
Lüdenscheid, StdA | C | 1910/II | 2023 | 1965 | ZfB:2 |  | 2023-09 | LWL | 4 | B5 | 3.62 |  |  |  |  | 2024-07 | LWL | 4 | B5 | 7.03
Lüdenscheid, StdA | C | 1910/II | 2023 | 1965 | ZfB:2 |  | 2023-09 | LWL | 4 | J5 | 3.67 |  |  |  |  | 2024-07 | LWL | 4 | J5 | 8.01
Lüdenscheid, StdA | C | 2363 | 2023 | 1956 | ZfB:2 |  | 2023-09 | LWL | 4 | C7 | 4.27 |  |  |  |  | 2024-07 | LWL | 4 | C7 | 7.45
Lüdenscheid, StdA | C | 2363 | 2023 | 1956 | ZfB:2 |  | 2023-09 | LWL | 4 | J4 | 4.34 |  |  |  |  | 2024-07 | LWL | 4 | J4 | 8.43
Lüdenscheid, StdA | C | 2627 | 2023 | 1960 | ZfB:2 |  | 2023-09 | LWL | 10 | D2 | 3.8 |  |  |  |  | 2024-07 | LWL | 10 | D2 | 8.38
Lüdenscheid, StdA | C | 2627 | 2023 | 1960 | ZfB:2 |  | 2023-09 | LWL | 10 | H6 | 3.52 |  |  |  |  | 2024-07 | LWL | 10 | H6 | 7.83
Lüdenscheid, StdA | B | 87126 | 2024 | 1952 | ZfB:2 |  | 2024-08 | LWL | 7 | E3/F3 | 3.79 |  |  |  |  | 2024-11 | LWL | 7 | E3/F3 | 8.52
Lüdenscheid, StdA | B | 87126 | 2024 | 1952 | ZfB:2 |  | 2024-08 | LWL | 7 | G7 | 3.77 |  |  |  |  | 2024-11 | LWL | 7 | G7 | 5.77
Lüdenscheid, StdA | C | 2725 | 2024 | 1956 | ZfB:2 |  | 2024-08 | LWL | 21 | A8 | 3.56 |  |  |  |  | 2024-11 | LWL | 21 | A8 | 7.96
Lüdenscheid, StdA | C | 2725 | 2024 | 1956 | ZfB:2 |  | 2024-08 | LWL | 21 | E2 | 3.54 |  |  |  |  | 2024-11 | LWL | 21 | E2 | 8.69
Lüdenscheid, StdA | C | 3091/2 | 2024 | 1960 | ZfB:2 |  | 2024-08 | LWL | 13 | B7 | 3.7 |  |  |  |  | 2024-11 | LWL | 13 | B7 | 8.7
Lüdenscheid, StdA | C | 3091/2 | 2024 | 1960 | ZfB:2 |  | 2024-08 | LWL | 13 | H3 | 3.55 |  |  |  |  | 2024-11 | LWL | 13 | H3 | 7.42
Lüdenscheid, StdA | C | 3227 | 2024 | 1966 | ZfB:2 |  | 2024-08 | LWL | 14 | A2 | 3.67 |  |  |  |  | 2024-11 | LWL | 14 | A2 | 7.57
Lüdenscheid, StdA | C | 3227 | 2024 | 1966 | ZfB:2 |  | 2024-08 | LWL | 14 | H7 | 3.82 |  |  |  |  | 2024-11 | LWL | 14 | H7 | 7.11
Lüdenscheid, StdA | C | 3441 | 2024 | 1960 | ZfB:2 |  | 2024-08 | LWL | 5 | B5 | 4.84 |  |  |  |  | 2024-11 | LWL | 5 | B5 | 9.02
Lüdenscheid, StdA | C | 3441 | 2024 | 1960 | ZfB:2 |  | 2024-08 | LWL | 5 | K4 | 5.02 |  |  |  |  | 2024-11 | LWL | 5 | K4 | 9.6
Lüdinghausen, StdA | B5 | 5-19 | 2022 | 1819 | ZFB:2 |  | 2022-06 | LWL | 14 | B2 | 4.43 |  |  |  |  | 2023-01 | LWL | 14 | B2 | 8.28
Lüdinghausen, StdA | B1 | 1-7 | 2022 | 1851 | ZFB:2 |  | 2022-06 | LWL | 3 | L6 | 4.27 |  |  |  |  | 2023-01 | LWL | 3 | L6 | 8.32
Lüdinghausen, StdA | B1 | 1-189 | 2022 | 1840 | ZFB:2 |  | 2022-06 | LWL | 8 | B7 | 4.22 |  |  |  |  | 2023-01 | LWL | 8 | B7 | 8.45
Lüdinghausen, StdA | B1 | 1-257 | 2022 | 1837 | ZFB:2 |  | 2022-06 | LWL | 4 | L5 | 3.86 |  |  |  |  | 2023-01 | LWL | 4 | L5 | 8.46
Lüdinghausen, StdA | B1 | 1-97 | 2022 | 1904 | ZFB:2 |  | 2022-06 | LWL | 5 | A4 | 4.19 |  |  |  |  | 2023-01 | LWL | 5 | A4 | 8.58
Lüdinghausen, StdA | B1 | 1-7 | 2022 | 1851 | ZFB:2 |  | 2022-06 | LWL | 3 | A3 | 4.32 |  |  |  |  | 2023-01 | LWL | 3 | A3 | 8.62
Lüdinghausen, StdA | B1 | 1-97 | 2022 | 1904 | ZFB:2 |  | 2022-06 | LWL | 5 | J8 | 4.27 |  |  |  |  | 2023-01 | LWL | 5 | J8 | 8.82
Lüdinghausen, StdA | B1 | 1-257 | 2022 | 1837 | ZFB:2 |  | 2022-06 | LWL | 4 | A4 | 3.91 |  |  |  |  | 2023-01 | LWL | 4 | A4 | 9.09
Lüdinghausen, StdA | B5 | 5-19 | 2022 | 1819 | ZFB:2 |  | 2022-06 | LWL | 14 | K7 | 4.62 |  |  |  |  | 2023-01 | LWL | 14 | K7 | 9.68
Lüdinghausen, StdA | B1 | 1-189 | 2022 | 1840 | ZFB:2 |  | 2022-06 | LWL | 8 | K2 | 4.38 |  |  |  |  | 2023-01 | LWL | 8 | K2 | 9.83
Lüdinghausen, StdA | 2 | 37 | 2024 |  | ZfB:2 |  | 2024-07 | LWL | 3 | D6 | 3.65 |  |  |  |  | 2025-01 | LWL | 3 | D6 | 6.45
Lüdinghausen, StdA | 2 | 37 | 2024 |  | ZfB:2 |  | 2024-07 | LWL | 3 | K3 | 4.46 |  |  |  |  | 2025-01 | LWL | 3 | K3 | 6.52
Lüdinghausen, StdA | 2 | 46 | 2024 | 1914 | ZfB:2 |  | 2024-07 | LWL | 5 | C4 | 4.21 |  |  |  |  | 2025-01 | LWL | 5 | C4 | 8.55
Lüdinghausen, StdA | 2 | 46 | 2024 | 1914 | ZfB:2 |  | 2024-07 | LWL | 5 | L4 | 4.35 |  |  |  |  | 2025-01 | LWL | 5 | L4 | 8.36
Lüdinghausen, StdA | 6 | 58 | 2024 | 1857 | ZfB:2 |  | 2024-07 | LWL | 3 | A4 | 4.23 |  |  |  |  | 2025-01 | LWL | 3 | A4 | 9.29
Lüdinghausen, StdA | 6 | 58 | 2024 | 1857 | ZfB:2 |  | 2024-07 | LWL | 3 | L7 | 4 |  |  |  |  | 2025-01 | LWL | 3 | L7 | 9.51
Lüdinghausen, StdA | 6 | 89 | 2024 | 1883 | ZfB:2 |  | 2024-07 | LWL | 6 | A6 | 4.17 |  |  |  |  | 2025-01 | LWL | 6 | A6 | 7.48
Lüdinghausen, StdA | 6 | 89 | 2024 | 1883 | ZfB:2 |  | 2024-07 | LWL | 6 | K4 | 4.21 |  |  |  |  | 2025-01 | LWL | 6 | K4 | 7.48
Lüdinghausen, StdA | Häuserregister 2 | 23 | 2024 | 1916 | ZfB:2 |  | 2024-07 | LWL | 6 | B6 | 5.42 |  |  |  |  | 2025-01 | LWL | 6 | B6 | 8.95
Lüdinghausen, StdA | Häuserregister 2 | 23 | 2024 | 1916 | ZfB:2 |  | 2024-07 | LWL | 6 | N4 | 5.77 |  |  |  |  | 2025-01 | LWL | 6 | N4 | 9.21
Marienmünster, StdA | D | D 131 | 2016 |  | ZfB:2 |  | 2016-04 | LWL | 7 (Plan) | I3 | 5.12 |  |  |  |  | 2016-08 | LWL | 7 (Plan) | I3 | 6.56
Marienmünster, StdA | D | D 131 | 2016 |  | ZfB:2 |  | 2016-04 | LWL | 7 (Plan) | B2 | 5.28 |  |  |  |  | 2016-08 | LWL | 7 (Plan) | B2 | 6.6
Marienmünster, StdA | Amt Vörden | 80 | 2009 |  | Papersave (Battelle, ZFB) |  | 2009-09 | LWL | 2 | G4 | 3.65 |  |  |  |  | 2010-03 | LWL | 2 | G4 | 6.86
Marienmünster, StdA | Amt Vörden | 441 | 2010 |  | Papersave (Battelle, ZFB) | [10 empty] | 2010-11 | LWL | 1 | B7 | 7.31
Marienmünster, StdA | Amt Vörden | 439 | 2010 |  | Papersave (Battelle, ZFB) | [10 empty] | 2010-11 | LWL | 1 | F4 | 7.38
Marienmünster, StdA | C | 312 | 2014 |  | ZfB:2 |  | 2014-02 | LWL | 3 | B3 | 4.36 |  |  |  |  | 2014-07 | LWL | 3 | B3 | 7.57
Marienmünster, StdA | Amt Vörden | 513 | 2010 |  | Papersave (Battelle, ZFB) | [10 empty] | 2010-11 | LWL | 13 | D2 | 7.68
Marienmünster, StdA | C | 308 | 2014 |  | ZfB:2 |  | 2014-02 | LWL | 10 | J5 | 4.43 |  |  |  |  | 2014-07 | LWL | 10 | J5 | 7.68
Marienmünster, StdA | Amt Vörden | 440 | 2010 |  | Papersave (Battelle, ZFB) | [10 empty] | 2010-11 | LWL | 10 | F7 | 7.74
Marienmünster, StdA | Amt Vörden | 80 | 2009 |  | Papersave (Battelle, ZFB) |  | 2009-09 | LWL | 18 | C4 | n.g. |  |  |  |  | 2010-03 | LWL | 18 | C4 | 7.83
Marienmünster, StdA | C | 107 | 2014 |  | ZfB:2 |  | 2014-02 | LWL | 5 | I4 | 4.88 |  |  |  |  | 2014-07 | LWL | 5 | I4 | 7.83
Marienmünster, StdA | C | 308 | 2014 |  | ZfB:2 |  | 2014-02 | LWL | 10 | B4 | 4.31 |  |  |  |  | 2014-07 | LWL | 10 | B4 | 7.84
Marienmünster, StdA | C | 306 | 2014 |  | ZfB:2 |  | 2014-02 | LWL | 3 | J3 | 4.88 |  |  |  |  | 2014-07 | LWL | 3 | J3 | 7.86
Marienmünster, StdA | C | 306 | 2014 |  | ZfB:2 |  | 2014-02 | LWL | 3 | C6 | 4.69 |  |  |  |  | 2014-07 | LWL | 3 | C6 | 7.91
Marienmünster, StdA | C | 312 | 2014 |  | ZfB:2 |  | 2014-02 | LWL | 3 | J1 | 4.6 |  |  |  |  | 2014-07 | LWL | 3 | J1 | 7.92
Marienmünster, StdA | C | 107 | 2014 |  | ZfB:2 |  | 2014-02 | LWL | 5 | E4 | 4.91 |  |  |  |  | 2014-07 | LWL | 5 | E4 | 7.95
Marienmünster, StdA | A | 703 | 2011 |  | Papersave (Battelle, ZFB) |  | 2011-05 | LWL | 15 | I5 | 3.8 |  |  |  |  | 2011-11 | LWL | 15 | I5 | 7.97
Marienmünster, StdA | C | 106 | 2014 |  | ZfB:2 |  | 2014-02 | LWL | 4 | I1 | 4.95 |  |  |  |  | 2014-07 | LWL | 4 | I1 | 7.99
Marienmünster, StdA | Amt Vörden | 374 | 2009 |  | Papersave (Battelle, ZFB) |  | 2009-09 | LWL | 1 | F7 | 5.64 |  |  |  |  | 2010-03 | LWL | 1 | F2 | 8.02
Marienmünster, StdA | C | 106 | 2014 |  | ZfB:2 |  | 2014-02 | LWL | 4 | D5 | 5.11 |  |  |  |  | 2014-07 | LWL | 4 | D5 | 8.09
Marienmünster, StdA | Amt Vörden | 512 | 2010 |  | Papersave (Battelle, ZFB) | [10 empty] | 2010-11 | LWL | 2 | D4 | 8.14
Marienmünster, StdA | B | 63 | 2011 |  | Papersave (Battelle, ZFB) |  | 2011-05 | LWL | Drucksache 1203 1. Blatt | H4 | 4.23 |  |  |  |  | 2011-11 | LWL | Drucksache 1203 1. Blatt | H4 | 8.16
Marienmünster, StdA | B | 415 | 2013 |  | ZfB:2 |  | 2013-02 | LWL | 6 | E7 | 4.75 |  |  |  |  | 2013-06 | LWL | 6 | E7 | 8.27
Marienmünster, StdA | B | 5 | 2011 |  | Papersave (Battelle, ZFB) |  | 2011-05 | LWL | 2 | G2 | 6.71 |  |  |  |  | 2011-11 | LWL | 2 | G2 | 8.31
Marienmünster, StdA | B | 279 | 2012 |  | Papersave (Battelle, ZFB) | [10 empty] | 2013-01 | LWL | 9 | E4 | 8.36
Marienmünster, StdA | Amt Vörden | 80 | 2009 |  | Papersave (Battelle, ZFB) |  | 2009-09 | LWL | 3. letztes Blatt | F2 | n.g. |  |  |  |  | 2010-03 | LWL | 3. letztes Blatt | F2 | 8.39
Marienmünster, StdA | Amt Vörden | 377 | 2009 |  | Papersave (Battelle, ZFB) |  | 2009-09 | LWL | 4 | C5 | 4.33 |  |  |  |  | 2010-03 | LWL | 4 | C5 | 8.39
Marienmünster, StdA | B | 272 | 2013 |  | ZfB:2 |  | 2013-02 | LWL | 11 | C8 | 4.82 |  |  |  |  | 2013-06 | LWL | 11 | C8 | 8.39 |  |  |  |  | 2016-04 | LWL | 5 | lm | 9.55
Marienmünster, StdA | D | 123 | 2016 | 1962 | ZfB:2 |  | 2016-04 | LWL | 4 | C2 | 4.66 |  |  |  |  | 2016-08 | LWL | 4 | C2 | 8.39
Marienmünster, StdA | Amt Vörden | 76 | 2009 |  | Papersave (Battelle, ZFB) |  | 2009-09 | LWL | 1 | G7 | 5.03 |  |  |  |  | 2010-03 | LWL | 1 | G7 | 8.46 |  |  |  |  | 2016-05 | LWL | 4.letztes Blatt (stark beschädigt) | mu | 8.6
Marienmünster, StdA | B | 395 | 2013 |  | ZfB:2 |  | 2013-02 | LWL | 2 | J7 | 4.94 |  |  |  |  | 2013-06 | LWL | 2 | J7 | 8.47
Marienmünster, StdA | D | 123 | 2016 | 1962 | ZfB:2 |  | 2016-04 | LWL | 4 | D6 | 4.69 |  |  |  |  | 2016-08 | LWL | 4 | D6 | 8.49
Marienmünster, StdA | B | 118 | 2012 |  | Papersave (Battelle, ZFB) | [10 empty] | 2013-01 | LWL | 2 | A4 | 8.54 |  |  |  |  | 2016-05 | LWL | 2. Blatt (aufgeklebtes Blatt) | lo | 7.9
Marienmünster, StdA | B | 63 | 2011 |  | Papersave (Battelle, ZFB) |  | 2011-05 | LWL | 3 | D5 | 4.54 |  |  |  |  | 2011-11 | LWL | 3 | D5 | 8.57
Marienmünster, StdA | D | 131 | 2016 | 1968 (Probemessung) | ZfB:2 |  | 2016-04 | LWL | 10 | B4 | [5 empty] | 2016-08 | LWL | 10 | B4 | 8.59
Marienmünster, StdA | B | 396 | 2013 |  | ZfB:2 |  | 2013-02 | LWL | 8 | F8 | 4.87 |  |  |  |  | 2013-06 | LWL | 8 | F8 | 8.61
Marienmünster, StdA | B | 414 | 2013 |  | ZfB:2 |  | 2013-02 | LWL | 2 | E7 | 4.35 |  |  |  |  | 2013-06 | LWL | 2 | E7 | 8.66
Marienmünster, StdA | B | 3 | 2011 |  | Papersave (Battelle, ZFB) |  | 2011-05 | LWL | Todesanzeige Franz Ostermann | E5 | 4.27 |  |  |  |  | 2011-11 | LWL | Todesanzeige Franz Ostermann | E5 | 8.67
Marienmünster, StdA | Amt Vörden | 370 | 2009 |  | Papersave (Battelle, ZFB) |  | 2009-09 | LWL | letztes Blatt | F1 | 5.25 |  |  |  |  | 2010-03 | LWL | letztes Blatt | F1 | 8.7
Marienmünster, StdA | B | 190 | 2012 |  | Papersave (Battelle, ZFB) | [10 empty] | 2013-01 | LWL | 1 | E4 | 8.71
Marienmünster, StdA | B | 115 | 2012 |  | Papersave (Battelle, ZFB) | [10 empty] | 2013-01 | LWL | 3 | K7 | 8.74
Marienmünster, StdA | B | 274 | 2012 |  | Papersave (Battelle, ZFB) | [10 empty] | 2013-01 | LWL | 1 | K4 | 9.06
Marienmünster, StdA | B | 500 | 2015 |  | ZfB:2 |  | 2015-07 | LWL | 3 | F1 | 3.97
Marienmünster, StdA | B | 500 | 2015 |  | ZfB:2 |  | 2015-07 | LWL | 3 | G6 | 3.73
Marienmünster, StdA | B | 534 | 2015 |  | ZfB:2 |  | 2015-07 | LWL | 3 | A1 | 3.91
Marienmünster, StdA | B | 534 | 2015 |  | ZfB:2 |  | 2015-07 | LWL | 3 | F7 | 3.64
Marienmünster, StdA | C | 451 | 2015 |  | ZfB:2 |  | 2015-07 | LWL | 261 | C3 | 3.58
Marienmünster, StdA | C | 451 | 2015 |  | ZfB:2 |  | 2015-07 | LWL | 261 | G5 | 3.64
Marienmünster, StdA | D | 1 | 2015 |  | ZfB:2 |  | 2015-07 | LWL | 6 | F1 | 4.42
Marienmünster, StdA | D | 1 | 2015 |  | ZfB:2 |  | 2015-07 | LWL | 6 | F6 | 4.45
Marienmünster, StdA | D | 117 | 2015 |  | ZfB:2 |  | 2015-07 | LWL | 8 | D2 | 3.95
Marienmünster, StdA | D | 117 | 2015 |  | ZfB:2 |  | 2015-07 | LWL | 8 | I5 | 4.11
Marsberg, StdA | B | 36 | 2017 | 1852 | Papersave (Battelle, ZFB) |  | 2017-07 | LWL | 8 | L7 | 3.77 |  |  |  |  | 2018-01 | LWL | 8 | L7 | 6.5
Marsberg, StdA | B | 36 | 2017 | 1852 | Papersave (Battelle, ZFB) |  | 2017-07 | LWL | 8 | A4 | 3.79 |  |  |  |  | 2018-01 | LWL | 8 | A4 | 6.66
Marsberg, StdA | B | 60 | 2017 | 1912 | Papersave (Battelle, ZFB) |  | 2017-07 | LWL | 6 | B5 | 4.2 |  |  |  |  | 2018-01 | LWL | 6 | B5 | 6.69
Marsberg, StdA | D | 589 | 2016 | 1956 | Papersave Swiss (NCA) |  | 2016-06 | LWL | 3 (grünes Blatt) | E4 | 4.12 |  |  |  |  | 2017-03 | LWL | 3 (grünes Blatt) | E4 | 6.92
Marsberg, StdA | D | 1019 | 2021 | 1951 | ZFB:2 |  | 2021-09 | LWL | 10 | B8 | 3.91 |  |  |  |  | 2022-08 | LWL | 10 | B8 | 6.92
Marsberg, StdA | D | 588 | 2016 | 1953 | Papersave Swiss (NCA) |  | 2016-06 | LWL | 9 | J4 | 3.79 |  |  |  |  | 2017-03 | LWL | 9 | J4 | 7.04
Marsberg, StdA | D | 555 | 2015 |  | CSC Book Saver (PAL) |  | 2015-03 | LWL | 1. Blatt nach Register B | E7 | 4.2 |  |  |  |  | 2016-02 | LWL | 1. Blatt nach Register B | E7 | 7.13
Marsberg, StdA | D | 576 | 2016 | 1949 | Papersave Swiss (NCA) |  | 2016-06 | LWL | 1. Bl. hinter Register A | J2 | 3.61 |  |  |  |  | 2017-03 | LWL | 1. Bl. hinter Register A | J2 | 7.23
Marsberg, StdA | D | 621 | 2016 | 1957 | Papersave Swiss (NCA) |  | 2016-06 | LWL | 6 | J6 | 4.07 |  |  |  |  | 2017-03 | LWL | 6 | J6 | 7.25
Marsberg, StdA | D | 621 | 2016 | 1957 | Papersave Swiss (NCA) |  | 2016-06 | LWL | 6 | B5 | 4.14 |  |  |  |  | 2017-03 | LWL | 6 | B5 | 7.4
Marsberg, StdA | D | 983 | 2021 | 1935 | ZFB:2 |  | 2021-09 | LWL | 8 | A4 | 4.06 |  |  |  |  | 2022-08 | LWL | 8 | A4 | 7.44
Marsberg, StdA | B | 103 | 2017 | 1880 | Papersave (Battelle, ZFB) |  | 2017-07 | LWL | 7 | K5 | 3.86 |  |  |  |  | 2018-01 | LWL | 7 | K5 | 7.46
Marsberg, StdA | B | 103 | 2017 | 1880 | Papersave (Battelle, ZFB) |  | 2017-07 | LWL | 7 | F3 | 3.8 |  |  |  |  | 2018-01 | LWL | 7 | F3 | 7.47
Marsberg, StdA | D | 576 | 2016 | 1949 | Papersave Swiss (NCA) |  | 2016-06 | LWL | 1. Bl. hinter Register A | B2 | 3.7 |  |  |  |  | 2017-03 | LWL | 1. Bl. hinter Register A | B2 | 7.49
Marsberg, StdA | D | 640 | 2016 | 1932 | Papersave Swiss (NCA) |  | 2016-06 | LWL | 7 | J6 | 4.53 |  |  |  |  | 2017-03 | LWL | 7 | J6 | 7.52
Marsberg, StdA | D | 557 | 2015 |  | CSC Book Saver (PAL) |  | 2015-03 | LWL | 6 | C7 | 3.71 |  |  |  |  | 2016-02 | LWL | 6 | C7 | 7.54
Marsberg, StdA | D | 589 | 2016 | 1956 | Papersave Swiss (NCA) |  | 2016-06 | LWL | 3 (grünes Blatt) | B5 | 4.37 |  |  |  |  | 2017-03 | LWL | 3 (grünes Blatt) | B5 | 7.59
Marsberg, StdA | D | 622 | 2016 | 1932 | Papersave Swiss (NCA) |  | 2016-06 | LWL | 3 | I4 | 4.51 |  |  |  |  | 2017-03 | LWL | 3 | I4 | 7.61
Marsberg, StdA | D | 552 | 2015 |  | CSC Book Saver (PAL) |  | 2015-03 | LWL | 8 | B4 | 3.96 |  |  |  |  | 2016-02 | LWL | 8 | B4 | 7.72
Marsberg, StdA | D | 936 | 2021 | 1945 | ZFB:2 |  | 2021-09 | LWL | 7 | A5 | 4.53 |  |  |  |  | 2022-08 | LWL | 7 | A5 | 7.72
Marsberg, StdA | D | 820 | 2020 | 1949 | Papersave (Battelle, ZFB) |  | 2020-09 | LWL | 13 | E2 | 4.46 |  |  |  |  | 2020-09 | LWL | 13 | E2 | 7.77
Marsberg, StdA | D | 820 | 2020 | 1949 | Papersave (Battelle, ZFB) |  | 2020-09 | LWL | 13 | H14 | 4.42 |  |  |  |  | 2020-09 | LWL | 13 | H14 | 7.78
Marsberg, StdA | D | 290 | 2013 |  | ZfB:2 |  | 2013-03 | LWL | 1 | D7 | 3.93 |  |  |  |  | 2013-10 | LWL | 1 | D7 | 7.79
Marsberg, StdA | D | 640 | 2016 | 1932 | Papersave Swiss (NCA) |  | 2016-06 | LWL | 7 | C4 | 4.49 |  |  |  |  | 2017-03 | LWL | 7 | C4 | 7.8
Marsberg, StdA | D | 170 | 2013 |  | ZfB:2 |  | 2013-03 | LWL | 2 | E7 | 3.57 |  |  |  |  | 2013-10 | LWL | 2 | E7 | 7.84 |  |  |  |  | 2016-04 | LWL | vorletztes Blatt | mo | 9.5
Marsberg, StdA | D | 606 | 2016 | 1932 | Papersave Swiss (NCA) |  | 2016-06 | LWL | 7 | I6 | 4.49 |  |  |  |  | 2017-03 | LWL | 7 | I6 | 7.88
Marsberg, StdA | B | 60 | 2017 | 1912 | Papersave (Battelle, ZFB) |  | 2017-07 | LWL | 6 | G3/G4 | 4.49 |  |  |  |  | 2018-01 | LWL | 6 | G3/G4 | 7.9
Marsberg, StdA | D | 606 | 2016 | 1932 | Papersave Swiss (NCA) |  | 2016-06 | LWL | 7 | B3 | 4.48 |  |  |  |  | 2017-03 | LWL | 7 | B3 | 7.94
Marsberg, StdA | D | 622 | 2016 | 1932 | Papersave Swiss (NCA) |  | 2016-06 | LWL | 3 | C4 | 4.56 |  |  |  |  | 2017-03 | LWL | 3 | C4 | 7.94
Marsberg, StdA | D | 552 | 2015 |  | CSC Book Saver (PAL) |  | 2015-03 | LWL | 8 | J4 | 3.84 |  |  |  |  | 2016-02 | LWL | 8 | J4 | 7.95
Marsberg, StdA | D | 642 | 2020 | 1952 | Papersave (Battelle, ZFB) |  | 2020-09 | LWL | 2 | K2 | 4.22 |  |  |  |  | 2020-09 | LWL | 2 | K2 | 7.96
Marsberg, StdA | D | 588 | 2016 | 1953 | Papersave Swiss (NCA) |  | 2016-06 | LWL | 9 | B4 | 4.71 |  |  |  |  | 2017-03 | LWL | 9 | B4 | 7.99
Marsberg, StdA | D | 370 | 2014 |  | ZfB:2 |  | 2014-04 | LWL | 4 | D3 | 4.24 |  |  |  |  | 2015-02 | LWL | 4 | D3 | 8
Marsberg, StdA | D | 171 | 2013 |  | ZfB:2 |  | 2013-03 | LWL | 1 | J7 | 3.81 |  |  |  |  | 2013-10 | LWL | 1 | J7 | 8.03
Marsberg, StdA | D | 370 | 2014 |  | ZfB:2 |  | 2014-04 | LWL | 4 | H5 | 4.2 |  |  |  |  | 2015-02 | LWL | 4 | H5 | 8.03
Marsberg, StdA | D | 288 | 2013 |  | ZfB:2 |  | 2013-03 | LWL | 5 | J7 | 4.2 |  |  |  |  | 2013-10 | LWL | 5 | J7 | 8.05
Marsberg, StdA | D | 289 | 2013 |  | ZfB:2 |  | 2013-03 | LWL | 4 | K7 | 4.12 |  |  |  |  | 2013-10 | LWL | 4 | K7 | 8.11
Marsberg, StdA | D | 605 | 2016 | 1953 | Papersave Swiss (NCA) |  | 2016-06 | LWL | 3 | H3 | 4.45 |  |  |  |  | 2017-03 | LWL | 3 | H3 | 8.16
Marsberg, StdA | D | 574 | 2016 | 1942 | Papersave Swiss (NCA) |  | 2016-06 | LWL | 7 | K3 | 6.32 |  |  |  |  | 2017-03 | LWL | 7 | K3 | 8.2
Marsberg, StdA | D | 310 | 2014 |  | ZfB:2 |  | 2014-04 | LWL | 3 | B2 | 3.81 |  |  |  |  | 2015-02 | LWL | 3 | B2 | 8.21
Marsberg, StdA | D | 983 | 2021 | 1935 | ZFB:2 |  | 2021-09 | LWL | 8 | K7 | 4 |  |  |  |  | 2022-08 | LWL | 8 | K7 | 8.21
Marsberg, StdA | D | 310 | 2014 |  | ZfB:2 |  | 2014-04 | LWL | 3 | H3 | 3.78 |  |  |  |  | 2015-02 | LWL | 3 | H3 | 8.22
Marsberg, StdA | D | 639 | 2016 | 1953 | Papersave Swiss (NCA) |  | 2016-06 | LWL | 3 | J6 | 4.45 |  |  |  |  | 2017-03 | LWL | 3 | J6 | 8.22
Marsberg, StdA | D | 311 | 2014 |  | ZfB:2 |  | 2014-04 | LWL | 5 | C2 | 3.75 |  |  |  |  | 2015-02 | LWL | 5 | C2 | 8.27
Marsberg, StdA | D | 895 | 2020 | 1945 | Papersave (Battelle, ZFB) |  | 2020-09 | LWL | 14 | A7 | 4.77 |  |  |  |  | 2020-09 | LWL | 14 | A7 | 8.27
Marsberg, StdA | D | 312 | 2014 |  | ZfB:2 |  | 2014-04 | LWL | Blatt vor schwarzer Pappe in der Mitte | I6 | 4.19 |  |  |  |  | 2015-02 | LWL | Blatt vor schwarzer Pappe in der Mitte | I6 | 8.28
Marsberg, StdA | D | 312 | 2014 |  | ZfB:2 |  | 2014-04 | LWL | Blatt vor schwarzer Pappe in der Mitte | E4 | 4.12 |  |  |  |  | 2015-02 | LWL | Blatt vor schwarzer Pappe in der Mitte | E4 | 8.29
Marsberg, StdA | D | 311 | 2014 |  | ZfB:2 |  | 2014-04 | LWL | 5 | E7 | 3.68 |  |  |  |  | 2015-02 | LWL | 5 | E7 | 8.3
Marsberg, StdA | D | 557 | 2015 |  | CSC Book Saver (PAL) |  | 2015-03 | LWL | 6 | J2 | 3.76 |  |  |  |  | 2016-02 | LWL | 6 | J2 | 8.3
Marsberg, StdA | D | 574 | 2016 | 1942 | Papersave Swiss (NCA) |  | 2016-06 | LWL | 7 | A4 | 3.83 |  |  |  |  | 2017-03 | LWL | 7 | A4 | 8.31
Marsberg, StdA | D | 605 | 2016 | 1953 | Papersave Swiss (NCA) |  | 2016-06 | LWL | 3 | B6 | 4.37 |  |  |  |  | 2017-03 | LWL | 3 | B6 | 8.39
Marsberg, StdA | D | 558 | 2016 | 1948 | Papersave Swiss (NCA) |  | 2016-06 | LWL | 3 | B7 | 4.75 |  |  |  |  | 2017-03 | LWL | 3 | B7 | 8.4
Marsberg, StdA | D | 559 | 2016 | 1951 | Papersave Swiss (NCA) |  | 2016-06 | LWL | 2 | B6 | 4.96 |  |  |  |  | 2017-03 | LWL | 2 | B6 | 8.4
Marsberg, StdA | D | 936 | 2021 | 1945 | ZFB:2 |  | 2021-09 | LWL | 7 | H2 | 4.63 |  |  |  |  | 2022-08 | LWL | 7 | H2 | 8.44
Marsberg, StdA | D | 558 | 2016 | 1948 | Papersave Swiss (NCA) |  | 2016-06 | LWL | 3 | E7 | 4.78 |  |  |  |  | 2017-03 | LWL | 3 | E7 | 8.47
Marsberg, StdA | D | 639 | 2016 | 1953 | Papersave Swiss (NCA) |  | 2016-06 | LWL | 3 | B6 | 4.66 |  |  |  |  | 2017-03 | LWL | 3 | B6 | 8.5
Marsberg, StdA | D | 1068 | 2021 | 1937 | ZFB:2 |  | 2021-09 | LWL | 18 | C7 | 4.34 |  |  |  |  | 2022-08 | LWL | 18 | C7 | 8.54
Marsberg, StdA | D | 782 | 2020 | 1951 | Papersave (Battelle, ZFB) |  | 2020-09 | LWL | 4 | I14 | 5.54 |  |  |  |  | 2020-09 | LWL | 4 | I14 | 8.56
Marsberg, StdA | D | 368 | 2014 |  | ZfB:2 |  | 2014-04 | LWL | 27 | J2 | 4.91 |  |  |  |  | 2015-02 | LWL | 27 | J2 | 8.59
Marsberg, StdA | D | 368 | 2014 |  | ZfB:2 |  | 2014-04 | LWL | 27 | E4 | 5.04 |  |  |  |  | 2015-02 | LWL | 27 | E4 | 8.61
Marsberg, StdA | B | 138 | 2017 | 1834 | Papersave (Battelle, ZFB) |  | 2017-07 | LWL | 10 | H7 | 4.21 |  |  |  |  | 2018-01 | LWL | 10 | H7 | 8.65
Marsberg, StdA | D | 555 | 2015 |  | CSC Book Saver (PAL) |  | 2015-03 | LWL | 1. Blatt nach Register B | B3 | 4.15 |  |  |  |  | 2016-02 | LWL | 1. Blatt nach Register B | B3 | 8.66
Marsberg, StdA | D | 1068 | 2021 | 1937 | ZFB:2 |  | 2021-09 | LWL | 18 | K3 | 4.42 |  |  |  |  | 2022-08 | LWL | 18 | K3 | 8.71
Marsberg, StdA | D | 559 | 2016 | 1951 | Papersave Swiss (NCA) |  | 2016-06 | LWL | 2 | J3 | 4.83 |  |  |  |  | 2017-03 | LWL | 2 | J3 | 8.73
Marsberg, StdA | D | 642 | 2020 | 1952 | Papersave (Battelle, ZFB) |  | 2020-09 | LWL | 2 | D2/D3 | 4.2 |  |  |  |  | 2020-09 | LWL | 2 | D2/D3 | 8.74
Marsberg, StdA | B | 138 | 2017 | 1834 | Papersave (Battelle, ZFB) |  | 2017-07 | LWL | 10 | L2 | 4.2 |  |  |  |  | 2018-01 | LWL | 10 | L2 | 8.75
Marsberg, StdA | D | 782 | 2020 | 1951 | Papersave (Battelle, ZFB) |  | 2020-09 | LWL | 4 | B2 | 5.24 |  |  |  |  | 2020-09 | LWL | 4 | B2 | 8.89
Marsberg, StdA | D | 733 | 2020 | 1952 | Papersave (Battelle, ZFB) |  | 2020-09 | LWL | 9 | J7 | 4.45 |  |  |  |  | 2020-09 | LWL | 9 | J7 | 8.91
Marsberg, StdA | D | 553 | 2015 |  | CSC Book Saver (PAL) |  | 2015-03 | LWL | 8 | K4 | 4.39 |  |  |  |  | 2016-02 | LWL | 8 | K4 | 9
Marsberg, StdA | D | 553 | 2015 |  | CSC Book Saver (PAL) |  | 2015-03 | LWL | 8 | C6 | 4.33 |  |  |  |  | 2016-02 | LWL | 8 | C6 | 9.07
Marsberg, StdA | D | 898 | 2021 | 1940 | ZFB:2 |  | 2021-09 | LWL | 6 | H5 | 4.34 |  |  |  |  | 2022-08 | LWL | 6 | H5 | 9.07
Marsberg, StdA | D | 733 | 2020 | 1952 | Papersave (Battelle, ZFB) |  | 2020-09 | LWL | 9 | C7 | 4.46 |  |  |  |  | 2020-09 | LWL | 9 | C7 | 9.11
Marsberg, StdA | D | 1019 | 2021 | 1951 | ZFB:2 |  | 2021-09 | LWL | 10 | J3 | 4.2 |  |  |  |  | 2022-08 | LWL | 10 | J3 | 9.14
Marsberg, StdA | D | 554 | 2015 |  | CSC Book Saver (PAL) |  | 2015-03 | LWL | 4 | K2 | 4.32 |  |  |  |  | 2016-02 | LWL | 4 | K2 | 9.29
Marsberg, StdA | D | 554 | 2015 |  | CSC Book Saver (PAL) |  | 2015-03 | LWL | 4 | B5 | 4.27 |  |  |  |  | 2016-02 | LWL | 4 | B5 | 9.46
Marsberg, StdA | D | 898 | 2021 | 1940 | ZFB:2 |  | 2021-09 | LWL | 6 | C5 | 4.72 |  |  |  |  | 2022-08 | LWL | 6 | C5 | 9.65 |  |  |  |  | 2016-04 | LWL | 3. letztes Blatt | ru | 8.1
Marsberg, StdA | D | 895 | 2020 | 1945 | Papersave (Battelle, ZFB) |  | 2020-09 | LWL | 14 | J5 | 4.61 |  |  |  |  | 2020-09 | LWL | 14 | J5 | 8,,31
Marsberg, StdA | D | 1073 | 2022 | 1932 | ZfB:2 |  | 2022-09 | LWL | 11 | B7 | 4.27 |  |  |  |  | 2023-06 | LWL | 11 | B7 | 9.31
Marsberg, StdA | D | 1073 | 2022 | 1932 | ZfB:2 |  | 2022-09 | LWL | 11 | E3 | 4.54 |  |  |  |  | 2023-06 | LWL | 11 | E3 | 8.52
Marsberg, StdA | D | 1110 | 2022 | 1934 | ZfB:2 |  | 2022-09 | LWL | 4 | D7 | 4.2 |  |  |  |  | 2023-06 | LWL | 4 | D7 | 8.5
Marsberg, StdA | D | 1110 | 2022 | 1934 | ZfB:2 |  | 2022-09 | LWL | 4 | N6 | 4.24 |  |  |  |  | 2023-06 | LWL | 4 | N6 | 7.82
Marsberg, StdA | D | 1150 | 2022 | 1943 | ZfB:2 |  | 2022-09 | LWL | 3 | B6 | 3.97 |  |  |  |  | 2023-06 | LWL | 3 | B6 | 8.74
Marsberg, StdA | D | 1150 | 2022 | 1943 | ZfB:2 |  | 2022-09 | LWL | 3 | J4 | 3.87 |  |  |  |  | 2023-06 | LWL | 3 | J4 | 7.6
Marsberg, StdA | D | 1190 | 2022 | 1954 | ZfB:2 |  | 2022-09 | LWL | 5 | C6 | 4 |  |  |  |  | 2023-06 | LWL | 5 | C6 | 8.85
Marsberg, StdA | D | 1190 | 2022 | 1954 | ZfB:2 |  | 2022-09 | LWL | 5 | H3 | 3.67 |  |  |  |  | 2023-06 | LWL | 5 | H3 | 7.11
Marsberg, StdA | D | 1225 | 2022 | 1934 | ZfB:2 |  | 2022-09 | LWL | 14 | B2/C2 | 4.32 |  |  |  |  | 2023-06 | LWL | 14 | B2/C2 | 6.88
Marsberg, StdA | D | 1225 | 2022 | 1934 | ZfB:2 |  | 2022-09 | LWL | 14 | K7 | 4.07 |  |  |  |  | 2023-06 | LWL | 14 | K7 | 8.66
Meinerzhagen, StdA | B 1.3 | 947 | 2024 | 1939 | ZfB:2 |  | 2024-09 | LWL | 4 | E7 | 4.23 |  |  |  |  | 2025-03 | LWL | 4 | E7 | 8.44
Meinerzhagen, StdA | B 1.3 | 947 | 2024 | 1939 | ZfB:2 |  | 2024-09 | LWL | 4 | J4 | 4.15 |  |  |  |  | 2025-03 | LWL | 4 | J4 | 8.43
Meinerzhagen, StdA | B 1.3 | 979 | 2024 | 1946 | ZfB:2 |  | 2024-09 | LWL | 14 | A4 | 3.64 |  |  |  |  | 2025-03 | LWL | 14 | A4 | 8.19
Meinerzhagen, StdA | B 1.3 | 979 | 2024 | 1946 | ZfB:2 |  | 2024-09 | LWL | 14 | I7 | 3.28 |  |  |  |  | 2025-03 | LWL | 14 | I7 | 8.2
Meinerzhagen, StdA | B 1.3 | 1012 | 2024 | 1946 | ZfB:2 |  | 2024-09 | LWL | 8 | D8 | 3.9 |  |  |  |  | 2025-03 | LWL | 8 | D8 | 8.05
Meinerzhagen, StdA | B 1.3 | 1012 | 2024 | 1946 | ZfB:2 |  | 2024-09 | LWL | 8 | K7 | 4.09 |  |  |  |  | 2025-03 | LWL | 8 | K7 | 8.21
Meinerzhagen, StdA | B 1.3 | 1047 | 2024 | 1930 | ZfB:2 |  | 2024-09 | LWL | 2 | B2 | 4.36 |  |  |  |  | 2025-03 | LWL | 2 | B2 | 8.3
Meinerzhagen, StdA | B 1.3 | 1047 | 2024 | 1930 | ZfB:2 |  | 2024-09 | LWL | 2 | I7 | 4.22 |  |  |  |  | 2025-03 | LWL | 2 | I7 | 8.39
Meinerzhagen, StdA | B 1.3 | 1669 | 2024 | 1947 | ZfB:2 |  | 2024-09 | LWL | 10 | B7 | 3.25 |  |  |  |  | 2025-03 | LWL | 10 | B7 | 7.89
Meinerzhagen, StdA | B 1.3 | 1669 | 2024 | 1947 | ZfB:2 |  | 2024-09 | LWL | 10 | H3 | 3.25 |  |  |  |  | 2025-03 | LWL | 10 | H3 | 8
Meinerzhagen, StdA | A III | 587 (Probemessung) | 2016 | 1949 | ZfB:2 |  | 2016-04 | LWL | 6 | C7 | [5 empty] | 2016-08 | LWL | 6 | C7 | 7.93
Meinerzhagen, StdA | A III | 589 | 2016 | 1937 | ZfB:2 |  | 2016-04 | LWL | 4 | B2 | 4.12 |  |  |  |  | 2016-08 | LWL | 4 | B2 | 8.41
Meinerzhagen, StdA | A III | 589 | 2016 | 1937 | ZfB:2 |  | 2016-04 | LWL | 4 | E8 | 4.25 |  |  |  |  | 2016-08 | LWL | 4 | E8 | 8.58
Meinerzhagen, StdA | A III | 614 | 2016 | 1951 | ZfB:2 |  | 2016-04 | LWL | nach Register P 2 | G2 | 4.93 |  |  |  |  | 2016-08 | LWL | nach Register P 2 | G2 | 8.78
Meinerzhagen, StdA | A III | 614 | 2016 | 1951 | ZfB:2 |  | 2016-04 | LWL | nach Register P 2 | G7 | 4.89 |  |  |  |  | 2016-08 | LWL | nach Register P 2 | G7 | 8.78
Meinerzhagen, StdA | A III | 614 | 2016 | 1951 | ZfB:2 |  | 2016-04 | LWL | Register O | B4 | 4.98 |  |  |  |  | 2016-08 | LWL | Register O | B4 | 8.97
Meinerzhagen, StdA | A III | 614 | 2016 | 1951 | ZfB:2 |  | 2016-04 | LWL | Register O | B3 | 4.88 |  |  |  |  | 2016-08 | LWL | Register O | B3 | 9.09
Meinerzhagen, StdA | A III | 587 (Bypass) | 2016 |  | ZfB:2 |  | 2016-04 | LWL | 3 | D3 | 3.75 |  |  |  |  | 2016-08 | LWL | 3 | D3 | 9.62
Meinerzhagen, StdA | A III | 587 (Bypass) | 2016 |  | ZfB:2 |  | 2016-04 | LWL | 3 | J7 | 4.37 |  |  |  |  | 2016-08 | LWL | 3 | J7 | 9.75
Menden, StdA | Stadt Menden | III e e12b BIII c11 | 2022 | 1857 | ZFB:2 |  | 2022-03 | LWL | 7 | B2 | 4.29 |  |  |  |  | 2022-07 | LWL | 7 | B2 | 7.94 |  |  |  |  | 2016-06 | LWL | 2 | mo | 8.2
Menden, StdA | Stadt Menden | III e d5 BIV f5 | 2022 | 1860 | ZFB:2 |  | 2022-03 | LWL | 21 | B3 | 4.41 |  |  |  |  | 2022-07 | LWL | 21 | B3 | 8.11
Menden, StdA | Stadt Menden | III Bh b6 BIV c8 | 2022 | 1878 | ZFB:2 |  | 2022-03 | LWL | 11 | K4 | 4.46 |  |  |  |  | 2022-07 | LWL | 11 | K4 | 8.29
Menden, StdA | Stadt Menden | III e e12b BIII c11 | 2022 | 1857 | ZFB:2 |  | 2022-03 | LWL | 7 | L4 | 4.32 |  |  |  |  | 2022-07 | LWL | 7 | L4 | 8.43
Menden, StdA | Stadt Menden | III e d5 BIV f5 | 2022 | 1860 | ZFB:2 |  | 2022-03 | LWL | 21 | K6 | 4.16 |  |  |  |  | 2022-07 | LWL | 21 | K6 | 8.57
Menden, StdA | Stadt Menden | III e e2b BVI e2 | 2022 | 1849 | ZFB:2 |  | 2022-03 | LWL | 23 (1.blaue-gruenes Blatt) | C3 | 4.43 |  |  |  |  | 2022-07 | LWL | 23 (1.blaue-gruenes Blatt) | C3 | 8.65
Menden, StdA | Stadt Menden | III e e2b BVI e2 | 2022 | 1849 | ZFB:2 |  | 2022-03 | LWL | 23 (1.blaue-gruenes Blatt) | K6 | 4.5 |  |  |  |  | 2022-07 | LWL | 23 (1.blaue-gruenes Blatt) | K6 | 8.65
Menden, StdA | Stadt Menden | III Bh b6 BIV c8 | 2022 | 1878 | ZFB:2 |  | 2022-03 | LWL | 11 | B3 | 4.48 |  |  |  |  | 2022-07 | LWL | 11 | B3 | 8.82
Menden, StdA | Stadt Menden | III B8 BII c7 | 2022 | 1840 | ZFB:2 |  | 2022-03 | LWL | 20 | L3 | 4.71 |  |  |  |  | 2022-07 | LWL | 20 | L3 | 9.87 |  |  |  |  | 2016-04 | LWL | 18 | mm | 7.06
Menden, StdA | Stadt Menden | III B8 BII c7 | 2022 | 1840 | ZFB:2 |  | 2022-03 | LWL | 20 | B4 | 4.55 |  |  |  |  | 2022-07 | LWL | 20 | B4 | 10.02
Menden, StdA | Amt Menden | 3580 | 2021 | 1948 | ZFB:2 |  | 2021-04 | LWL | 4 | H1 | 4.43 |  |  |  |  | 2021-10 | LWL | 4 | H1 | 6.56
Menden, StdA | Amt Menden | 2131 | 2019 | 1974 | Papersave Swiss (NCA) |  | 2019-07 | LWL | oben: 5 | J2 | 3.9 |  |  |  |  | 2020-01 | LWL | oben: 5 | J2 | 7.06
Menden, StdA | Amt Menden | 2094 | 2019 | 1972 | Papersave Swiss (NCA) |  | 2019-07 | LWL | 14 | B2 | 5.03 |  |  |  |  | 2020-01 | LWL | 14 | B2 | 7.2
Menden, StdA | Amt Menden | 2094 | 2019 | 1972 | Papersave Swiss (NCA) |  | 2019-07 | LWL | 14 | J6 | 4.98 |  |  |  |  | 2020-01 | LWL | 14 | J6 | 7.24
Menden, StdA | Amt Menden | 2015 | 2019 | 1939 | Papersave Swiss (NCA) |  | 2019-07 | LWL | 12 | J4 | 4.62 |  |  |  |  | 2020-01 | LWL | 12 | J4 | 7.33
Menden, StdA | Amt Menden | 2131 | 2019 | 1974 | Papersave Swiss (NCA) |  | 2019-07 | LWL | oben: 5 | B6 | 3.92 |  |  |  |  | 2020-01 | LWL | oben: 5 | B6 | 7.49
Menden, StdA | Amt Menden | 2194 | 2019 | 1962 | Papersave Swiss (NCA) |  | 2019-07 | LWL | 21 | I2 | 3.74 |  |  |  |  | 2020-01 | LWL | 21 | I2 | 7.51
Menden, StdA | Amt Menden | 3374 | 2021 | 1965 | ZFB:2 |  | 2021-04 | LWL | 4 | I5 | 3.47 |  |  |  |  | 2021-10 | LWL | 4 | I5 | 7.69
Menden, StdA | Amt Menden | 3580 | 2021 | 1948 | ZFB:2 |  | 2021-04 | LWL | 4 | A5 | 4.31 |  |  |  |  | 2021-10 | LWL | 4 | A5 | 7.71
Menden, StdA | Amt Menden | 3412 | 2021 | 1972 | ZFB:2 |  | 2021-04 | LWL | 6 | A8 | 5.14 |  |  |  |  | 2021-10 | LWL | 6 | A8 | 7.8
Menden, StdA | Amt Menden | 3153 | 2020 | 1956 | ZFB:2 |  | 2020-05 | LWL | 1 | A4 | 3.78 |  |  |  |  | 2020-12 | LWL | 1 | A4 | 7.82
Menden, StdA | Amt Menden | 3374 | 2021 | 1965 | ZFB:2 |  | 2021-04 | LWL | 4 | D4 | 3.54 |  |  |  |  | 2021-10 | LWL | 4 | D4 | 7.87
Menden, StdA | Amt Menden | 2015 | 2019 | 1939 | Papersave Swiss (NCA) |  | 2019-07 | LWL | 12 | C2 | 4.59 |  |  |  |  | 2020-01 | LWL | 12 | C2 | 7.91
Menden, StdA | Amt Menden | 3088 | 2020 | 1959 | ZFB:2 |  | 2020-05 | LWL | 4 | J2 | 3.8 |  |  |  |  | 2020-12 | LWL | 4 | J2 | 7.96
Menden, StdA | Amt Menden | 3153 | 2020 | 1956 | ZFB:2 |  | 2020-05 | LWL | 1 | K5 | 3.95 |  |  |  |  | 2020-12 | LWL | 1 | K5 | 8.01
Menden, StdA | Amt Menden | 3271 | 2020 | 18?? | ZFB:2 |  | 2020-05 | LWL | 7 | J7 | 4.37 |  |  |  |  | 2020-12 | LWL | 7 | J7 | 8.01
Menden, StdA | Amt Menden | 2231 | 2019 | 1970 | Papersave Swiss (NCA) |  | 2019-07 | LWL | 6 | J6 | 5 |  |  |  |  | 2020-01 | LWL | 6 | J6 | 8.08
Menden, StdA | Amt Menden | 3088 | 2020 | 1959 | ZFB:2 |  | 2020-05 | LWL | 4 | B7 | 3.95 |  |  |  |  | 2020-12 | LWL | 4 | B7 | 8.26
Menden, StdA | Amt Menden | 1564 | 2018 | 1946 | Papersave Swiss (NCA) |  | 2018-02 | LWL | 12 | A2 | 4.13 |  |  |  |  | 2018-08 | LWL | 12 | A2 | 8.3
Menden, StdA | Amt Menden | 1564 | 2018 | 1946 | Papersave Swiss (NCA) |  | 2018-02 | LWL | 12 | I7 | 3.95 |  |  |  |  | 2018-08 | LWL | 12 | I7 | 8.34
Menden, StdA | Amt Menden | 2194 | 2019 | 1962 | Papersave Swiss (NCA) |  | 2019-07 | LWL | 21 | A7 | 3.87 |  |  |  |  | 2020-01 | LWL | 21 | A7 | 8.37
Menden, StdA | Amt Menden | Angestellten Versicherung Okt. 1962 Nr. 10 | 2021 | 1962 | ZFB:2 |  | 2021-04 | LWL | 2 | J8 | 3.34 |  |  |  |  | 2021-10 | LWL | 2 | J8 | 8.38
Menden, StdA | Amt Menden | 3271 | 2020 | 18?? | ZFB:2 |  | 2020-05 | LWL | 7 | F5 | 4.17 |  |  |  |  | 2020-12 | LWL | 7 | F5 | 8.49
Menden, StdA | Amt Menden | 1975 | 2018 | 1973 | Papersave Swiss (NCA) |  | 2018-02 | LWL | 14 | B3 | 4.68 |  |  |  |  | 2018-08 | LWL | 14 | B3 | 8.52
Menden, StdA | Amt Menden | 1771 | 2018 | 1946 | Papersave Swiss (NCA) |  | 2018-02 | LWL | 4 | D7 | 3.96 |  |  |  |  | 2018-08 | LWL | 4 | D7 | 8.53
Menden, StdA | Amt Menden | 1975 | 2018 | 1973 | Papersave Swiss (NCA) |  | 2018-02 | LWL | 14 | J7 | 4.69 |  |  |  |  | 2018-08 | LWL | 14 | J7 | 8.55
Menden, StdA | Amt Menden | 1771 | 2018 | 1946 | Papersave Swiss (NCA) |  | 2018-02 | LWL | 4 | H2 | 4.03 |  |  |  |  | 2018-08 | LWL | 4 | H2 | 8.57
Menden, StdA | Amt Menden | 3107 | 2020 | 1957 | ZFB:2 |  | 2020-05 | LWL | 13 | D2 | 4.65 |  |  |  |  | 2020-12 | LWL | 13 | D2 | 8.57
Menden, StdA | Amt Menden | 3218 | 2020 | 1951 | ZFB:2 |  | 2020-05 | LWL | 11 | D7/D8 | 4.21 |  |  |  |  | 2020-12 | LWL | 11 | D7/D8 | 8.59
Menden, StdA | Amt Menden | 3218 | 2020 | 1951 | ZFB:2 |  | 2020-05 | LWL | 11 | D1/D2 | 4.21 |  |  |  |  | 2020-12 | LWL | 11 | D1/D2 | 8.63
Menden, StdA | Amt Menden | 0405 | 2018 | 1846 | Papersave Swiss (NCA) |  | 2018-02 | LWL | 14 | A5 | 4.63 |  |  |  |  | 2018-08 | LWL | 14 | A5 | 8.69
Menden, StdA | Amt Menden | 2231 | 2019 | 1970 | Papersave Swiss (NCA) |  | 2019-07 | LWL | 6 | B5 | 5.03 |  |  |  |  | 2020-01 | LWL | 6 | B5 | 8.69
Menden, StdA | Amt Menden | 0131 | 2018 | 1928 | Papersave Swiss (NCA) |  | 2018-02 | LWL | 5 | J7 | 4.45 |  |  |  |  | 2018-08 | LWL | 5 | J7 | 8.73
Menden, StdA | Amt Menden | 0405 | 2018 | 1846 | Papersave Swiss (NCA) |  | 2018-02 | LWL | 14 | H3 | 4.59 |  |  |  |  | 2018-08 | LWL | 14 | H3 | 8.75
Menden, StdA | Amt Menden | VI BauwesenV1 | 2021 | 1968 | ZFB:2 |  | 2021-04 | LWL | 2 | K3 | 4.76 |  |  |  |  | 2021-10 | LWL | 2 | K3 | 8.75
Menden, StdA | Amt Menden | 0131 | 2018 | 1928 | Papersave Swiss (NCA) |  | 2018-02 | LWL | 5 | B2 | 4.49 |  |  |  |  | 2018-08 | LWL | 5 | B2 | 8.77
Menden, StdA | Amt Menden | 1361 | 2018 | 1968 | Papersave Swiss (NCA) |  | 2018-02 | LWL | S. 7 | J3 | 4.99 |  |  |  |  | 2018-08 | LWL | S. 7 | J3 | 8.79
Menden, StdA | Amt Menden | 0804 | 2018 | 1909 | Papersave Swiss (NCA) |  | 2018-02 | LWL | 15 | B6 | 4.69 |  |  |  |  | 2018-08 | LWL | 15 | B6 | 8.83
Menden, StdA | Amt Menden | VI Bauwesen V 1 | 2021 | 1968 | ZFB:2 |  | 2021-04 | LWL | 2 | D7 | 4.52 |  |  |  |  | 2021-10 | LWL | 2 | D7 | 8.83
Menden, StdA | Amt Menden | 1361 | 2018 | 1968 | Papersave Swiss (NCA) |  | 2018-02 | LWL | S. 7 | B7 | 5.04 |  |  |  |  | 2018-08 | LWL | S. 7 | B7 | 8.84
Menden, StdA | Amt Menden | 3107 | 2020 | 1957 | ZFB:2 |  | 2020-05 | LWL | 13 | I4 | 4.7 |  |  |  |  | 2020-12 | LWL | 13 | I4 | 8.88 |  |  |  |  | 2016-04 | LWL | 1 | mu | 6.96
Menden, StdA | Amt Menden | 0804 | 2018 | 1909 | Papersave Swiss (NCA) |  | 2018-02 | LWL | 15 | L2 | 4.74 |  |  |  |  | 2018-08 | LWL | 15 | L2 | 8.96 |  |  |  |  | 2016-06 | LWL | M218.01 | mm | 8.9
Menden, StdA | Amt Menden | 0001 | 2018 | 1897 | Papersave Swiss (NCA) |  | 2018-02 | LWL | 3 | K2 | 4.46 |  |  |  |  | 2018-08 | LWL | 3 | K2 | 8.99
Menden, StdA | Amt Menden | 0001 | 2018 | 1879 | Papersave Swiss (NCA) |  | 2018-02 | LWL | 3 | E7 | 4.61 |  |  |  |  | 2018-08 | LWL | 3 | E7 | 9.07
Menden, StdA | Amt Menden | Angestellten Versicherung Okt. 1962 Nr. 10 | 2021 | 1962 | ZFB:2 |  | 2021-04 | LWL | 2 | B3/C3 | 3.19 |  |  |  |  | 2021-10 | LWL | 2 | B3/C3 | 9.1
Menden, StdA | Amt Menden | 3412 | 2021 | 1972 | ZFB:2 |  | 2021-04 | LWL | 6 | I4 | 4.17 |  |  |  |  | 2021-10 | LWL | 6 | I4 | 9.24
Menden, StdA | A | A1b | 2023 | 198 | ZfB:2 |  | 2023-06 | LWL | 6 | B5 | 3.66 |  |  |  |  | 2024-04 | LWL | 6 | B5 | 9.4
Menden, StdA | A | A1b | 2023 | 1798 | ZfB:2 |  | 2023-06 | LWL | 6 | K3 | 3.45 |  |  |  |  | 2024-04 | LWL | 6 | K3 | 9.14
Menden, StdA | BB | BVI g6 | 2023 | 1837 | ZfB:2 |  | 2023-06 | LWL | 8 | B3 | 3.29 |  |  |  |  | 2024-04 | LWL | 8 | B3 | 8.67
Menden, StdA | A | BVI g6 | 2023 | 1837 | ZfB:2 |  | 2023-06 | LWL | 8 | J6 | 3.29 |  |  |  |  | 2024-04 | LWL | 8 | J6 | 8.58
Menden, StdA | A | AXXII B6 | 2023 | 1779 | ZfB:2 |  | 2023-06 | LWL | 2 | B6 | 2.95 |  |  |  |  | 2024-04 | LWL | 2 | B6 | 9.76
Menden, StdA | B | AXXII B6 | 2023 | 1779 | ZfB:2 |  | 2023-06 | LWL | 2 | G2 | 3.56 |  |  |  |  | 2024-04 | LWL | 2 | G2 | 9.69
Menden, StdA | B | BVII C5 | 2023 | 1841 | ZfB:2 |  | 2023-06 | LWL | 7 | C6 | 2.97 |  |  |  |  | 2024-04 | LWL | 7 | C6 | 9.11
Menden, StdA | B | BVII C5 | 2023 | 1841 | ZfB:2 |  | 2023-06 | LWL | 7 | K5 | 2.94 |  |  |  |  | 2024-04 | LWL | 7 | K5 | 9.1
Menden, StdA | B | BIX e4 | 2023 | 1871 | ZfB:2 |  | 2023-06 | LWL | 7 | B2 | 2.99 |  |  |  |  | 2024-04 | LWL | 7 | B2 | 8.71
Menden, StdA | B | BIX e4 | 2023 | 1871 | ZfB:2 |  | 2023-06 | LWL | 7 | I3 | 3.07 |  |  |  |  | 2024-04 | LWL | 7 | I3 | 8.64
Menden, StdA | Stadt Menden | VIII Bi/11b; BIX/e8 | 2024 | 1886 | ZfB:2 |  | 2024-05 | LWL | 9 | F2/G2 | 4.52 |  |  |  |  | 2024-11 | LWL | 9 | F2/G2 | 8.45
Menden, StdA | Stadt Menden | VII Bi/11b; BIX/e8 | 2024 | 1886 | ZfB:2 |  | 2024-05 | LWL | 9 | K5 | 4.39 |  |  |  |  | 2024-11 | LWL | 9 | K5 | 8.44
Menden, StdA | Stadt Menden | VIIIB/a6; BIX/m6 | 2024 | 1879 | ZfB:2 |  | 2024-05 | LWL | 10 | B3 | 4.26 |  |  |  |  | 2024-11 | LWL | 10 | B3 | 8.37
Menden, StdA | Stadt Menden | VIIIB/a6; BIX/m6 | 2024 | 1879 | ZfB:2 |  | 2024-05 | LWL | 10 | J7 | 4.39 |  |  |  |  | 2024-11 | LWL | 10 | J7 | 8.42
Menden, StdA | Stadt Menden | IVA/9; BX/c8 | 2024 | 1829 | ZfB:2 |  | 2024-05 | LWL | 7 | D5 | 4.53 |  |  |  |  | 2024-11 | LWL | 7 | D5 | 8.98
Menden, StdA | Stadt Menden | IVA/9; BX/c8 | 2024 | 1829 | ZfB:2 |  | 2024-05 | LWL | 7 | J3 | 4.39 |  |  |  |  | 2024-11 | LWL | 7 | J3 | 8.98
Menden, StdA | Stadt Menden | IIIH/10; BXI/b6 | 2024 | 1842 | ZfB:2 |  | 2024-05 | LWL | 4 (festgebund. Teil) | B3 | 4.51 |  |  |  |  | 2024-11 | LWL | 4 (festgebund. Teil) | B3 | 8.62
Menden, StdA | Stadt Menden | IIIH/10; BXI/b6 | 2024 | 1842 | ZfB:2 |  | 2024-05 | LWL | 4 (festgebund. Teil) | I3 | 4.41 |  |  |  |  | 2024-11 | LWL | 4 (festgebund. Teil) | I3 | 8.33
Menden, StdA | Stadt Menden | VIIIBo/a4; BXI/f3 | 2024 | 1844 | ZfB:2 |  | 2024-05 | LWL | 4 | B6 | 4.62 |  |  |  |  | 2024-11 | LWL | 4 | B6 | 8.79
Menden, StdA | Stadt Menden | VIIIBo/a4; BXI/f3 | 2024 | 1844 | ZfB:2 |  | 2024-05 | LWL | 4 | G5 | 4.34 |  |  |  |  | 2024-11 | LWL | 4 | G5 | 8.7
Metelen, GemA | Generalia F | 151 | 2015 |  | ZFB:2 |  | 2015-01 | LWL | 4 | E2 | 4.25 |  |  |  |  | 2015-08 | LWL | 4 | E2 | 6.9
Metelen, GemA | Generalia F | 284 | 2015 |  | Papersave Swiss (NCA) |  | 2016-06 | LWL | 3 | A4/A5 | 4.34 |  |  |  |  | 2019-05 | LWL | 3 | A4/A5 | 7.1
Metelen, GemA | Generalia F | 342 | 2015 |  | Papersave Swiss (NCA) |  | 2016-06 | LWL | 2 | C6/C7 | 4.04 |  |  |  |  | 2019-05 | LWL | 2 | C6/C7 | 7.2
Metelen, GemA | Generalia F | 342 | 2015 |  | Papersave Swiss (NCA) |  | 2016-06 | LWL | 2 | K6/K7 | 4.06 |  |  |  |  | 2019-05 | LWL | 2 | K6/K7 | 7.22
Metelen, GemA | Generalia F | 284 | 2015 |  | Papersave Swiss (NCA) |  | 2016-06 | LWL | 3 | J7 | 4.22 |  |  |  |  | 2019-05 | LWL | 3 | J7 | 7.34
Metelen, GemA | Generalia F | 152 | 2015 |  | ZfB:2 |  | 2015-01 | LWL | 9 | B2 | 4.15 |  |  |  |  | 2015-08 | LWL | 9 | B2 | 7.37
Metelen, GemA | Generalia F | 148 | 2015 |  | ZFB:2 |  | 2015-01 | LWL | 5 | I4 | 4.04 |  |  |  |  | 2015-08 | LWL | 5 | I4 | 7.45
Metelen, GemA | Generalia F | 143 | 2015 |  | ZFB:2 |  | 2015-01 | LWL | 10 | B4 | 3.76 |  |  |  |  | 2015-08 | LWL | 10 | B4 | 7.53
Metelen, GemA | Generalia F | 151 | 2015 |  | ZFB:2 |  | 2015-01 | LWL | 4 | B7 | 4.35 |  |  |  |  | 2015-08 | LWL | 4 | B7 | 7.59
Metelen, GemA | Generalia F | 148 | 2015 |  | ZFB:2 |  | 2015-01 | LWL | 5 | D2 | 3.94 |  |  |  |  | 2015-08 | LWL | 5 | D2 | 7.61
Metelen, GemA | Generalia F | 152 | 2015 |  | ZFB:2 |  | 2015-01 | LWL | 9 | J6 | 4.21 |  |  |  |  | 2015-08 | LWL | 9 | J6 | 7.8
Metelen, GemA | Generalia F | 143 | 2015 |  | ZFB:2 |  | 2015-01 | LWL | 10 | I5 | 3.66 |  |  |  |  | 2015-08 | LWL | 10 | I5 | 7.89
Metelen, GemA | Generalia F | 54 | 2015 | 1935 | Papersave (Battelle, ZFB) |  |  | LWL | [7 empty] | 2019-05 | LWL | 4 | K2 | 7.89
Metelen, GemA | verschiedenes | RP 10 | 2020 | 1934 | Papersave (Battelle, ZFB) |  | 2020-09 | LWL | 11 | J7 | 4.42 |  |  |  |  | 2021-07 | LWL | 11 | J7 | 7.92
Metelen, GemA | Generalia F | 118 | 2015 | 1912 | Papersave (Battelle, ZFB) |  |  | LWL | [7 empty] | 2019-05 | LWL | 8 | L6 | 8
Metelen, GemA | Generalia F | 139 | 2015 |  | ZFB:2 |  | 2015-01 | LWL | 7 | I3 | 4.48 |  |  |  |  | 2015-08 | LWL | 7 | I3 | 8.06
Metelen, GemA | verschiedenes | H17/RP 001 | 2020 | 1946 | Papersave (Battelle, ZFB) |  | 2020-09 | LWL | Reg. A S.4 | A2 | 3.83 |  |  |  |  | 2021-07 | LWL | Reg. A S.4 | A2 | 8.14
Metelen, GemA | Generalia F | 54 | 2015 | 1935 | Papersave (Battelle, ZFB) |  | 2015-01 | LWL | [7 empty] | 2019-05 | LWL | 4 | C7 | 8.16
Metelen, GemA | Generalia F | 139 | 2015 |  | ZFB:2 |  | 2015-01 | LWL | 7 | B6 | 4.31 |  |  |  |  | 2015-08 | LWL | 7 | B6 | 8.18 |  |  |  |  | 2016-04 | LWL | vorletztes Blatt | ru | 8.94
Metelen, GemA | verschiedenes | RP 03 | 2020 | 1869 | Papersave (Battelle, ZFB) |  | 2020-09 | LWL | 20 | L7 | 5.14 |  |  |  |  | 2021-07 | LWL | 20 | L7 | 8.24
Metelen, GemA | Generalia F | 118 | 2015 | 1912 | Papersave (Battelle, ZFB) |  |  | LWL | [7 empty] | 2019-05 | LWL | 8 | D3 | 8.28
Metelen, GemA | verschiedenes | RP 10 | 2020 | 1934 | Papersave (Battelle, ZFB) |  | 2020-09 | LWL | 11 | D1/D2 | 4.87 |  |  |  |  | 2021-07 | LWL | 11 | D1/D2 | 8.38 |  |  |  |  | 2016-06 | LWL | 4 | mu | 8.1
Metelen, GemA | verschiedenes | H17/RP 001 | 2020 | 1946 | Papersave (Battelle, ZFB) |  | 2020-09 | LWL | Reg. A S.4 | I4 | 3.93 |  |  |  |  | 2021-07 | LWL | Reg. A S.4 | I4 | 8.43
Metelen, GemA | verschiedenes | BA2-96 | 2020 | 1921 | Papersave (Battelle, ZFB) |  | 2020-09 | LWL | 3 | F7 | 4.67 |  |  |  |  | 2021-07 | LWL | 3 | F7 | 8.46
Metelen, GemA | verschiedenes | RP 03 | 2020 | 1869 | Papersave (Battelle, ZFB) |  | 2020-09 | LWL | 20 | A7 | 4.87 |  |  |  |  | 2021-07 | LWL | 20 | A7 | 8.51
Metelen, GemA | verschiedenes | Kippelt Wigbold 19 | 2020 | 1932 | Papersave (Battelle, ZFB) |  | 2020-09 | LWL | 6 | B3 | 4.18 |  |  |  |  | 2021-07 | LWL | 6 | B3 | 8.55
Metelen, GemA | verschiedenes | BA2-96 | 2020 | 1921 | Papersave (Battelle, ZFB) |  | 2020-09 | LWL | 3 | L2 | 4.82 |  |  |  |  | 2021-07 | LWL | 3 | L2 | 8.64
Metelen, GemA | verschiedenes | Kippelt Wigbold 19 | 2020 | 1932 | Papersave (Battelle, ZFB) |  | 2020-09 | LWL | 6 | J2 | 4.21 |  |  |  |  | 2021-07 | LWL | 6 | J2 | 8.76
Metelen, GemA | H | 31 | 2016 |  | Papersave Swiss (NCA) |  | 2016-06 | LWL | 3. Blatt hinter Register A | B7 | 4.25 |  |  |  |  | 2017-04 | LWL | 3. Blatt hinter Register A | B7 | 7.23
Metelen, GemA | H | 22 | 2016 |  | Papersave Swiss (NCA) |  | 2016-06 | LWL | 2. Blatt hinter Register A | J2 | 3.4 |  |  |  |  | 2017-04 | LWL | 2. Blatt hinter Register A | J2 | 7.25
Metelen, GemA | F | 431 | 2016 |  | Papersave Swiss (NCA) |  | 2016-06 | LWL | 3 | D7 | 3.77 |  |  |  |  | 2017-04 | LWL | 3 | D7 | 7.31
Metelen, GemA | F | 342 | 2016 |  | Papersave Swiss (NCA) |  | 2016-06 | LWL | 2 | K6/K7 | 4.06 |  |  |  |  | 2017-04 | LWL | 2 | K6/K7 | 7.34
Metelen, GemA | verschiedenes | 284 | 2021 | 1954 | ZFB:2 |  | 2021-10 | LWL | 7 | K3 | 3.44 |  |  |  |  | 2022-09 | LWL | 7 | K3 | 7.35
Metelen, GemA | F | 284 (Ergänzung) | 2016 |  | Papersave Swiss (NCA) |  | 2016-06 | LWL | 3 | A4/A5 | 4.34 |  |  |  |  | 2017-04 | LWL | 3 | A4/A5 | 7.4
Metelen, GemA | F | 289 | 2016 |  | Papersave Swiss (NCA) |  | 2016-06 | LWL | 4 | C6 | 4.2 |  |  |  |  | 2017-04 | LWL | 4 | C6 | 7.46
Metelen, GemA | Verschiedenes | 41 | 2021 | 1947 | ZFB:2 |  | 2021-10 | LWL | 2 | B3 | 3.85 |  |  |  |  | 2022-09 | LWL | 2 | B3 | 7.47
Metelen, GemA | F | 289 | 2016 |  | Papersave Swiss (NCA) |  | 2016-06 | LWL | 4 | K6 | 4.07 |  |  |  |  | 2017-04 | LWL | 4 | K6 | 7.51
Metelen, GemA | F | 342 | 2016 |  | Papersave Swiss (NCA) |  | 2016-06 | LWL | 2 | C6/C7 | 4.04 |  |  |  |  | 2017-04 | LWL | 2 | C6/C7 | 7.58
Metelen, GemA | F | 422 | 2016 |  | Papersave Swiss (NCA) |  | 2016-06 | LWL | 2 | C2 | 3.92 |  |  |  |  | 2017-04 | LWL | 2 | C2 | 7.65
Metelen, GemA | F | 481 | 2016 |  | Papersave Swiss (NCA) |  | 2016-06 | LWL | 2 | F7 | 4.74 |  |  |  |  | 2017-04 | LWL | 2 | F7 | 7.65
Metelen, GemA | E, H, WE | 507a | 2017 | 1887 | ZfB:2 |  | 2017-08 | LWL | 8 | C6 | 4.01 |  |  |  |  | 2018-08 | LWL | 8 | C6 | 7.82
Metelen, GemA | F | 284 (Ergänzung) | 2016 |  | Papersave Swiss (NCA) |  | 2016-06 | LWL | 3 | J7 | 4.22 |  |  |  |  | 2017-04 | LWL | 3 | J7 | 7.83
Metelen, GemA | F | 481 | 2016 |  | Papersave Swiss (NCA) |  | 2016-06 | LWL | 2 | A4 | 4.48 |  |  |  |  | 2017-04 | LWL | 2 | A4 | 7.86
Metelen, GemA | E, H, WE | 507a | 2017 | 1887 | ZfB:2 |  | 2017-08 | LWL | 8 | L2 | 3.9 |  |  |  |  | 2018-08 | LWL | 8 | L2 | 7.87
Metelen, GemA | E, H, WE | I19 | 2017 | 1947 | ZfB:2 |  | 2017-08 | LWL | Seite 20 (oben) | J7 | 2.92 |  |  |  |  | 2019-04 | LWL | Seite 20 (oben) | J7 | 7.88
Metelen, GemA | H | 22 | 2016 |  | Papersave Swiss (NCA) |  | 2016-06 | LWL | 2. Blatt hinter Register A | C4 | 3.58 |  |  |  |  | 2017-04 | LWL | 2. Blatt hinter Register A | C4 | 7.89
Metelen, GemA | F | 431a | 2016 |  | Papersave Swiss (NCA) |  | 2016-06 | LWL | 6 | D6 | 3.96 |  |  |  |  | 2017-04 | LWL | 6 | D6 | 7.92
Metelen, GemA | E, H, WE | I19 | 2017 | 1947 | ZfB:2 |  | 2017-08 | LWL | Seite 20 (oben) | C3 | 2.86 |  |  |  |  | 2019-04 | LWL | Seite 20 (oben) | C3 | 7.96
Metelen, GemA | F | 431 | 2016 |  | Papersave Swiss (NCA) |  | 2016-06 | LWL | 3 | J7 | 4.02 |  |  |  |  | 2017-04 | LWL | 3 | J7 | 7.99
Metelen, GemA | F | 422 | 2016 |  | Papersave Swiss (NCA) |  | 2016-06 | LWL | 2 | J7 | 4.46 |  |  |  |  | 2017-04 | LWL | 2 | J7 | 7.99
Metelen, GemA | H | 31 | 2016 |  | Papersave Swiss (NCA) |  | 2016-06 | LWL | 3. Blatt hinter Register A | J4 | 4.23 |  |  |  |  | 2017-04 | LWL | 3. Blatt hinter Register A | J4 | 7.99
Metelen, GemA | E, H, WE | 495 | 2017 | 1955 | ZfB:2 |  | 2017-08 | LWL | 11 | B7 | 3.62 |  |  |  |  | 2019-04 | LWL | 11 | B7 | 8.16
Metelen, GemA | E, H, WE | 495 | 2017 | 1955 | ZfB:2 |  | 2017-08 | LWL | 11 | E1/E2 | 3.5 |  |  |  |  | 2019-04 | LWL | 11 | E1/E2 | 8.27
Metelen, GemA | F | 354 | 2016 |  | Papersave Swiss (NCA) |  | 2016-06 | LWL | 1. Bl. hinter Kalendarium | J6 | 4.76 |  |  |  |  | 2017-04 | LWL | 1. Blatt hinter Kalendarium | J6 | 8.38
Metelen, GemA | verschiedenes | 41 | 2021 | 1947 | ZFB:2 |  | 2021-10 | LWL | 2 | J7 | 3.64 |  |  |  |  | 2022-09 | LWL | 2 | J7 | 8.38
Metelen, GemA | F | 431a | 2016 |  | Papersave Swiss (NCA) |  | 2016-06 | LWL | 6 | J7 | 4 |  |  |  |  | 2017-04 | LWL | 6 | J7 | 8.46
Metelen, GemA | E, H, WE | 660 | 2017 | 1895 | ZfB:2 |  | 2017-08 | LWL | 7 | K5 | 2.92 |  |  |  |  | 2018-08 | LWL | 7 | K5 | 8.48
Metelen, GemA | verschiedenes | Familienakte Jahrgang 1948, Nr. ab15 | 2021 | 1948 | ZFB:2 |  | 2021-10 | LWL | 5 | E4/F4 | 3.76 |  |  |  |  | 2022-09 | LWL | 5 | E4/F4 | 8.53
Metelen, GemA | Verschiedenes | Familienakte Jahrgang 1948, Nr. ab15 | 2021 | 1948 | ZFB:2 |  | 2021-10 | LWL | 5 | A7 | 3.87 |  |  |  |  | 2022-09 | LWL | 5 | A7 | 8.58
Metelen, GemA | E, H, WE | 660 | 2017 | 1895 | ZfB:2 |  | 2017-08 | LWL | 7 | F2 | 3.08 |  |  |  |  | 2018-08 | LWL | 7 | F2 | 8.79
Metelen, GemA | F | 354 | 2016 |  | Papersave Swiss (NCA) |  | 2016-06 | LWL | 1.Bl. hinter Kalendarium | C1 | 4.84 |  |  |  |  | 2017-04 | LWL | 1.Blatt hinter Kalendarium | C1 | 8.95
Metelen, GemA | E, H, WE | 194 | 2017 | 1841 | ZfB:2 |  | 2017-08 | LWL | 16 | D2 | 3.34 |  |  |  |  | 2018-08 | LWL | 16 | D2 | 8.95
Metelen, GemA | E, H, WE | 194 | 2017 | 1841 | ZfB:2 |  | 2017-08 | LWL | 16 | G5 | 3.36 |  |  |  |  | 2018-08 | LWL | 16 | G5 | 9.03
Metelen, GemA | Verschiedenes | 17 | 2021 | 1958 | ZFB:2 |  | 2021-10 | LWL | 11 | B7 | 4.37 |  |  |  |  | 2022-09 | LWL | 11 | B7 | 9.36
Metelen, GemA | Verschiedenes | 284 | 2021 | 1954 | ZFB:2 |  | 2021-10 | LWL | 7 | E3 | 3.53 |  |  |  |  | 2022-09 | LWL | 7 | E3 | 9.37
Metelen, GemA | verschiedenes | 17 | 2021 | 1958 | ZFB:2 |  | 2021-10 | LWL | 11 | K3 | 4.5 |  |  |  |  | 2022-09 | LWL | 11 | K3 | 9.58
Metelen, GemA | Verschiedenes | Familienakte Jahrgang 1964, Nr. 1-25 | 2021 | 1964 | ZFB:2 |  | 2021-10 | LWL | SA zum Heiratsbuch Nur.25, 1964 | A5 | 3.78 |  |  |  |  | 2022-09 | LWL | SA zum Heiratsbuch Nur.25, 1964 | A5
Metelen, GemA | verschiedenes | Familienakte Jahrgang 1964, Nr. 1-25 | 2021 | 1964 | ZFB:2 |  | 2021-10 | LWL | SA zum Heiratsbuch Nur.25, 1964 | K5 | 3.74 |  |  |  |  | 2022-09 | LWL | SA zum Heiratsbuch Nur.25, 1964 | K5
Metelen, GemA | verschiedenes | Bürger; Florgewebe, Heft I | 2019 | 1929 | Papersave (Battelle, ZFB) |  | 2019-08 | LWL | 1 | F8 | 4.48 |  |  |  |  | 2020-01 | LWL | 1 | F8 | 4.52
Metelen, GemA | verschiedenes | Bürger; Florgewebe, Heft I | 2019 | 1929 | Papersave (Battelle, ZFB) |  | 2019-08 | LWL | 1 | C2 | 4.56 |  |  |  |  | 2020-01 | LWL | 1 | C2 | 4.82
Metelen, GemA | C | 138a | 2019 | 1761 | Papersave (Battelle, ZFB) |  | 2019-08 | LWL | 4 | L4 | 5.03 |  |  |  |  | 2020-01 | LWL | 4 | L4 | 9.23
Metelen, GemA | C | 138a | 2019 | 1761 | Papersave (Battelle, ZFB) |  | 2019-08 | LWL | 4 | G2 | 4.88 |  |  |  |  | 2020-01 | LWL | 4 | G2 | 9.34
Metelen, GemA | verschiedenes | 58 Reuter, K3, Bauscheine; 12-3 | 2019 | 1943 | Papersave (Battelle, ZFB) |  | 2019-08 | LWL | 2 | J7 | 4.36 |  |  |  |  | 2020-01 | LWL | 2 | J7 | 9.63
Metelen, GemA | verschiedenes | 58 Reuter, K3, Bauscheine; 12-3 | 2019 | 1943 | Papersave (Battelle, ZFB) |  | 2019-08 | LWL | 2 | D5 | 4.13 |  |  |  |  | 2020-01 | LWL | 2 | D5 | 9.77
Metelen, GemA | C | 77 | 2019 | 1756 | Papersave (Battelle, ZFB) |  | 2019-08 | LWL | 6 | E6 | 5.08 |  |  |  |  | 2020-01 | LWL | 6 | E6 | 10.12
Metelen, GemA | C | 77 | 2019 | 1756 | Papersave (Battelle, ZFB) |  | 2019-08 | LWL | 6 | E2 | 5.18 |  |  |  |  | 2020-01 | LWL | 6 | E2 | 10.35
Minden, KrA | Hauptamt 10 | 191 | 2016 |  | ZfB:2 |  | 2016-01 | LWL | 11 | J2 | 4.25 |  |  |  |  | 2016-07 | LWL | 11 | J2 | 5.26
Minden, KrA | Hauptamt 10 | 191 | 2016 |  | ZfB:2 |  | 2016-01 | LWL | 11 | D5 | 4.56 |  |  |  |  | 2016-07 | LWL | 11 | D5 | 5.65
Minden, KrA | Hauptamt 10 | 190/I | 2016 |  | ZfB:2 |  | 2016-01 | LWL | 15 | C2 | 3.56 |  |  |  |  | 2016-07 | LWL | 15 | C2 | 5.75
Minden, KrA | Hauptamt 10 | 260 | 2016 |  | ZfB:2 |  | 2016-01 | LWL | 1. Blatt nach 2. Umschlag | F6 | 3.49 |  |  |  |  | 2016-07 | LWL | 1. Blatt nach 2. Umschlag | F6 | 6.26
Minden, KrA | Kreis Minden 50 | 602 | 2015 |  | ZfB:2 |  | 2015-03 | LWL | 6 | B2 | 3.9 |  |  |  |  | 2015-11 | LWL | 6 | B2 | 6.5
Minden, KrA | Kreis Minden 50 | 602 | 2015 |  | ZfB:2 |  | 2015-03 | LWL | 6 | J4 | 3.96 |  |  |  |  | 2015-11 | LWL | 6 | J4 | 6.5
Minden, KrA | Kreis Minden 50 | 605 | 2015 |  | ZfB:2 |  | 2015-03 | LWL | 14 | B2 | 3.97 |  |  |  |  | 2015-11 | LWL | 14 | B2 | 6.5
Minden, KrA | Kreis Minden 50 | 605 | 2015 |  | ZfB:2 |  | 2015-03 | LWL | 14 | E7 | 4.04 |  |  |  |  | 2015-11 | LWL | 14 | E7 | 6.5
Minden, KrA | Kreis Minden 50 | 609 | 2015 |  | ZfB:2 |  | 2015-03 | LWL | 8 | A4 | 3.7 |  |  |  |  | 2015-11 | LWL | 8 | A4 | 6.5
Minden, KrA | Kreis Minden 50 | 609 | 2015 |  | ZfB:2 |  | 2015-03 | LWL | 8 | J4 | 3.87 |  |  |  |  | 2015-11 | LWL | 8 | J4 | 6.5 |  |  |  |  | 2016-04 | LWL | letztes Blatt | mu | 8.48
Minden, KrA | Hauptamt 10 | 190/I | 2016 |  | ZfB:2 |  | 2016-01 | LWL | 15 | J5 | 3.5 |  |  |  |  | 2016-07 | LWL | 15 | J5 | 6.54
Minden, KrA | Kreis Minden 10 | 895 | 2019 | 1950 | Papersave Swiss (NCA) |  | 2019-02 | LWL | 10 | H5 | 3.96 |  |  |  |  | 2019-05 | LWL | 10 | H5 | 6.64
Minden, KrA | Kreisausschuss Minden | 1368 | 2021 |  | Papersave (Battelle, ZFB) |  | 2021-05 | LWL | 3 | L4 | 4.22 |  |  |  |  | 2021-09 | LWL | 3 | L4 | 6.8
Minden, KrA | Kreis Minden 50 | 608 | 2015 |  | ZfB:2 |  | 2015-03 | LWL | 7 | B3 | 4.12 |  |  |  |  | 2015-11 | LWL | 7 | B3 | 7
Minden, KrA | Kreis Minden 50 | 608 | 2015 |  | ZfB:2 |  | 2015-03 | LWL | 7 | F8 | 4.1 |  |  |  |  | 2015-11 | LWL | 7 | F8 | 7
Minden, KrA | Kreis Minden 50 | 611 | 2015 |  | ZfB:2 |  | 2015-03 | LWL | 7 | A6 | 4.21 |  |  |  |  | 2015-11 | LWL | 7 | A6 | 7
Minden, KrA | Kreis Minden 50 | 611 | 2015 |  | ZfB:2 |  | 2015-03 | LWL | 7 | G3 | 4.3 |  |  |  |  | 2015-11 | LWL | 7 | G3 | 7
Minden, KrA | Kreisausschuss Minden | 3580 | 1996 | [12 empty] | 2006-12 | LWL | 1 | lo | 7
Minden, KrA | Kreis Minden 10 | 895 | 2019 | 1950 | Papersave Swiss (NCA) |  | 2019-02 | LWL | 10 | A4 | 3.54 |  |  |  |  | 2019-05 | LWL | 10 | A4 | 7.02
Minden, KrA | Kreisausschuss Minden | 3174 | 1996 | [12 empty] | 2006-12 | LWL | VD außen | mo | 7.1
Minden, KrA | Kreisausschuss Minden | 3174 | 1996 | [12 empty] | 2006-12 | LWL | VD innen | mo | 7.2
Minden, KrA | Kreisausschuss Minden | 3579 | 1996 | [12 empty] | 2006-12 | LWL | Deckblatt | lu | 7.2
Minden, KrA | Hauptamt 10 | 82 | 2016 |  | ZfB:2 |  | 2016-01 | LWL | 11 | K6 | 4 |  |  |  |  | 2016-07 | LWL | 11 | K6 | 7.21
Minden, KrA | Kreisausschuss Minden | 1157 | 2021 |  | Papersave (Battelle, ZFB) |  | 2021-05 | LWL | 3 | A3 | 3.83 |  |  |  |  | 2021-09 | LWL | 3 | A3 | 7.23
Minden, KrA | Hauptamt 10 | 82 | 2016 |  | ZfB:2 |  | 2016-01 | LWL | 11 | C6 | 4.06 |  |  |  |  | 2016-07 | LWL | 11 | C6 | 7.27
Minden, KrA | Kreisausschuss Minden | 3174 | 1996 | [12 empty] | 2006-12 | LWL | HD innen | lo | 7.3
Minden, KrA | Kreisausschuss Minden | 1368 | 2021 |  | Papersave (Battelle, ZFB) |  | 2021-05 | LWL | 3 | D6 | 4.3 |  |  |  |  | 2021-09 | LWL | 3 | D6 | 7.37
Minden, KrA | Kreisausschuss Minden | 3 | 2020 | 1923 | Papersave (Battelle, ZFB) |  | 2020-02 | LWL | 8 | B4 | 4.21 |  |  |  |  | 2020-07 | LWL | 8 | B4 | 7.47
Minden, KrA | Kreisausschuss Minden | 3579 | 1996 | [12 empty] | 2006-12 | LWL | 15 | ru | 7.5
Minden, KrA | Kreisausschuss Minden | 1071 | 2021 |  | Papersave (Battelle, ZFB) |  | 2021-05 | LWL | 4 | L7 | 4.22 |  |  |  |  | 2021-09 | LWL | 4 | L7 | 7.53
Minden, KrA | Kreis Minden 10 | 900 Bd.II | 2019 | 1954 | Papersave Swiss (NCA) |  | 2019-02 | LWL | 10 | B3 | 4.37 |  |  |  |  | 2019-05 | LWL | 10 | B3 | 7.58
Minden, KrA | Kreisausschuss Minden | 117 | 2020 | 1904 | Papersave (Battelle, ZFB) |  | 2020-02 | LWL | 11 | L7 | 4.28 |  |  |  |  | 2020-07 | LWL | 11 | L7 | 7.6
Minden, KrA | Kreisausschuss Minden | 3578 | 1996 | 1946 | [11 empty] | 2006-12 | LWL | 3 | ro | 7.65
Minden, KrA | Hauptamt 10 | 259 | 2016 |  | ZfB:2 |  | 2016-01 | LWL | 6 | B5 | 3.75 |  |  |  |  | 2016-07 | LWL | 6 | B5 | 7.67
Minden, KrA | Kreisausschuss Minden | 3578 | 1996 | 1946 | [11 empty] | 2006-12 | LWL | 13 | lm | 7.7
Minden, KrA | Kreisausschuss Minden | 3580 | 1996 | [12 empty] | 2006-12 | LWL | 1 | ro | 7.7
Minden, KrA | Kreisausschuss Minden | 117 | 2020 | 1904 | Papersave (Battelle, ZFB) |  | 2020-02 | LWL | 11 | F2 | 4.38 |  |  |  |  | 2020-07 | LWL | 11 | F2 | 7.77
Minden, KrA | Kreisausschuss Minden | 3137 | 1996 | 1944-1946 | [11 empty] | 2006-12 | LWL | 236 | mo | 7.8
Minden, KrA | Kreisausschuss Minden | 3576 | 1996 | [12 empty] | 2006-12 | LWL | 80 | rm | 7.8
Minden, KrA | Kreisausschuss Minden | 3580 | 1996 | [12 empty] | 2006-12 | LWL | 40 | ru | 7.8
Minden, KrA | Kreisausschuss Minden | 3580 | 1996 | [12 empty] | 2006-12 | LWL | 42 | rm | 7.8
Minden, KrA | Kreisausschuss Minden | 183 | 2020 | 1983 | Papersave (Battelle, ZFB) |  | 2020-02 | LWL | 3 | K5 | 4.03 |  |  |  |  | 2020-07 | LWL | 3 | K5 | 7.8
Minden, KrA | Kreisausschuss Minden | 3 | 2020 | 1923 | Papersave (Battelle, ZFB) |  | 2020-02 | LWL | 8 | I4 | 4.18 |  |  |  |  | 2020-07 | LWL | 8 | I4 | 7.81
Minden, KrA | Hauptamt 10 | 259 | 2016 |  | ZfB:2 |  | 2016-01 | LWL | 6 | J3 | 3.7 |  |  |  |  | 2016-07 | LWL | 6 | J3 | 7.82
Minden, KrA | Kreisausschuss Minden | 1071 | 2021 |  | Papersave (Battelle, ZFB) |  | 2021-05 | LWL | 4 | A6 | 4.26 |  |  |  |  | 2021-09 | LWL | 4 | A6 | 7.83
Minden, KrA | Kreisausschuss Minden | 3580 | 1996 | [12 empty] | 2006-12 | LWL | 118 | lu | 7.85
Minden, KrA | Kreisausschuss Minden | 183 | 2020 | 1893 | Papersave (Battelle, ZFB) |  | 2020-02 | LWL | 3 | C4 | 4.04 |  |  |  |  | 2020-07 | LWL | 3 | C4 | 7.87
Minden, KrA | Hauptamt 10 | 86 | 2016 |  | ZfB:2 |  | 2016-01 | LWL | 4 | J1 | 3.99 |  |  |  |  | 2016-07 | LWL | 4 | J7 | 7.9
Minden, KrA | Kreisausschuss Minden | 3577 | 1996 | [12 empty] | 2006-12 | LWL | 4 | ro | 7.9
Minden, KrA | Kreisausschuss Minden | 3579 | 1996 | [12 empty] | 2006-12 | LWL | 1 | ro | 7.9
Minden, KrA | Kreisausschuss Minden | 1256 | 2021 |  | Papersave (Battelle, ZFB) |  | 2021-05 | LWL | 5 | K3 | 4.28 |  |  |  |  | 2021-09 | LWL | 5 | K3 | 7.93
Minden, KrA | Hauptamt 10 | 260 | 2016 |  | ZfB:2 |  | 2016-01 | LWL | 1. Blatt nach 2. Umschlag | B3 | 3.38 |  |  |  |  | 2016-07 | LWL | 1. Blatt nach 2. Umschlag | B3 | 7.94
Minden, KrA | Kreisausschuss Minden | 3572 | 1996 | [12 empty] | 2006-12 | LWL | 45 | ro | 8
Minden, KrA | Kreisausschuss Minden | 326 | 2020 | 1923 | Papersave (Battelle, ZFB) |  | 2020-02 | LWL | 2 | B7 | 4 |  |  |  |  | 2020-07 | LWL | 2 | B7 | 8.04
Minden, KrA | Kreisausschuss Minden | 247 | 2020 | 1921 | Papersave (Battelle, ZFB) |  | 2020-02 | LWL | 12 | D7 | 3.59 |  |  |  |  | 2020-07 | LWL | 12 | D7 | 8.09
Minden, KrA | Kreisausschuss Minden | 3248 | 1996 | [12 empty] | 2006-12 | LWL | 1 | ro | 8.1
Minden, KrA | Kreisausschuss Minden | 3571 | 1996 | [12 empty] | 2006-12 | LWL | 2 | rm | 8.1
Minden, KrA | Kreisausschuss Minden | 3572 | 1996 | [12 empty] | 2006-12 | LWL | 1 | mm | 8.1
Minden, KrA | Kreisausschuss Minden | 1256 | 2021 |  | Papersave (Battelle, ZFB) |  | 2021-05 | LWL | 5 | C3 | 4.45 |  |  |  |  | 2021-09 | LWL | 5 | C3 | 8.15
Minden, KrA | Kreisausschuss Minden | 326 | 2020 | 1923 | Papersave (Battelle, ZFB) |  | 2020-02 | LWL | 2 | L3 | 4.08 |  |  |  |  | 2020-07 | LWL | 2 | L3 | 8.19
Minden, KrA | Hauptamt 10 | 86 | 2016 |  | ZfB:2 |  | 2016-01 | LWL | 4 | C4 | 4.04 |  |  |  |  | 2016-07 | LWL | 4 | C4 | 8.2
Minden, KrA | Kreisausschuss Minden | 3570 | 1996 | [12 empty] | 2006-12 | LWL | 1 | rm | 8.2
Minden, KrA | Kreisausschuss Minden | 3577 | 1996 | [12 empty] | 2006-12 | LWL | 33 | ru | 8.2
Minden, KrA | M 2 Lübbecke | 1727 | 2014 |  | ZfB:2 |  | 2014-07 | LWL | 55 | J5 | 3.11 |  |  |  |  | 2015-03 | LWL | 55 | J5 | 8.2
Minden, KrA | M 2 Lübbecke | 1727 | 2014 |  | ZfB:2 |  | 2014-07 | LWL | 55 | B4 | 3.17 |  |  |  |  | 2015-03 | LWL | 55 | B4 | 8.27
Minden, KrA | Kreisausschuss Minden | 959 | 2021 |  | Papersave (Battelle, ZFB) |  | 2021-05 | LWL | 4 (blau) | B5 | 4.82 |  |  |  |  | 2021-09 | LWL | 4 (blau) | B5 | 8.27
Minden, KrA | Kreis Minden 10 | 900 Bd.II | 2019 | 1954 | Papersave Swiss (NCA) |  | 2019-02 | LWL | 10 | J5 | 4.12 |  |  |  |  | 2019-05 | LWL | 10 | J5 | 8.28
Minden, KrA | Kreisausschuss Minden | 247 | 2020 | 1921 | Papersave (Battelle, ZFB) |  | 2020-02 | LWL | 12 | J2 | 3.71 |  |  |  |  | 2020-07 | LWL | 12 | J2 | 8.29
Minden, KrA | Kreisausschuss Minden | 3580 | 1996 | [12 empty] | 2006-12 | LWL | 71 | mu | 8.35
Minden, KrA | Kreisausschuss Minden | 959 | 2021 |  | Papersave (Battelle, ZFB) |  | 2021-05 | LWL | 4 (blau) | K2 | 5 |  |  |  |  | 2021-09 | LWL | 4 (blau) | K2 | 8.35
Minden, KrA | Kreisausschuss Minden | 3137 | 1996 | 1944-1946 | [11 empty] | 2006-12 | LWL | 82 | ro | 8.4
Minden, KrA | Kreisausschuss Minden | 3174 | 1996 | 1945 | [11 empty] | 2006-12 | LWL | 2 | ru | 8.4
Minden, KrA | Kreisausschuss Minden | 3575 | 1996 | [12 empty] | 2006-12 | LWL | 3 | mo | 8.4
Minden, KrA | Kreisausschuss Minden | 3578 | 1996 | 1946 | [11 empty] | 2006-12 | LWL | 34 | rm | 8.4
Minden, KrA | Kreisausschuss Minden | 3579 | 1996 | [12 empty] | 2006-12 | LWL | 3 | mo | 8.5
Minden, KrA | M 2 Lübbecke | 1570 | 2014 |  | ZfB:2 |  | 2014-07 | LWL | 15 | J6 | 4.69 |  |  |  |  | 2015-03 | LWL | 15 | J6 | 8.54
Minden, KrA | Kreisausschuss Minden | 1157 | 2021 |  | Papersave (Battelle, ZFB) |  | 2021-05 | LWL | 3 | K6 | 4.25 |  |  |  |  | 2021-09 | LWL | 3 | K6 | 8.57
Minden, KrA | M 2 Lübbecke | 2368 | 2014 |  | ZfB:2 |  | 2014-07 | LWL | 33 | C3 | 4.45 |  |  |  |  | 2015-03 | LWL | 33 | C3 | 8.64
Minden, KrA | M 2 Lübbecke | 1570 | 2014 |  | ZfB:2 |  | 2014-07 | LWL | 15 | B2 | 4.62 |  |  |  |  | 2015-03 | LWL | 15 | B2 | 8.66
Minden, KrA | Kreisausschuss Minden | 3571 | 1996 | [12 empty] | 2006-12 | LWL | 86 | ru | 8.7
Minden, KrA | Kreisausschuss Minden | 3574 | 1996 | [12 empty] | 2006-12 | LWL | 27 | rm | 8.7
Minden, KrA | Kreisausschuss Minden | 3579 | 1996 | [12 empty] | 2006-12 | LWL | 4 | rm | 8.7
Minden, KrA | M 2 Lübbecke | 2352 | 2014 |  | ZfB:2 |  | 2014-07 | LWL | 5 | B6 | 4.38 |  |  |  |  | 2015-03 | LWL | 5 | B6 | 8.73
Minden, KrA | M 2 Lübbecke | 2368 | 2014 |  | ZfB:2 |  | 2014-07 | LWL | 33 | I5 | 4.51 |  |  |  |  | 2015-03 | LWL | 33 | I5 | 8.75
Minden, KrA | M 2 Lübbecke | 2352 | 2014 |  | ZfB:2 |  | 2014-07 | LWL | 5 | J3 | 4.38 |  |  |  |  | 2015-03 | LWL | 5 | J3 | 8.79
Minden, KrA | Kreisausschuss Minden | 3247 | 1996 | 1945-46 | [11 empty] | 2006-12 | LWL | 2 | ro | 8.8
Minden, KrA | M 2 Lübbecke | 1567 | 2014 |  | ZfB:2 |  | 2014-07 | LWL | 42 | G6 | 4.2 |  |  |  |  | 2015-03 | LWL | 42 | G6 | 8.88
Minden, KrA | Kreisausschuss Minden | 3174 | 1996 | 1945 | [11 empty] | 2006-12 | LWL | 16 | lu | 8.9
Minden, KrA | Kreisausschuss Minden | 3248 | 1996 | [12 empty] | 2006-12 | LWL | 20 | rm | 8.9
Minden, KrA | Kreisausschuss Minden | 3249 | 1996 | 1945 | [11 empty] | 2006-12 | LWL | 2 | lm | 8.9
Minden, KrA | Kreisausschuss Minden | 3573 | 1996 | [12 empty] | 2006-12 | LWL | 4 | ro | 8.9
Minden, KrA | Kreisausschuss Minden | 3573 | 1996 | [12 empty] | 2006-12 | LWL | 20 | rm | 8.9
Minden, KrA | Kreisausschuss Minden | 3575 | 1996 | [12 empty] | 2006-12 | LWL | 85 | mu | 8.9
Minden, KrA | Kreisausschuss Minden | 3576 | 1996 | [12 empty] | 2006-12 | LWL | 1 | ro | 8.9
Minden, KrA | M 2 Lübbecke | 1567 | 2014 |  | ZfB:2 |  | 2014-07 | LWL | 42 | B5 | 4.4 |  |  |  |  | 2015-03 | LWL | 42 | B5 | 8.94
Minden, KrA | Kreisausschuss Minden | 3174 | 1996 | 1945 | [11 empty] | 2006-12 | LWL | 41 | mu | 9
Minden, KrA | Kreisausschuss Minden | 3174 | 1996 | 1945 | [11 empty] | 2006-12 | LWL | 41 | rm | 9
Minden, KrA | Kreisausschuss Minden | 3247 | 1996 | 1945-46 | [11 empty] | 2006-12 | LWL | 25 | ro | 9
Minden, KrA | Kreisausschuss Minden | 3570 | 1996 | [12 empty] | 2006-12 | LWL | 36 | ro | 9.1
Minden, KrA | Kreisausschuss Minden | 3574 | 1996 | [12 empty] | 2006-12 | LWL | 2 | rm | 9.1
Minden, KrA | Kreisausschuss Minden | 3137 | 1996 | 1944-1946 | [11 empty] | 2006-12 | LWL | 236 | ro | 9.2
Minden, KrA | Kreisausschuss Minden | 3247 | 1996 | 1945-46 | [11 empty] | 2006-12 | LWL | 1 | ro | 9.5
Minden, KrA | Kreisausschuss Minden | 3247 | 1996 | 1945-46 | [11 empty] | 2006-12 | LWL | 2 | mm | 9.7
Minden, KrA | Kreisausschuss Minden | 3248 | 1996 | [12 empty] | 2006-12 | LWL | 32 | ru | 9.7
Minden, KrA | Kreisausschuss Minden | 3577 | 1996 | [12 empty] | 2006-12 | LWL | 22 | ru | 9.7
Minden, KrA | Kreisausschuss Minden | 3137 | 1996 | 1944-1946 | [11 empty] | 2006-12 | LWL | 41 | ro | 9.8
Minden, KrA | Kreisausschuss Minden | 3572 | 1996 | [12 empty] | 2006-12 | LWL | 1 | ro | 10
Minden, StdA | PstR 1 C | 102/2 | 2022 | 1975 | ZFB:2 |  | 2022-03 | LWL | l.o.: 855 | J2 | 4.39 |  |  |  |  | 2022-03 | LWL | l.o.: 855 | J2 | 7.49 |  |  |  |  | 2016-05 | LWL | 2 | mo | 9.5
Minden, KrA | Kreisausschuss Minden | 2538 | 2022 | 1910 | ZFB:2 |  | 2022-04 | LWL | 2 | D2 | 4.57 |  |  |  |  | 2022-08 | LWL | 2 | D2 | 7.57
Minden, KrA | Kreisausschuss Minden | 2501 | 2022 | 1936 | ZFB:2 |  | 2022-04 | LWL | 2 | I2 | 4.29 |  |  |  |  | 2022-08 | LWL | 2 | I2 | 7.8
Minden, StdA | PstR 1 C | 40 | 2022 | 1913 | ZFB:2 |  | 2022-03 | LWL | o.: 49 | N2 | 4.69 |  |  |  |  | 2022-03 | LWL | o.: 49 | N2 | 7.87
Minden, KrA | Kreisausschuss Minden | 2721 | 2022 | 1877 | ZFB:2 |  | 2022-04 | LWL | 3 | K5 | 4.13 |  |  |  |  | 2022-08 | LWL | 3 | K5 | 8.23
Minden, StdA | PstR 1 C | 99/2 | 2022 | 1972 | ZFB:2 |  | 2022-03 | LWL | l.o.: 865 | A5 | 4.25 |  |  |  |  | 2022-03 | LWL | l.o.: 865 | A5 | 8.35
Minden, StdA | PstR 1 C | 102/2 | 2022 | 1975 | ZFB:2 |  | 2022-03 | LWL | l.o.: 855 | B2 | 4.21 |  |  |  |  | 2022-03 | LWL | l.o.: 855 | B2 | 8.41
Minden, KrA | Kreisausschuss Minden | 2538 | 2022 | 1910 | ZFB:2 |  | 2022-04 | LWL | 2 | J6 | 4.77 |  |  |  |  | 2022-08 | LWL | 2 | J6 | 8.46
Minden, StdA | PstR 1 C | 40 | 2022 | 1913 | ZFB:2 |  | 2022-03 | LWL | l.o.: 49 | B4 | 4.55 |  |  |  |  | 2022-03 | LWL | l.o.: 49 | B4 | 8.54
Minden, StdA | PstR 1 C | 99/2 | 2022 | 1972 | ZFB:2 |  | 2022-03 | LWL | l.o.: 865 | G2 | 4.04 |  |  |  |  | 2022-03 | LWL | l.o.: 865 | G2 | 8.63
Minden, KrA | Kreisausschuss Minden | 2721 | 2022 | 1877 | ZFB:2 |  | 2022-04 | LWL | 3 | D4 | 4.07 |  |  |  |  | 2022-08 | LWL | 3 | D4 | 8.63
Minden, KrA | Kreisausschuss Minden | 2501 | 2022 | 1936 | ZFB:2 |  | 2022-04 | LWL | 2 | D7 | 4.13 |  |  |  |  | 2022-08 | LWL | 2 | D7 | 8.81
Minden, KrA | Kreisausschuss Minden | 2371 | 2022 | 1918 | ZFB:2 |  | 2022-04 | LWL | 1 | K8 | 4.58 |  |  |  |  | 2022-08 | LWL | 1 | K8 | 8.94
Minden, KrA | Kreisausschuss Minden | 2371 | 2022 | 1918 | ZFB:2 |  | 2022-04 | LWL | 1 | C3 | 4.62 |  |  |  |  | 2022-08 | LWL | 1 | C3 | 8.98
Minden, KrA | Kreisausschuss Minden | 2490 (Teil II) | 2022 | 1936 | ZFB:2 |  | 2022-04 | LWL | 4 | A5 | 4.14 |  |  |  |  | 2022-08 | LWL | 4 | A5 | 8.98
Minden, KrA | Kreisausschuss Minden | 2490 (Teil II) | 2022 | 1936 | ZFB:2 |  | 2022-04 | LWL | 4 | K4 | 4.19 |  |  |  |  | 2022-08 | LWL | 4 | K4 | 9.18
Minden, StdA | PstR 1 C | 27 | 2022 | 1900 | ZFB:2 |  | 2022-03 | LWL | l.o.: 51 | N3 | 4.8 |  |  |  |  | 2022-03 | LWL | l.o.: 51 | N3 | 9.28
Minden, StdA | PstR 1 C | 27 | 2022 | 1900 | ZFB:2 |  | 2022-03 | LWL | l.o.: 51 | B3 | 4.71 |  |  |  |  | 2022-03 | LWL | l.o.: 51 | B3 | 9.3
Minden, StdA | PstR 1 C | 84 | 2022 | 1957 | ZFB:2 |  | 2022-03 | LWL | l.o.: 85 | A5 | 4.43 |  |  |  |  | 2022-03 | LWL | l.o.: 85 | A5 | 9.57
Minden, StdA | PstR 1 C | 84 | 2022 | 1957 | ZFB:2 |  | 2022-03 | LWL | l.o.: 85 | I4 | 4.5 |  |  |  |  | 2022-03 | LWL | l.o.: 85 | I4 | 9.59
Minden, KrA | Klü 32 KEA | 11a | 2023 | 1946 | ZfB:2 |  | 2023-05 | LWL | 5. letzte Blatt | A1 | 3.52 |  |  |  |  | 2024-01 | LWL | 5. letzte Blatt | A1 | 9.49
Minden, KrA | Klü 32 KEA | 11a | 2023 | 1946 | ZfB:2 |  | 2023-05 | LWL | 5. letzte Blatt | E3 | 3.52 |  |  |  |  | 2024-01 | LWL | 5. letzte Blatt | E3 | 7.89
Minden, KrA | Klü 32 KEA | 28 | 2023 | 1949 | ZfB:2 |  | 2023-05 | LWL | 3 | B3 | 4.5 |  |  |  |  | 2024-01 | LWL | 3 | B3 | 8.05
Minden, KrA | Klü 32 KEA | 28 | 2023 | 1949 | ZfB:2 |  | 2023-05 | LWL | 3 | E3 | 4.46 |  |  |  |  | 2024-01 | LWL | 3 | E3 | 8.43
Minden, KrA | Klü 32 KEA | 108 | 2023 | 1948 | ZfB:2 |  | 2023-05 | LWL | 5 | B1 | 3.76 |  |  |  |  | 2024-01 | LWL | 5 | B1 | 7.54
Minden, KrA | Klü 32 KEA | 108 | 2023 | 1948 | ZfB:2 |  | 2023-05 | LWL | 5 | E6 | 3.62 |  |  |  |  | 2024-01 | LWL | 5 | E6 | 7.92
Minden, KrA | Klü KA | 3414 Bd.1 | 2023 | 1906 | ZfB:2 |  | 2023-05 | LWL | 4 | C2 | 4.58 |  |  |  |  | 2024-01 | LWL | 4 | C2 | 8.43
Minden, KrA | Klü KA | 3414 Bd.1 | 2023 | 1906 | ZfB:2 |  | 2023-05 | LWL | 4 | I7 | 4.4 |  |  |  |  | 2024-01 | LWL | 4 | I7 | 8.32
Minden, KrA | Klü 10 | 652 | 2023 | 1971 | ZfB:2 |  | 2023-05 | LWL | Reg.01B, 3 | C3 | 3.85 |  |  |  |  | 2024-01 | LWL | Reg.01B, 3 | C3 | 8.46
Minden, KrA | Klü 10 | 652 | 2023 | 1971 | ZfB:2 |  | 2023-05 | LWL | Reg.01B, 3 | G4 | 3.72 |  |  |  |  | 2024-01 | LWL | Reg.01B, 3 | G4 | 8.46
Minden, KrA | KMi 32 | 1 | 2024 | 1948 | ZfB:2 |  | 2024-05 | LWL | 11 | G1 | 4.65 |  |  |  |  | 2024-09 | LWL | 11 | G1 | 9.06
Minden, KrA | KMi 32 | 1 | 2024 | 1948 | ZfB:2 |  | 2024-05 | LWL | 11 | G7 | 4.64 |  |  |  |  | 2024-09 | LWL | 11 | G7 | 7.75
Minden, KrA | KMi 32 | 68-72I | 2024 | 1961 | ZfB:2 |  | 2024-05 | LWL | 72I: 18 | B7 | 3.78 |  |  |  |  | 2024-09 | LWL | 72I: 18 | B7 | 7.97
Minden, KrA | KMi 32 | 68-72I | 2024 | 1961 | ZfB:2 |  | 2024-05 | LWL | 72I: 18 | H4 | 3.8 |  |  |  |  | 2024-09 | LWL | 72I: 18 | H4 | 8.7
Minden, KrA | KMi 32 | 158 A-F | 2024 | 1955 | ZfB:2 |  | 2024-05 | LWL | 158 Fordermann: 9 | D6 | 4.08 |  |  |  |  | 2024-09 | LWL | 158 Fordermann: 9 | D6 | 8.57
Minden, KrA | KMi 32 | 158 A-F | 2024 | 1955 | ZfB:2 |  | 2024-05 | LWL | 158 Fordermann: 9 | H6 | 4.24 |  |  |  |  | 2024-09 | LWL | 158 Fordermann: 9 | H6 | 7.41
Minden, KrA | KMi 32 | 176 A-W | 2024 | 1957 | ZfB:2 |  | 2024-05 | LWL | 176 Wessel: 4 | B6 | 3.87 |  |  |  |  | 2024-09 | LWL | 176 Wessel: 4 | B6 | 7.87
Minden, KrA | KMi 32 | 176 A-W | 2024 | 1957 | ZfB:2 |  | 2024-05 | LWL | 176 Wessel: 4 | I3 | 3.99 |  |  |  |  | 2024-09 | LWL | 176 Wessel: 4 | I3 | 7.55
Minden, KrA | KMi 32 | 242 II - 43 I | 2024 | 1966 | ZfB:2 |  | 2024-05 | LWL | 243I :3 | F5 | 3.78 |  |  |  |  | 2024-09 | LWL | 243I :3 | F5 | 8.45
Minden, KrA | KMi 32 | 242 II - 43 I | 2024 | 1966 | ZfB:2 |  | 2024-05 | LWL | 243I :3 | K7 | 3.83 |  |  |  |  | 2024-09 | LWL | 243I :3 | K7 | 7.89
Minden, StdA | Stadt Minden F | 801 | 2017 | 1906 | CSC Book Saver (PAL) |  | 2017-01 | LWL | 23 | A2 | 4.58 |  |  |  |  | 2017-04 | LWL | 23 | A2 | 6.37
Minden, StdA | Stadt Minden F | 1348 | 2018 |  | Papersave Swiss (NCA) |  | 2018-01 | LWL | 12 | K5 | [5 empty] | 2018-06 | LWL | 12 | K5 | 6.49
Minden, StdA | Stadt Minden F | 738 | 2017 | 1875 | CSC Book Saver (PAL) |  | 2017-01 | LWL | 9 (Vorwort) | A3 | 4.01 |  |  |  |  | 2017-04 | LWL | 9 (Vorwort) | A3 | 6.6
Minden, StdA | Stadt Minden F | 1348 | 2018 |  | Papersave Swiss (NCA) |  | 2018-01 | LWL | 12 | B2 | [5 empty] | 2018-06 | LWL | 12 | B2 | 6.66
Minden, StdA | Stadt Minden F | 738 | 2017 | 1875 | CSC Book Saver (PAL) |  | 2017-01 | LWL | 9 (Vorwort) | J5 | 3.81 |  |  |  |  | 2017-04 | LWL | 9 (Vorwort) | J5 | 6.68
Minden, StdA | Stadt Minden F | 130 | 2016 |  | Papersave Swiss (NCA) |  | 2016-01 | LWL | 7 | K5 | 3.87 |  |  |  |  | 2016-05 | LWL | 7 | K5 | 6.91
Minden, StdA | Stadt Minden F | 628 | 2017 | 1852 | CSC Book Saver (PAL) |  | 2017-01 | LWL | 5 | K7 | 4.39 |  |  |  |  | 2017-04 | LWL | 5 | K7 | 7.05
Minden, StdA | Stadt Minden F | 801 | 2017 | 1906 | CSC Book Saver (PAL) |  | 2017-01 | LWL | 23 | H6 | 4.23 |  |  |  |  | 2017-04 | LWL | 23 | H6 | 7.05
Minden, StdA | Stadt Minden F | 1420 | 2018 | 1891 | Papersave Swiss (NCA) |  | 2018-01 | LWL | 3 | J7 | 2.73 |  |  |  |  | 2018-06 | LWL | 3 | J7 | 7.15
Minden, StdA | Stadt Minden F | 1370 | 2018 | 1914 | Papersave Swiss (NCA) |  | 2018-01 | LWL | 8 | H4 | 2.79 |  |  |  |  | 2018-06 | LWL | 8 | H4 | 7.16
Minden, StdA | Stadt Minden F | 628 | 2017 | 1852 | CSC Book Saver (PAL) |  | 2017-01 | LWL | 5 | B2 | 4.84 |  |  |  |  | 2017-04 | LWL | 5 | B2 | 7.24
Minden, StdA | Stadt Minden F | 21 | 2016 |  | Papersave Swiss (NCA) |  | 2016-01 | LWL | 5 | B2 | 3.67 |  |  |  |  | 2016-05 | LWL | 5 | B2 | 7.26
Minden, StdA | Stadt Minden F | 826 | 2017 | 1901 | CSC Book Saver (PAL) |  | 2017-01 | LWL | letztes Blatt | A7 | 4.28 |  |  |  |  | 2017-04 | LWL | letztes Blatt | A7 | 7.28
Minden, StdA | Stadt Minden F | 1420 | 2018 | 1891 | Papersave Swiss (NCA) |  | 2018-01 | LWL | 3 | D3 | 2.6 |  |  |  |  | 2018-06 | LWL | 3 | D3 | 7.29
Minden, StdA | H 20 | 206 | 2021 | 1946 | ZFB:2 |  | 2021-06 | LWL | 9 | A7 | 3.38 |  |  |  |  | 2021-11 | LWL | 9 | A7 | 7.35
Minden, StdA | Stadt Minden F | 1456 | 2018 | 1886 | Papersave Swiss (NCA) |  | 2018-01 | LWL | 9. letztes Blatt | L3 | 2.29 |  |  |  |  | 2018-06 | LWL | 9. letztes Blatt | L3 | 7.36
Minden, StdA | Stadt Minden F | 1479 | 2018 |  | Papersave Swiss (NCA) |  | 2018-01 | LWL | 7 | L7 | [5 empty] | 2018-06 | LWL | 7 | L7 | 7.39
Minden, StdA | Stadt Minden F | 130 | 2016 |  | Papersave Swiss (NCA) |  | 2016-01 | LWL | 7 | C4 | 3.95 |  |  |  |  | 2016-05 | LWL | 7 | C4 | 7.42
Minden, StdA | Stadt Minden F | 1479 | 2018 |  | Papersave Swiss (NCA) |  | 2018-01 | LWL | 7 | C3 | [5 empty] | 2018-06 | LWL | 7 | C3 | 7.47
Minden, StdA | Stadt Minden F | 826 | 2017 | 1901 | CSC Book Saver (PAL) |  | 2017-01 | LWL | letztes Blatt | K1 | 4.15 |  |  |  |  | 2017-04 | LWL | letztes Blatt | K1 | 7.49
Minden, StdA | Stadt Minden F | 1370 | 2018 | 1914 | Papersave Swiss (NCA) |  | 2018-01 | LWL | 8 | C6 | 3.36 |  |  |  |  | 2018-06 | LWL | 8 | C6 | 7.51
Minden, StdA | Stadt Minden F | 21 | 2016 |  | Papersave Swiss (NCA) |  | 2016-01 | LWL | 5 | J5 | 3.56 |  |  |  |  | 2016-05 | LWL | 5 | J5 | 7.54
Minden, StdA | Stadt Minden F | 1456 | 2018 | 1886 | Papersave Swiss (NCA) |  | 2018-01 | LWL | 9. letztes Blatt | B5 | 2.51 |  |  |  |  | 2018-06 | LWL | 9. letztes Blatt | B5 | 7.55
Minden, StdA | G IV | 301 | 2021 | 1926 | ZFB:2 |  | 2021-06 | LWL | 2 | A3 | 3.51 |  |  |  |  | 2021-11 | LWL | 2 | A3 | 7.59
Minden, StdA | Stadt Minden Kreisausschuss Minden | 1374 | 2021 | 1923 | ZFB:2 |  | 2021-06 | LWL | 2 | J6 | 4.07 |  |  |  |  | 2021-11 | LWL | 2 | J6 | 7.59
Minden, StdA | Stadt Minden Kreisausschuss Minden | 25 | 2016 |  | Papersave Swiss (NCA) |  | 2016-01 | LWL | 1 | K4 | 5.26 |  |  |  |  | 2016-05 | LWL | 1 | K4 | 7.61
Minden, StdA | Stadt Minden Kreisausschuss Minden | 98 | 2016 |  | Papersave Swiss (NCA) |  | 2016-01 | LWL | 8 | K6 | 4.44 |  |  |  |  | 2016-05 | LWL | 8 | K6 | 7.68
Minden, StdA | G II | 456 | 2015 |  | CSC Book Saver (PAL) |  | 2015-03 | LWL | 7 | J6 | 3.51 |  |  |  |  | 2016-01 | LWL | 7 | J6 | 7.84
Minden, StdA | G II | 456 | 2015 |  | CSC Book Saver (PAL) |  | 2015-03 | LWL | 7 | B6 | 3.61 |  |  |  |  | 2016-01 | LWL | 7 | B6 | 7.93
Minden, StdA | G II | 454 | 2015 |  | CSC Book Saver (PAL) |  | 2015-03 | LWL | 5 | J7 | 3.88 |  |  |  |  | 2016-01 | LWL | 5 | J7 | 8.04
Minden, StdA | Stadt Minden F | 25 | 2016 |  | Papersave Swiss (NCA) |  | 2016-01 | LWL | 1 | C5 | 5.04 |  |  |  |  | 2016-05 | LWL | 1 | C5 | 8.05
Minden, StdA | Stadt Minden F | 98 | 2016 |  | Papersave Swiss (NCA) |  | 2016-01 | LWL | 8 | B4 | 4.48 |  |  |  |  | 2016-05 | LWL | 8 | B4 | 8.1
Minden, StdA | Stadt Minden F | 97 | 2016 |  | Papersave Swiss (NCA) |  | 2016-01 | LWL | 8 | B4 | 4.11 |  |  |  |  | 2016-05 | LWL | 8 | B4 | 8.11
Minden, StdA | Stadt Minden F | 129 | 2016 |  | Papersave Swiss (NCA) |  | 2016-01 | LWL | 8 | B7 | 3.8 |  |  |  |  | 2016-05 | LWL | 8 | B7 | 8.11
Minden, StdA | G II | 454 | 2015 |  | CSC Book Saver (PAL) |  | 2015-03 | LWL | 5 | C1 | 3.76 |  |  |  |  | 2016-01 | LWL | 5 | C1 | 8.11
Minden, StdA | Stadt Minden F | 1451 | 2018 |  | Papersave Swiss (NCA) |  | 2018-01 | LWL | 9 | K1/K2 | [5 empty] | 2018-06 | LWL | 9 | K1/K2 | 8.16
Minden, StdA | Stadt Minden F | 645 | 2017 | 1836 | CSC Book Saver (PAL) |  | 2017-01 | LWL | 10 | B6 | 4.12 |  |  |  |  | 2017-04 | LWL | 10 | B6 | 8.18
Minden, StdA | G II | 461 | 2015 |  | CSC Book Saver (PAL) |  | 2015-03 | LWL | 3 | B4 | 3.84 |  |  |  |  | 2016-01 | LWL | 3 | B4 | 8.21
Minden, StdA | Stadt Minden F | 129 | 2016 |  | Papersave Swiss (NCA) |  | 2016-01 | LWL | 8 | J2 | 3.88 |  |  |  |  | 2016-05 | LWL | 8 | J2 | 8.29
Minden, StdA | G II | 461 | 2015 |  | CSC Book Saver (PAL) |  | 2015-03 | LWL | 3 | A5 | 4 |  |  |  |  | 2016-01 | LWL | 3 | A5 | 8.34
Minden, StdA | G II | 463 | 2015 |  | CSC Book Saver (PAL) |  | 2015-03 | LWL | 3 | K3 | 4.14 |  |  |  |  | 2016-01 | LWL | 3 | K3 | 8.39
Minden, StdA | Stadt Minden Kreisausschuss Minden | 93 | 2021 | 1945 | ZFB:2 |  | 2021-06 | LWL | 8 | B9 | 4.11 |  |  |  |  | 2021-11 | LWL | 8 | B9 | 8.39
Minden, StdA | G II | 463 | 2015 |  | CSC Book Saver (PAL) |  | 2015-03 | LWL | 3 | B7 | 4.18 |  |  |  |  | 2016-01 | LWL | 3 | B7 | 8.44
Minden, StdA | Stadt Minden Kreisausschuss Minden | 4 | 2021 | 1911 | ZfB:2 |  | 2021-06 | LWL | 3 | C7 | 4.54 |  |  |  |  | 2021-11 | LWL | 3 | C7 | 8.45
Minden, StdA | Stadt Minden F | 97 | 2016 |  | Papersave Swiss (NCA) |  | 2016-01 | LWL | 8 | I6 | 4.15 |  |  |  |  | 2016-05 | LWL | 8 | I6 | 8.49
Minden, StdA | G II | 462 | 2015 |  | CSC Book Saver (PAL) |  | 2015-03 | LWL | 6 | K7 | 4.26 |  |  |  |  | 2016-01 | LWL | 6 | K7 | 8.5
Minden, StdA | G II | 462 | 2015 |  | CSC Book Saver (PAL) |  | 2015-03 | LWL | 6 | B4 | 4.22 |  |  |  |  | 2016-01 | LWL | 6 | B4 | 8.56
Minden, StdA | Stadt Minden Kreisausschuss Minden | 1374 | 2021 | 1923 | ZFB:2 |  | 2021-06 | LWL | 2 | E2 | 3.98 |  |  |  |  | 2021-11 | LWL | 2 | E2 | 8.61
Minden, StdA | G IV | 301 | 2021 | 1926 | ZFB:2 |  | 2021-06 | LWL | 2 | H5/I6 | 3.51 |  |  |  |  | 2021-11 | LWL | 2 | H5/I6 | 8.63
Minden, StdA | Stadt Minden F | 645 | 2017 | 1836 | CSC Book Saver (PAL) |  | 2017-01 | LWL | 10 | F2 | 4.18 |  |  |  |  | 2017-04 | LWL | 10 | F2 | 8.67
Minden, StdA | Stadt Minden F | 1451 | 2018 |  | Papersave Swiss (NCA) |  | 2018-01 | LWL | 9 | B7/B8 | [5 empty] | 2018-06 | LWL | 9 | B7/B8 | 8.68
Minden, StdA | H 20 | 206 | 2021 | 1946 | ZFB:2 |  | 2021-06 | LWL | 9 | G9 | 3.53 |  |  |  |  | 2021-11 | LWL | 9 | G9 | 8.69
Minden, StdA | Stadt Minden Kreisausschuss Minden | 4 | 2021 | 1911 | ZFB:2 |  | 2021-06 | LWL | 3 | L3 | 4.35 |  |  |  |  | 2021-11 | LWL | 3 | L3 | 9.02
Minden, StdA | Stadt Minden Kreisausschuss Minden | 93 | 2021 | 1945 | ZFB:2 |  | 2021-06 | LWL | 8 | K5 | 4.37 |  |  |  |  | 2021-11 | LWL | 8 | K5 | 9.23
Minden, StdA | Stadt Minden F | 1216 | 2018 | 1903 | Papersave Swiss (NCA) |  | 2018-01 | LWL | 12 | B2 | 2.51 |  |  |  |  | 2018-06 | LWL | 12 | B2
Minden, StdA | Stadt Minden F | 1216 | 2018 | 1903 | Papersave Swiss (NCA) |  | 2018-01 | LWL | 12 | K5 | 2.48 |  |  |  |  | 2018-06 | LWL | 12 | K5
Minden, StdA | Stadt Minden F | 1283 | 2018 | 1897 | Papersave Swiss (NCA) |  | 2018-01 | LWL | 9 | B7/B8 | 4.41 |  |  |  |  | 2018-06 | LWL | 9 | B7/B8
Minden, StdA | Stadt Minden F | 1283 | 2018 | 1897 | Papersave Swiss (NCA) |  | 2018-01 | LWL | 9 | K1/K2 | 4.69 |  |  |  |  | 2018-06 | LWL | 9 | K1/K2
Minden, StdA | Stadt Minden F | 1334 | 2018 | 1881 | Papersave Swiss (NCA) |  | 2018-01 | LWL | 7 | C3 | 2.65 |  |  |  |  | 2018-06 | LWL | 7 | C3
Minden, StdA | Stadt Minden F | 1334 | 2018 | 1881 | Papersave Swiss (NCA) |  | 2018-01 | LWL | 7 | L7 | 2.63 |  |  |  |  | 2018-06 | LWL | 7 | L7
Minden, StdA | G Schlachthof | 7 | 2024 | 1937 | ZfB:2 |  | 2024-05 | LWL | 3 | A2 | 4.37 |  |  |  |  | 2024-09 | LWL | 3 | A2 | 7.37
Minden, StdA | G Schlachthof | 7 | 2024 | 1937 | ZfB:2 |  | 2024-05 | LWL | 3 | I7 | 4.57 |  |  |  |  | 2024-09 | LWL | 3 | I7 | 7.99
Minden, StdA | H 50 | 821 | 2024 | 1946 | ZfB:2 |  | 2024-05 | LWL | 1 | E7 | 3.02 |  |  |  |  | 2024-09 | LWL | 1 | E7 | 9.07
Minden, StdA | H 50 | 821 | 2024 | 1946 | ZfB:2 |  | 2024-05 | LWL | 1 | J3 | 3.06 |  |  |  |  | 2024-09 | LWL | 1 | J3 | 8.17
Minden, StdA | H 50 | 1148 | 2024 | 1950 | ZfB:2 |  | 2024-05 | LWL | 3 | D7 | 3.47 |  |  |  |  | 2024-09 | LWL | 3 | D7 | 8.5
Minden, StdA | H 50 | 1148 | 2024 | 1950 | ZfB:2 |  | 2024-05 | LWL | 3 | J7 | 3.58 |  |  |  |  | 2024-09 | LWL | 3 | J7 | 8.74
Minden, StdA | H 50 | 1307 | 2024 | 1954 | ZfB:2 |  | 2024-05 | LWL | 7 | A5 | 4.36 |  |  |  |  | 2024-09 | LWL | 7 | A5 | 7.69
Minden, StdA | H 50 | 1307 | 2024 | 1954 | ZfB:2 |  | 2024-05 | LWL | 7 | K5 | 4.42 |  |  |  |  | 2024-09 | LWL | 7 | K5 | 8.11
Minden, StdA | H 50 | 1542/2 | 2024 | 1963 | ZfB:2 |  | 2024-05 | LWL | 7 | C4 | 3.33 |  |  |  |  | 2024-09 | LWL | 7 | C4 | 8.93
Minden, StdA | H 50 | 1542/2 | 2024 | 1963 | ZfB:2 |  | 2024-05 | LWL | 7 | K7 | 3.56 |  |  |  |  | 2024-09 | LWL | 7 | K7 | 8.63
Möhnesee, GemA | Hofarchiv SG A | 410 | 2018 | 1765 | Papersave Swiss (NCA) |  | 2018-10 | LWL | 1 | K3 | 4.99 |  |  |  |  | 2019-04 | LWL | 1 | K3 | 8.19
Möhnesee, GemA | Hofarchiv SG A | 676 | 2018 | 1884 | Papersave Swiss (NCA) |  | 2018-10 | LWL | 7 | B7 | 4.89 |  |  |  |  | 2019-04 | LWL | 7 | B7 | 8.24
Möhnesee, GemA | Hofarchiv SG A | 676 | 2018 | 1884 | Papersave Swiss (NCA) |  | 2018-10 | LWL | 7 | K2 | 4.86 |  |  |  |  | 2019-04 | LWL | 7 | K2 | 8.33
Möhnesee, GemA | Hofarchiv SG A | 167 | 2018 | 1780 | Papersave Swiss (NCA) |  | 2018-10 | LWL | 1 | B3 | 4.7 |  |  |  |  | 2019-04 | LWL | 1 | B3 | 8.37
Möhnesee, GemA | Hofarchiv SG A | 24 | 2018 | 1803 | Papersave Swiss (NCA) |  | 2018-10 | LWL | 2 | G5 | 4.76 |  |  |  |  | 2019-04 | LWL | 2 | G5 | 8.39
Möhnesee, GemA | Hofarchiv SG A | 858 | 2018 | 1822 | Papersave Swiss (NCA) |  | 2018-10 | LWL | 11 | A1 | 4.7 |  |  |  |  | 2019-04 | LWL | 11 | A1 | 8.39
Möhnesee, GemA | Hofarchiv SG A | 858 | 2018 | 1822 | Papersave Swiss (NCA) |  | 2018-10 | LWL | 11 | E3 | 4.8 |  |  |  |  | 2019-04 | LWL | 11 | E3 | 8.42
Möhnesee, GemA | Hofarchiv SG A | 167 | 2018 | 1780 | Papersave Swiss (NCA) |  | 2018-10 | LWL | 1 | H6 | 4.84 |  |  |  |  | 2019-04 | LWL | 1 | H6 | 8.44
Möhnesee, GemA | Hofarchiv SG A | 410 | 2018 | 1765 | Papersave Swiss (NCA) |  | 2018-10 | LWL | 1 | A7 | 5.03 |  |  |  |  | 2019-04 | LWL | 1 | A7 | 8.5
Möhnesee, GemA | Hofarchiv SG A | 24 | 2018 | 1803 | Papersave Swiss (NCA) |  | 2018-10 | LWL | 2 | B2 | 4.66 |  |  |  |  | 2019-04 | LWL | 2 | B2 | 8.55
Möhnesee, GemA | A2 | 139 | 2022 | 1932 | ZFB:2 | 162 | 2022-04 | LWL | o.r.: 89 | K6 | 3.27 |  |  |  |  | 2022-11 | LWL | o.r.: 89 | K6 | 8.59
Möhnesee, GemA | A2 | 10 | 2022 | 1907 | ZFB:2 | 162 | 2022-04 | LWL | 37 | B4 | 4.3 |  |  |  |  | 2022-11 | LWL | 37 | B4 | 8.77
Möhnesee, GemA | A3 | 24 | 2022 | 1960 | ZFB:2 | 162 | 2022-04 | LWL | 32 | J2 | 4.2 |  |  |  |  | 2022-11 | LWL | 32 | J2 | 8.8
Möhnesee, GemA | A2 | 139 | 2022 | 1932 | ZFB:2 | 162 | 2022-04 | LWL | o.r.: 89 | B2 | 3.49 |  |  |  |  | 2022-11 | LWL | o.r.: 89 | B2 | 8.92
Möhnesee, GemA | A2 | 70 | 2022 | 1929 | ZFB:2 | 162 | 2022-04 | LWL | 21 (o.r.:14) | J2 | 4.5 |  |  |  |  | 2022-11 | LWL | 21 (o.r.:14) | J2 | 9
Möhnesee, GemA | A3 | 24 | 2022 | 1960 | ZFB:2 | 162 | 2022-04 | LWL | 32 | B5 | 4.29 |  |  |  |  | 2022-11 | LWL | 32 | B5 | 9.06
Möhnesee, GemA | A3 | 5 | 2022 | 1961 | ZFB:2 | 162 | 2022-04 | LWL | 19 | C4 | 5.22 |  |  |  |  | 2022-11 | LWL | 19 | C4 | 9.19
Möhnesee, GemA | A2 | 70 | 2022 | 1929 | ZFB:2 | 162 | 2022-04 | LWL | 21 (o.r.:14) | C5/C6 | 4.41 |  |  |  |  | 2022-11 | LWL | 21 (o.r.:14) | C5/C6 | 9.21
Möhnesee, GemA | A2 | 10 | 2022 | 1907 | ZFB:2 | 162 | 2022-04 | LWL | 37 | K4 | 4.39 |  |  |  |  | 2022-11 | LWL | 37 | K4 | 9.39
Möhnesee, GemA | A3 | 5 | 2022 | 1961 | ZFB:2 | 162 | 2022-04 | LWL | 19 | I2 | 4.82 |  |  |  |  | 2022-11 | LWL | 19 | I2 | 9.61
Möhnesee, GemA | A3 | 27 | 2023 | 1961 | ZfB:2 |  | 2023-07 | LWL | 4 | B4 | 3.71 |  |  |  |  | 2024-03 | LWL | 4 | B4 | 7.82
Möhnesee, GemA | A3 | 27 | 2023 | 1961 | ZfB:2 |  | 2023-07 | LWL | 4 | J4 | 3.67 |  |  |  |  | 2024-03 | LWL | 4 | J4 | 8.9
Möhnesee, GemA | A3 | 211 | 2023 | 1963 | ZfB:2 |  | 2023-07 | LWL | 1 | B2 | 4.25 |  |  |  |  | 2024-03 | LWL | 1 | B2 | 8.75
Möhnesee, GemA | A3 | 211 | 2023 | 1963 | ZfB:2 |  | 2023-07 | LWL | 1 | I4 | 4.41 |  |  |  |  | 2024-03 | LWL | 1 | I4 | 9.19
Möhnesee, GemA | A3 | 423 | 2023 | 1946 | ZfB:2 |  | 2023-07 | LWL | 11 | B7 | 3.95 |  |  |  |  | 2024-03 | LWL | 11 | B7 | 8.71
Möhnesee, GemA | A3 | 423 | 2023 | 1946 | ZfB:2 |  | 2023-07 | LWL | 11 | E2 | 3.78 |  |  |  |  | 2024-03 | LWL | 11 | E2 | 8.91
Möhnesee, GemA | A3 | 629 | 2023 | 1952 | ZfB:2 |  | 2023-07 | LWL | 2 | B5 | 4.24 |  |  |  |  | 2024-03 | LWL | 2 | B5 | 7.69
Möhnesee, GemA | A3 | 629 | 2023 | 1952 | ZfB:2 |  | 2023-07 | LWL | 2 | J3 | 4.31 |  |  |  |  | 2024-03 | LWL | 2 | J3 | 7.49
Möhnesee, GemA | A3 | 858 | 2023 | 1969 | ZfB:2 |  | 2023-07 | LWL | 11 | D2 | 5.14 |  |  |  |  | 2024-03 | LWL | 11 | D2 | 9.05
Möhnesee, GemA | A3 | 858 | 2023 | 1969 | ZfB:2 |  | 2023-07 | LWL | 11 | I7 | 4.72 |  |  |  |  | 2024-03 | LWL | 11 | I7 | 9.02
Möhnesee, GemA | A1 | 8 | 2024 | 1884 | ZfB:2 |  | 2024-05 | LWL | 5 | D2 | 4.61 |  |  |  |  | 2025-01 | LWL | 5 | D2 | 8
Möhnesee, GemA | A1 | 8 | 2024 | 1884 | ZfB:2 |  | 2024-05 | LWL | 5 | K7 | 4.95 |  |  |  |  | 2025-01 | LWL | 5 | K7 | 8.37
Möhnesee, GemA | A3 | 868 | 2024 | 1943 | ZfB:2 |  | 2024-05 | LWL | 4 | A1 | 4.64 |  |  |  |  | 2025-01 | LWL | 4 | A1 | 8.55
Möhnesee, GemA | A3 | 868 | 2024 | 1943 | ZfB:2 |  | 2024-05 | LWL | 4 | K8 | 4.68 |  |  |  |  | 2025-01 | LWL | 4 | K8 | 8.97
Möhnesee, GemA | Schule | SCH 146 | 2024 | 1969 | ZfB:2 |  | 2024-05 | LWL | 8 | B6 | 4.46 |  |  |  |  | 2025-01 | LWL | 8 | B6 | 7.98
Möhnesee, GemA | Schule | SCH 146 | 2024 | 1969 | ZfB:2 |  | 2024-05 | LWL | 8 | J4 | 4.35 |  |  |  |  | 2025-01 | LWL | 8 | J4 | 9.12
Möhnesee, GemA | PS-K-S | 6 | 2024 | 1879 | ZfB:2 |  | 2024-05 | LWL | 9 | D3 | 5.68 |  |  |  |  | 2025-01 | LWL | 9 | D3 | 8.91
Möhnesee, GemA | PS-K-S | 6 | 2024 | 1879 | ZfB:2 |  | 2024-05 | LWL | 9 | K3 | 6.07 |  |  |  |  | 2025-01 | LWL | 9 | K3 | 8.57
Möhnesee, GemA | Standesamt Drüggelte | Standesamt Drüggelte | 2024 | 1877 | ZfB:2 |  | 2024-05 | LWL | 7 | A3/A4 | 4.5 |  |  |  |  | 2025-01 | LWL | 7 | A3/A4 | 8.12
Möhnesee, GemA | Standesamt Drüggelte | Standesamt Drüggelte | 2024 | 1877 | ZfB:2 |  | 2024-05 | LWL | 7 | K4 | 4.76 |  |  |  |  | 2025-01 | LWL | 7 | K4 | 8.06
Münster, StdA | Landratsamt Kreis B | 130A 11 | 2020 | 1904 | Papersave (Battelle, ZFB) |  | 2020-05 | LWL | 8 | D6 | 4.49 |  |  |  |  | 2020-07 | LWL | 8 | D6 | 7.24
Münster, StdA | Landratsamt Kreis B | 130A 11 | 2020 | 1904 | Papersave (Battelle, ZFB) |  | 2020-05 | LWL | 8 | L3 | 4.39 |  |  |  |  | 2020-07 | LWL | 8 | L3 | 7.43 |  |  |  |  | 2016-05 | LWL | 2. Blatt (Herrn Karl Hoffmann) | ru | 7.8
Münster, StdA | Landratsamt Kreis B | 70 Bd.2 | 2020 | 1907 | Papersave (Battelle, ZFB) |  | 2020-05 | LWL | 12 | L7 | 3.9 |  |  |  |  | 2020-07 | LWL | 12 | L7 | 7.48
Münster, StdA | Landratsamt Kreis B | 111 Bd. 2a | 2020 | 1915 | Papersave (Battelle, ZFB) |  | 2020-05 | LWL | 4 | I6 | 3.86 |  |  |  |  | 2020-07 | LWL | 4 | I6 | 7.48
Münster, StdA | Landratsamt Kreis B | 150 Bd.5 | 2020 | 1922 | Papersave (Battelle, ZFB) |  | 2020-05 | LWL | 15 | K4 | 3.77 |  |  |  |  | 2020-07 | LWL | 15 | K4 | 7.74 |  |  |  |  | 2016-05 | LWL | Rückseite, Umschlag aus Mitte (Poststempel: 25.7.12) | rm | 7.1
Münster, StdA | Landratsamt Kreis B | 111 Bd. 2a | 2020 | 1915 | Papersave (Battelle, ZFB) |  | 2020-05 | LWL | 4 | A2 | 4.04 |  |  |  |  | 2020-07 | LWL | 4 | A2 | 7.77
Münster, StdA | Landratsamt Kreis B | 91 Bd.2 | 2020 | 1924 | Papersave (Battelle, ZFB) |  | 2020-05 | LWL | 17 | I3 | 3.31 |  |  |  |  | 2020-07 | LWL | 17 | I3 | 7.89
Münster, StdA | Landratsamt Kreis B | 91 Bd.2 | 2020 | 1924 | Papersave (Battelle, ZFB) |  | 2020-05 | LWL | 17 | C7 | 3.54 |  |  |  |  | 2020-07 | LWL | 17 | C7 | 7.92
Münster, StdA | Landratsamt Kreis B | 70 Bd.2 | 2020 | 1907 | Papersave (Battelle, ZFB) |  | 2020-05 | LWL | 12 | E3 | 3.87 |  |  |  |  | 2020-07 | LWL | 12 | E3 | 8.1
Münster, StdA | Landratsamt Kreis B | 150 Bd.5 | 2020 | 1922 | Papersave (Battelle, ZFB) |  | 2020-05 | LWL | 15 | B5 | 3.52 |  |  |  |  | 2020-07 | LWL | 15 | B5 | 8.52
Münster, BiA | GV NA | A 622-1 | 2009 |  | Papersave (Battelle, ZFB) | [10 empty] | 2009-11 | LWL | 1 Blatt nach brauner Pappe | ro | 4.98
Münster, BiA | A | 172 | 2017 | 1973 | Papersave (Battelle, ZFB) |  | 2017-05 | LWL | 7 | A7 | 3.95 |  |  |  |  | 2018-06 | LWL | 7 | A7 | 6.89
Münster, BiA | A | 169 | 2017 | 1956 | Papersave (Battelle, ZFB) |  | 2017-05 | LWL | 7 | E7 | 3.82 |  |  |  |  | 2018-06 | LWL | 7 | E7 | 6.99
Münster, BiA | A | 169 | 2017 | 1956 | Papersave (Battelle, ZFB) |  | 2017-05 | LWL | 7 | D2 | 4.02 |  |  |  |  | 2018-06 | LWL | 7 | D2 | 7
Münster, BiA | GV NA | 625-9 | 2010 |  | Papersave (Battelle, ZFB) |  | 2010-05 | LWL | 7 | F1 | 3.86 |  |  |  |  | 2010-11 | LWL | 7 | F1 | 7.04
Münster, BiA | Verbände C06 Kath. Männerbewegung | A 5 | 2021 | 1950 | ZFB:2 |  | 2021-09 | LWL | 2 | I1 | 3.2 |  |  |  |  | 2022-08 | LWL | 2 | I1 | 7.04
Münster, BiA | Verbände C06 Kath. Männerbewegung | A 5 | 2021 | 1950 | ZFB:2 |  | 2021-09 | LWL | 2 | B5 | 2.99 |  |  |  |  | 2022-08 | LWL | 2 | B5 | 7.07
Münster, BiA | A | 22 | 2017 | 1912 | Papersave (Battelle, ZFB) |  | 2017-05 | LWL | 10 | A4 | 4.31 |  |  |  |  | 2018-06 | LWL | 10 | A4 | 7.09
Münster, BiA | A | 22 | 2017 | 1912 | Papersave (Battelle, ZFB) |  | 2017-05 | LWL | 10 | L2 | 4.56 |  |  |  |  | 2018-06 | LWL | 10 | L2 | 7.1
Münster, BiA | A | 54 | 2017 | 1903 | Papersave (Battelle, ZFB) |  | 2017-05 | LWL | 5 | B2 | 4.62 |  |  |  |  | 2018-06 | LWL | 5 | B2 | 7.1
Münster, BiA | GV NA | A 622-103 | 2011 |  | Papersave (Battelle, ZFB) |  | 2011-05 | LWL | 2. Visitationsbericht 1. Blatt | G7 | 3.62 |  |  |  |  | 2012-03 | LWL | 2. Visitationsbericht 1. Blatt | G7 | 7.15
Münster, BiA | B 09 Collegium B | A 120 | 2019 | 1948 | Papersave Swiss (NCA) |  | 2019-01 | LWL | 9 (auf Blatt) | K2 | 4.73 |  |  |  |  | 2019-05 | LWL | 9 (auf Blatt) | K2 | 7.2
Münster, BiA | B 09 Collegium B | A 120 | 2019 | 1948 | Papersave Swiss (NCA) |  | 2019-01 | LWL | 9 (auf Blatt) | A4 | 4.51 |  |  |  |  | 2019-05 | LWL | 9 (auf Blatt) | A4 | 7.31
Münster, BiA | B 09 Collegium B | A 1 | 2019 | 1873 | Papersave Swiss (NCA) |  | 2019-01 | LWL | 23 | C2 | 4.67 |  |  |  |  | 2019-05 | LWL | 23 | C2 | 7.33
Münster, BiA | A | 54 | 2017 | 1903 | Papersave (Battelle, ZFB) |  | 2017-05 | LWL | 5 | K7 | 4.47 |  |  |  |  | 2018-06 | LWL | 5 | K7 | 7.34
Münster, BiA | A | 172 | 2017 | 1973 | Papersave (Battelle, ZFB) |  | 2017-05 | LWL | 7 | J7 | 3.93 |  |  |  |  | 2018-06 | LWL | 7 | J7 | 7.36 |  |  |  |  | 2016-04 |  | 1 | rm | 7.7
Münster, BiA | B 14 | A 87 | 2016 |  | ZfB:2 |  | 2016-03 | LWL | 5 | A3 | 4.29 |  |  |  |  | 2016-08 | LWL | 5 | A3 | 7.4
Münster, BiA | B 14 | A 87 | 2016 |  | ZfB:2 |  | 2016-03 | LWL | 5 | E3 | 4.39 |  |  |  |  | 2016-08 | LWL | 5 | E3 | 7.43
Münster, BiA | B 09 Collegium B | A10 | 2019 | 1933 | Papersave Swiss (NCA) |  | 2019-01 | LWL | 21 | J6 | 4.34 |  |  |  |  | 2019-05 | LWL | 21 | J6 | 7.5
Münster, BiA | B 09 Collegium B | A10 | 2019 | 1933 | Papersave Swiss (NCA) |  | 2019-01 | LWL | 21 | B5 | 4.5 |  |  |  |  | 2019-05 | LWL | 21 | B5 | 7.66
Münster, BiA | B 11 | A 10 | 2016 |  | ZfB:2 |  | 2016-03 | LWL | 5 | H6 | 4.17 |  |  |  |  | 2016-08 | LWL | 5 | H6 | 7.71
Münster, BiA | B 09 Collegium B | A1 | 2019 | 1873 | Papersave Swiss (NCA) |  | 2019-01 | LWL | 23 | K6 | 4.7 |  |  |  |  | 2019-05 | LWL | 23 | K6 | 7.73
Münster, BiA | B 11 | A 10 | 2016 |  | ZfB:2 |  | 2016-03 | LWL | 5 | C2 | 4.21 |  |  |  |  | 2016-08 | LWL | 5 | C2 | 7.75
Münster, BiA | B 09 Collegium B | A28 | 2019 | 1933 | Papersave Swiss (NCA) |  | 2019-01 | LWL | 7 (1. DINA4 Blatt) | A5 | 4.48 |  |  |  |  | 2019-05 | LWL | 7 (1. DINA4 Blatt) | A5 | 7.8
Münster, BiA | GV NA | A 622-78 | 2011 |  | Papersave (Battelle, ZFB) |  | 2011-05 | LWL | 3 | B2 | 4.78 |  |  |  |  | 2012-03 | LWL | 3 | B2 | 7.85
Münster, BiA | Bischöfliche Visitaturen V01 Visitatur Glatz | A 45 | 2021 | 1960 | ZFB:2 |  | 2021-09 | LWL | 7 | K7 | 4.49 |  |  |  |  | 2022-08 | LWL | 7 | K7 | 7.85
Münster, BiA | B 16 | A 329 | 2014 |  | ZfB:2 |  | 2014-05 | LWL | 4 | J2 | 4.32 |  |  |  |  | 2015-02 | LWL | 4 | J2 | 7.86
Münster, BiA | B 16 | A 329 | 2014 |  | ZfB:2 |  | 2014-05 | LWL | 4 | B7 | 4.35 |  |  |  |  | 2015-02 | LWL | 4 | B7 | 7.87
Münster, BiA | GV NA | A 622-103 | 2011 |  | Papersave (Battelle, ZFB) |  | 2011-05 | LWL | letztes Blatt | G4 | 3.54 |  |  |  |  | 2012-03 | LWL | letztes Blatt | G4 | 7.87
Münster, BiA | B 09 Collegium B | A 50 | 2019 | 1866 | Papersave Swiss (NCA) |  | 2019-01 | LWL | 8 | B7 | 5.3 |  |  |  |  | 2019-05 | LWL | 8 | B7 | 7.87
Münster, BiA | GV NA | A 622-78 | 2011 |  | Papersave (Battelle, ZFB) |  | 2011-05 | LWL | 3. letztes Blatt | F3 | 4.18 |  |  |  |  | 2012-03 | LWL | 3. letztes Blatt | F3 | 7.91
Münster, BiA | B04, B05, B32 | A 25 | 2018 |  | Papersave Swiss (NCA) |  | 2018-06 | LWL | 6 | E7 | 4.45 |  |  |  |  | 2019-01 | LWL | 6 | E7 | 7.92
Münster, BiA | B 16 | A 322 | 2014 |  | ZfB:2 |  | 2014-05 | LWL | 15 | A3 | 3.41 |  |  |  |  | 2015-02 | LWL | 15 | A3 | 7.96
Münster, BiA | B 16 | A 322 | 2014 |  | ZfB:2 |  | 2014-05 | LWL | 15 | I5 | 3.4 |  |  |  |  | 2015-02 | LWL | 15 | I5 | 7.98
Münster, BiA |  | A 69 | 2009 |  | Papersave (Battelle, ZFB) | [10 empty] | 2009-11 | LWL | 2 | mo | 8.02
Münster, BiA | GV NA | 625-6 | 2010 |  | Papersave (Battelle, ZFB) |  | 2010-05 | LWL | 9 | F4 | 3.42 |  |  |  |  | 2010-11 | LWL | 9 | F4 | 8.08
Münster, BiA | B09 Collegium B | A 28 | 2019 | 1933 | Papersave Swiss (NCA) |  | 2019-01 | LWL | 7 (1. DINA4 Blatt) | J2 | 4.45 |  |  |  |  | 2019-05 | LWL | 7 (1. DINA4 Blatt) | J2 | 8.09
Münster, BiA | B04, B05, B32 | A 45 (Santificatio nostra) | 2018 | 1943 | Papersave Swiss (NCA) |  | 2018-06 | LWL | 61 | B1/C2 | 4.11 |  |  |  |  | 2019-01 | LWL | 61 | B1/C2 | 8.1
Münster, BiA | B 14 | A 160 | 2016 |  | ZfB:2 |  | 2016-03 | LWL | 4. letztes Blatt | F7 | 4.65 |  |  |  |  | 2016-08 | LWL | 4. letztes Blatt | F7 | 8.12
Münster, BiA | B 14 | A 218 | 2016 |  | ZfB:2 |  | 2016-03 | LWL | 3 | H4 | 4.7 |  |  |  |  | 2016-08 | LWL | 3 | H4 | 8.12
Münster, BiA | A | 237 | 2017 | 1935 | Papersave (Battelle, ZFB) |  | 2017-05 | LWL | 9 | K2 | 5.03 |  |  |  |  | 2018-06 | LWL | 9 | K2 | 8.14 |  |  |  |  | 2016-07 | LWL | 12 | lu | 7.6
Münster, BiA | GV NA | 625-7 | 2010 |  | Papersave (Battelle, ZFB) |  | 2010-05 | LWL | 22 | J3 | 4.36 |  |  |  |  | 2010-11 | LWL | 22 | J3 | 8.16
Münster, BiA | A | 237 | 2017 | 1935 | Papersave (Battelle, ZFB) |  | 2017-05 | LWL | 9 | B4/C4 | 5.14 |  |  |  |  | 2018-06 | LWL | 9 | B4/C4 | 8.17
Münster, BiA | GV NA | 625-19 | 2010 |  | Papersave (Battelle, ZFB) |  | 2010-05 | LWL | 3 | A3 | 3.68 |  |  |  |  | 2010-11 | LWL | 3 | A3 | 8.22
Münster, BiA | B09 Collegium B | A 50 | 2019 | 1866 | Papersave Swiss (NCA) |  | 2019-01 | LWL | 8 | K2 | 5.01 |  |  |  |  | 2019-05 | LWL | 8 | K2 | 8.22
Münster, BiA |  | A 55 | 2009 |  | Papersave (Battelle, ZFB) | [10 empty] | 2009-11 | LWL | letztes Blatt | mm | 8.24
Münster, BiA | B 14 | A 218 | 2016 |  | ZfB:2 |  | 2016-03 | LWL | 3 | D3 | 4.6 |  |  |  |  | 2016-08 | LWL | 3 | D3 | 8.27
Münster, BiA | B04, B05, B32 | A 249 | 2018 | 1825 | Papersave Swiss (NCA) |  | 2018-06 | LWL | 5 | L5 | 4.58 |  |  |  |  | 2019-01 | LWL | 5 | L5 | 8.27
Münster, BiA | B 14 | A 405 | 2016 |  | ZfB:2 |  | 2016-03 | LWL | 1. rosa Blatt | C3 | 5.32 |  |  |  |  | 2016-08 | LWL | 1. rosa Blatt | C3 | 8.29
Münster, BiA | B04, B05, B32 | A 45 (Santificatio nostra) | 2018 | 1943 | Papersave Swiss (NCA) |  | 2018-06 | LWL | 61 | H5/I6 | 4.03 |  |  |  |  | 2019-01 | LWL | 61 | H5/I6 | 8.3
Münster, BiA | B 11 | A 48 | 2016 |  | ZfB:2 |  | 2016-03 | LWL | 3 | A7 | 4.82 |  |  |  |  | 2016-08 | LWL | 3 | A7 | 8.34
Münster, BiA | Vereine C 17 Ansgarwerk | A 2 | 2021 | 1967 | ZFB:2 |  | 2021-09 | LWL | 9 | A7 | 4.33 |  |  |  |  | 2022-08 | LWL | 9 | A7 | 8.34
Münster, BiA | B 14 | A 405 | 2016 |  | ZfB:2 |  | 2016-03 | LWL | 1. rosa Blatt | H4 | 5.25 |  |  |  |  | 2016-08 | LWL | 1. rosa Blatt | H4 | 8.37
Münster, BiA | Vereine C 17 Ansgarwerk | A 2 | 2021 | 1967 | ZFB:2 |  | 2021-09 | LWL | 9 | J3 | 4.44 |  |  |  |  | 2022-08 | LWL | 9 | J3 | 8.38
Münster, BiA | GV NA | A 622-6 | 2009 |  | Papersave (Battelle, ZFB) | [10 empty] | 2009-11 | LWL | 10 | ru | 8.42
Münster, BiA | B04, B05, B32 | A 32 | 2018 | 1932 | Papersave Swiss (NCA) |  | 2018-06 | LWL | 9 | L3 | 4.2 |  |  |  |  | 2019-01 | LWL | 9 | L3 | 8.49
Münster, BiA | B 11 | A 48 | 2016 |  | ZfB:2 |  | 2016-03 | LWL | 3 | J2 | 5.08 |  |  |  |  | 2016-08 | LWL | 3 | J2 | 8.53
Münster, BiA | B04, B05, B32 | A 249 | 2018 | 1825 | Papersave Swiss (NCA) |  | 2018-06 | LWL | 5 | A6 | 4.36 |  |  |  |  | 2019-01 | LWL | 5 | A6 | 8.56
Münster, BiA | B 14 | A 160 | 2016 |  | ZfB:2 |  | 2016-03 | LWL | 4. letztes Blatt | G2 | 4.76 |  |  |  |  | 2016-08 | LWL | 4. letztes Blatt | G2 | 8.6
Münster, BiA |  | A 50 | 2009 |  | Papersave (Battelle, ZFB) | [10 empty] | 2009-11 | LWL | 3 | ru | 8.74
Münster, BiA | B04, B05, B32 | A 25 | 2018 |  | Papersave Swiss (NCA) |  | 2018-06 | LWL | 6 | J3 | 4.57 |  |  |  |  | 2019-01 | LWL | 6 | J3 | 8.74
Münster, BiA | GV NA | 625-16 | 2010 |  | Papersave (Battelle, ZFB) |  | 2010-05 | LWL | 5 | G7 | 3.94 |  |  |  |  | 2010-11 | LWL | 5 | G7 | 8.75
Münster, BiA | B04, B05, B32 | A 516 | 2018 | 1980 | Papersave Swiss (NCA) |  | 2018-06 | LWL | 14 | I7 | 5 |  |  |  |  | 2019-01 | LWL | 14 | I7 | 8.77
Münster, BiA | B04, B05, B32 | A 32 | 2018 | 1932 | Papersave Swiss (NCA) |  | 2018-06 | LWL | 9 | B7/C7 | 4.46 |  |  |  |  | 2019-01 | LWL | 9 | B7/C7 | 8.85
Münster, BiA | B04, B05, B32 | A 516 | 2018 | 1980 | Papersave Swiss (NCA) |  | 2018-06 | LWL | 14 | A3 | 5.25 |  |  |  |  | 2019-01 | LWL | 14 | A3 | 8.95
Münster, BiA | GV NA A18 Pilgerstelle | A 1 | 2021 | 1957 | ZFB:2 |  | 2021-09 | LWL | 11 | J7 | 6.45 |  |  |  |  | 2022-08 | LWL | 11 | J7 | 8.99
Münster, BiA | GV NA A18 Pilgerstelle | A 1 | 2021 | 1957 | ZFB:2 |  | 2021-09 | LWL | 11 | A3 | 4.93 |  |  |  |  | 2022-08 | LWL | 11 | A3 | 9.22
Münster, BiA | Bischöfliche Visitaturen V01 Visitatur Glatz | A 45 | 2021 | 1960 | ZFB:2 |  | 2021-09 | LWL | 7 | F2 | 4.22 |  |  |  |  | 2022-08 | LWL | 7 | F2 | 9.45
Münster, BiA | Vereine C 12 Diözesanenverband der Borromäusvereine | A 37 | 2021 | 1937 | ZFB:2 |  | 2021-09 | LWL | 4 | J6 | 4.42 |  |  |  |  | 2022-08 | LWL | 4 | J6 | 9.78
Münster, BiA | Vereine C 12 Diözesanenverband der Borromäusvereine | A 37 | 2021 | 1937 | ZFB:2 |  | 2021-09 | LWL | 4 | B3 | 3.76 |  |  |  |  | 2022-08 | LWL | 4 | B3 | 9.91
Münster, BiA | Rechnungsrevision | 27 | 2011 |  | Papersave (Battelle, ZFB) |  | 2011-05 | LWL | 2 | F4 | 3.36 |  |  |  |  | 2012-03 | LWL | 2 | F4 | n.g.
Münster, BiA | A | 3 | 2024 | 1978 | ZfB:2 |  | 2024-10 | LWL | 8 | D4 | 5.47 |  |  |  |  | 2025-05 | LWL | 8 | D4 | 9.74
Münster, BiA | A | 3 | 2024 | 1978 | ZfB:2 |  | 2024-10 | LWL | 8 | K8 | 5.6 |  |  |  |  | 2025-05 | LWL | 8 | K8 | 9.82
Münster, BiA | A | 69 | 2024 | 1972 | ZfB:2 |  | 2024-10 | LWL | 17 | A2 | 4.61 |  |  |  |  | 2025-05 | LWL | 17 | A2 | 8.76
Münster, BiA | A | 69 | 2024 | 1972 | ZfB:2 |  | 2024-10 | LWL | 17 | J7 | 4.73 |  |  |  |  | 2025-05 | LWL | 17 | J7 | 8.33
Münster, BiA | A | 141 | 2024 | 1990 | ZfB:2 |  | 2024-10 | LWL | 5 | B7 | 7.14 |  |  |  |  | 2025-05 | LWL | 5 | B7 | 10.24
Münster, BiA | A | 141 | 2024 | 1990 | ZfB:2 |  | 2024-10 | LWL | 5 | I4 | 7.44 |  |  |  |  | 2025-05 | LWL | 5 | I4 | 9.15
Münster, BiA | A | 257 | 2024 | 1899 | ZfB:2 |  | 2024-10 | LWL | 6 | B7 | 4.1 |  |  |  |  | 2025-05 | LWL | 6 | B7 | 7.55
Münster, BiA | A | 257 | 2024 | 1899 | ZfB:2 |  | 2024-10 | LWL | 6 | I4 | 3.99 |  |  |  |  | 2025-05 | LWL | 6 | I4 | 7.73
Münster, BiA | A | 417 | 2024 | 1931 | ZfB:2 |  | 2024-10 | LWL | 2 | D5 | 4.2 |  |  |  |  | 2025-05 | LWL | 2 | D5 | 8.5
Münster, BiA | A | 417 | 2024 | 1931 | ZfB:2 |  | 2024-10 | LWL | 2 | K5 | 4.42 |  |  |  |  | 2025-05 | LWL | 2 | K5 | 7.91
Münster, LWL | 612 | 115 | 2021 | 1922 | Papersave (Battelle, ZFB) |  | 2021-12 | LWL | 6 | E6 | 3.51 |  |  |  |  | 2022-01 | LWL | 6 | E6 | 4.05
Münster, LWL | 911 | 84 | 2008 | 1953 | Papersave (Battelle, ZFB) |  | 2008-01 | LWL | vorletztes Blatt | mu | 3.8 |  |  |  |  | 2008-05 | LWL | vorletztes Blatt | mu | 5.04
Münster, LWL | 667 St.Joh.-Stift Marsberg, Patientenakten | Recp.-Nr. 5772 (Peter Stahl) | 2019 | 1892 | Papersave (Battelle, ZFB) |  | 2019-07 | LWL | 1 | L7 | 3.6 |  |  |  |  | 2019-11 | LWL | 1 | L7 | 5.66
Münster, LWL | 911 | 83 | 2008 | 1951 | Papersave (Battelle, ZFB) |  | 2008-01 | LWL | 2. | mo | 4 |  |  |  |  | 2008-05 | LWL | 2. | mo | 5.83
Münster, LWL | 610 | 156 | 2021 | 1922 | Papersave (Battelle, ZFB) |  | 2021-11 | LWL | 5 | G3 | 3.26 |  |  |  |  | 2022-02 | LWL | 5 | G3 | 5.9
Münster, LWL | 661 WKPP | Schneider 10885 | 2016 | 1960 | Papersave Swiss (NCA) |  | 2016-01 | LWL | 8 | B6 | 3.57 |  |  |  |  | 2017-02 | LWL | 8 | B6 | 6.01
Münster, LWL | 141 | 12 | 2015 | 1972 | ZfB:2 |  | 2015-10 | LWL | 27 (Brief v. 12.4.1972) | mu | 3.98 |  |  |  |  | 2016-04 | LWL | 27 (Brief v. 12.4.1972) | mu | 6.07
Münster, LWL | 663 | 13096 | 2008 | ca. 1883/84 | Papersave (Battelle, ZFB) |  | 2007-10 | LWL | 2 | ro | 4.3 |  |  |  |  | 2008-05 | LWL | 2 | ro | 6.17
Münster, LWL | 115 | 189 | 2008 | 1973 | Papersave (Battelle, ZFB) |  | 2008-11 | LWL | 3 | lu | 4.3 |  |  |  |  | 2009-03 | LWL | 3 | lu | 6.2
Münster, LWL | 141 | 195 | 2015 | 1966 | ZfB:2 |  | 2015-10 | LWL | 5 | lu | 4.5 |  |  |  |  | 2016-04 | LWL | 5 | lu | 6.22
Münster, LWL | 661 | 179 (Aufnahmebuch: Frauen 1938-1951) | 2014 | ca. 1938 | ZfB:2 |  | 2014-05 | LWL | 3 | ru | 4.08 |  |  |  |  | 2014-06 | LWL | 3 | ru | 6.29
Münster, LWL | 115 | 92 | 2015 | 1956 | ZfB:2 |  | 2015-10 | LWL | 12 | lu | 4.5 |  |  |  |  | 2016-04 | LWL | 12 | lu | 6.3
Münster, LWL | 661 | Alfons Peitz 8576 | 2017 | 1957 | Papersave (Battelle, ZFB) |  | 2017-09 | LWL | 2. Mappe Blatt 4 | C7 | 3.92 |  |  |  |  | 2018-03 | LWL | 2. Mappe Blatt 4 | C7 | 6.3
Münster, LWL | 115 | 551 | 2015 | 1963 | ZfB:2 |  | 2015-10 | LWL | 2 (handgeschrieben) | mu | 4.5 |  |  |  |  | 2016-04 | LWL | 2 (handgeschrieben) | mu | 6.34
Münster, LWL | 906 | 7 | 2008 | ? | Papersave (Battelle, ZFB) |  | 2008-01 | LWL | Blatt vor Bypass 2 (Artikel: "Karton nach Maß", am Falz mittig) | lm | 3.84 |  |  |  |  | 2008-05 | LWL | Blatt vor Bypass 2 (Artikel: "Karton nach Maß", am Falz mittig) | lm | 6.4
Münster, LWL | 661 WKPP | Schneider 10885 | 2016 | 1960 | Papersave Swiss (NCA) |  | 2016-01 | LWL | 8 | E2 | 3.73 |  |  |  |  | 2017-02 | LWL | 8 | E2 | 6.4
Münster, LWL | 656 WKPP Lippstadt (Patientenakten) | Else Woeste Auf.-Nr. 16575 | 2020 | 1950 | Papersave (Battelle, ZFB) |  | 2020-04 | LWL | 7 | J5 | 3.79 |  |  |  |  | 2020-11 | LWL | 7 | J5 | 6.51
Münster, LWL | 911 | 83 | 2008 | 1954 | Papersave (Battelle, ZFB) |  | 2008-01 | LWL | Zeitung, vorletztes Blatt | lo | 3.9 |  |  |  |  | 2008-05 | LWL | Zeitung, vorletztes Blatt | lo | 6.52
Münster, LWL | 701 | 6 | 2016 | 1908 | Papersave Swiss (NCA) |  | 2016-08 | LWL | 19 | J5 | 4.27 |  |  |  |  | 2017-02 | LWL | 19 | J5 | 6.61
Münster, LWL | 115 | 98 | 2015 | 1950 | ZfB:2 |  | 2015-10 | LWL | 11 | ru | 4.5 |  |  |  |  | 2016-04 | LWL | 11 | ru | 6.62
Münster, LWL | 658 | 444 | 2008 | 1963 | Papersave (Battelle, ZFB) |  | 2008-01 | LWL | vorletztes Blatt | mu | 4.4 |  |  |  |  | 2008-07 | LWL | vorletztes Blatt | mu | 6.63
Münster, LWL | 103 | 1140 | 2007 | 1989 | Papersave (Battelle, ZFB) |  | 2007-10 | LWL | weißes Kopierp. (= Titelblatt?) | ? | 7.9 |  |  |  |  | 2008-07 | LWL | weißes Kopierp. (= Titelblatt?) | ? | 6.71
Münster, LWL | 115 | 185 | 2008 | 1966 | Papersave (Battelle, ZFB) |  | 2008-11 | LWL | 6 | mm | 4.2 |  |  |  |  | 2009-03 | LWL | 6 | mm | 6.72
Münster, LWL | 906 | 3 | 2008 | 1954 | Papersave (Battelle, ZFB) |  | 2008-01 | LWL | ca. Mitte: Freie Presse Bi, 27.5.1954 | lm | 3.43 |  |  |  |  | 2008-05 | LWL | ca. Mitte: Freie Presse Bi, 27.5.1954 | lm | 6.73
Münster, LWL | 115 | 355 | 2015 | 1955 | ZfB:2 |  | 2015-10 | LWL | 2. Zeitungsausschnitt (Westfalentag auf Stottern) | ro | 4 |  |  |  |  | 2016-04 | LWL | 2. Zeitungsausschnitt (Westfalentag auf Stottern) | ro | 6.74
Münster, LWL | 612 | 115 | 2021 | 1922 | Papersave (Battelle, ZFB) |  | 2021-12 | LWL | 6 | A5 | 4.09 |  |  |  |  | 2022-01 | LWL | 6 | A5 | 6.8
Münster, LWL | 661 | Wilhelm Pohlmann 10067 | 2017 | 1960 | Papersave (Battelle, ZFB) |  | 2017-09 | LWL | 7 | I7 | 3.9 |  |  |  |  | 2018-03 | LWL | 7 | I7 | 6.81
Münster, LWL | 614/7 | 7 | 2017 | 1920 | Papersave (Battelle, ZFB) |  | 2017-11 | LWL | 10 | D3 | 4.17 |  |  |  |  | 2019-06 | LWL | 10 | D3 | 6.81
Münster, LWL | 101 | 376 | 2008 | 1837 (?) | Papersave (Battelle, ZFB) |  | 2008-01 | LWL | danach Aktenblatt 1 | lm | 4.3 |  |  |  |  | 2008-07 | LWL | danach Aktenblatt 1 | lm | 6.84
Münster, LWL | 656 | 200 (Aufnahmebuch: Ambulant + Männer BII 1948-1956) | 2014 | ca. 1948 | ZfB:2 |  | 2014-05 | LWL | linke Seite vor Buchstabe O | ru | 4.17 |  |  |  |  | 2014-06 | LWL | linke Seite vor Buchstabe O | ru | 6.86
Münster, LWL | 101 | 9 | 2008 | 1875 (?) | Papersave (Battelle, ZFB) |  | 2007-10 | LWL | vorletztes Blatt | lu | 4.68 |  |  |  |  | 2008-07 | LWL | vorletztes Blatt | lu | 6.9
Münster, LWL | 141 | 968 | 2021 | 1993 | Papersave (Battelle, ZFB) |  | 2021-10 | LWL | 10 | I7 | 6.65 |  |  |  |  | 2022-02 | LWL | 10 | I7 | 6.9
Münster, LWL | 660 | 383 | 2014 | ca. 1915 | ZfB:2 |  | 2014-05 | LWL | letztes beschriebenes Blatt | rm | 4.18 |  |  |  |  | 2014-06 | LWL | letztes beschriebenes Blatt | rm | 6.91
Münster, LWL | 612 | 69 | 2021 | 1923 | Papersave (Battelle, ZFB) |  | 2021-12 | LWL | 4 | F4 | 3.98 |  |  |  |  | 2022-01 | LWL | 4 | F4 | 6.95
Münster, LWL | 661 WKPP | Hellweg 3015 | 2016 | 1936 | Papersave Swiss (NCA) |  | 2016-01 | LWL | 4.d.geb. Blätt (Verb.schein) | A4 | 4.26 |  |  |  |  | 2017-02 | LWL | 4.d.geb. Blätt (Verb.schein) | A4 | 6.96
Münster, LWL | 663 | 13096 | 2008 | ca. 1883/84 | Papersave (Battelle, ZFB) |  | 2007-10 | LWL | Deckel | ro | 5.32 |  |  |  |  | 2008-05 | LWL | Deckel | ro | 6.98
Münster, LWL | 661 WKPP | Hellweg 3015 | 2016 | 1936 | Papersave Swiss (NCA) |  | 2016-01 | LWL | 4.d.geb. Blätt (Verb.schein) | J3 | 4.08 |  |  |  |  | 2017-02 | LWL | 4.d.geb. Blätt (Verb.schein) | J3 | 6.98
Münster, LWL | 115 | 4 | 2015 | 1970 | ZfB:2 |  | 2015-10 | LWL | 15 (Presse-Spiegel v. 16.7.1970) | mu | 5.11 |  |  |  |  | 2016-04 | LWL | 15 (Presse-Spiegel v. 16.7.1970) | mu | 7.01
Münster, LWL | 656 | 207 (Aufnahmebuch: BI §42b 1-1180) | 2014 | ca. 1934 | ZfB:2 |  | 2014-05 | LWL | linke Seite über Zeile mit Nr. 791 | ro | 4.38 |  |  |  |  | 2014-06 | LWL | linke Seite über Zeile mit Nr. 791 | ro | 7.01
Münster, LWL | 661 | 3661 | 2017 | 1941 | Papersave (Battelle, ZFB) |  | 2017-09 | LWL | 9 | H7/H8 | 4.29 |  |  |  |  | 2018-03 | LWL | 9 | H7/H8 | 7.02
Münster, LWL | 115 | 38 | 2015 | 1953 | ZfB:2 |  | 2015-10 | LWL | 11 | lu | 4.3 |  |  |  |  | 2016-04 | LWL | 11 | lu | 7.06
Münster, LWL | 350 | 1 | 2016 | 1879 | Papersave Swiss (NCA) |  | 2016-08 | LWL | 55 gestempelt | J2 | 4.14 |  |  |  |  | 2017-02 | LWL | 55 gestempelt | J2 | 7.06
Münster, LWL | 612 | 69 | 2021 | 1923 | Papersave (Battelle, ZFB) |  | 2021-12 | LWL | 4 | D2 | 4.26 |  |  |  |  | 2022-01 | LWL | 4 | D2 | 7.06
Münster, LWL | 667 St.Joh.-Stift Marsberg, Patientenakten | Recp.-Nr. 5772 (Peter Stahl) | 2019 | 1892 | Papersave (Battelle, ZFB) |  | 2019-07 | LWL | 1 | C2 | 3.43 |  |  |  |  | 2019-11 | LWL | 1 | C2 | 7.08
Münster, LWL | 141 | 968 | 2021 | 1993 | Papersave (Battelle, ZFB) |  | 2021-10 | LWL | 10 | A2 | 7.05 |  |  |  |  | 2022-02 | LWL | 10 | A2 | 7.09
Münster, LWL | 661 WKPP | Lambracht 7267 | 2016 | 1952 | Papersave Swiss (NCA) |  | 2016-01 | LWL | 4. d. abgeheft. Blätter | E6 | 4.11 |  |  |  |  | 2017-02 | LWL | 4. d. abgeheft. Blätter | E6 | 7.11
Münster, LWL | 614/7 | 7 | 2017 | 1920 | Papersave (Battelle, ZFB) |  | 2017-11 | LWL | 10 | J7 | 4.24 |  |  |  |  | 2019-06 | LWL | 10 | J7 | 7.11
Münster, LWL | 141 | 964 | 2021 | 1993 | Papersave (Battelle, ZFB) |  | 2021-10 | LWL | 7 | E7 | 7.13 |  |  |  |  | 2022-02 | LWL | 7 | E7 | 7.12
Münster, LWL | 911 | 87 | 2008 | ca. 1951 | Papersave (Battelle, ZFB) |  | 2008-01 | LWL | 3. Gutachten, 1 (Titelblatt) | mm | 4.3 |  |  |  |  | 2008-05 | LWL | 3. Gutachten, 1 (Titelblatt) | mm | 7.13
Münster, LWL | 661 | 3661 | 2017 | 1941 | Papersave (Battelle, ZFB) |  | 2017-09 | LWL | 9 | D4 | 4.37 |  |  |  |  | 2018-03 | LWL | 9 | D4 | 7.14
Münster, LWL | 350 | 60 | 2016 | 1925 | Papersave Swiss (NCA) |  | 2016-08 | LWL | 17 blaue Nr | K4 | 4.21 |  |  |  |  | 2017-02 | LWL | 17 blaue Nr | K4 | 7.15
Münster, LWL | 141 | 964 | 2021 | 1993 | Papersave (Battelle, ZFB) |  | 2021-10 | LWL | 7 | J2 | 7.32 |  |  |  |  | 2022-02 | LWL | 7 | J2 | 7.15
Münster, LWL | 620 | 2308 | 2018 | 1970 | Papersave Swiss (NCA) |  | 2018-10 | LWL | 2 | C2 | 4.23 |  |  |  |  | 2019-06 | LWL | 2 | C2 | 7.17
Münster, LWL | 350 | 58 | 2016 | 1901 | Papersave Swiss (NCA) |  | 2016-08 | LWL | 56 blaue Nr | H3 | 4.48 |  |  |  |  | 2017-02 | LWL | 56 blaue Nr | H3 | 7.18
Münster, LWL | 658 | 231 | 2008 | 1927 | Papersave (Battelle, ZFB) |  | 2008-01 | LWL | 4 | mo | 4.3 |  |  |  |  | 2008-07 | LWL | 4 | mo | 7.2
Münster, LWL | 906 | 2 | 2008 | ca. 1952-54 | Papersave (Battelle, ZFB) |  | 2008-01 | LWL | Vorsatz | mm | 4.37 |  |  |  |  | 2008-05 | LWL | Vorsatz | mm | 7.2
Münster, LWL | 350 | 1 | 2016 | 1879 | Papersave Swiss (NCA) |  | 2016-08 | LWL | 55 gestempelt | A6 | 4.34 |  |  |  |  | 2017-02 | LWL | 55 gestempelt | A6 | 7.21
Münster, LWL | 716/F1 | 285 | 2021 | 1966 | Papersave (Battelle, ZFB) |  | 2021-11 | LWL | 6 | B3 | 4.44 |  |  |  |  | 2022-02 | LWL | 6 | B3 | 7.21
Münster, LWL | 656 WKPP Lippstadt, Patientenakten | Aufn.-Nr. 13506 (Fritz Korte) | 2019 | 1945 | Papersave (Battelle, ZFB) |  | 2019-07 | LWL | 8 | C7 | 4.05 |  |  |  |  | 2019-11 | LWL | 8 | C7 | 7.23
Münster, LWL | 663 | 13095 | 2008 | ca. 1882/83 | Papersave (Battelle, ZFB) |  | 2007-10 | LWL | letzte Seite (Brief) | ru | 4.4 |  |  |  |  | 2008-05 | LWL | letzte Seite (Brief) | ru | 7.25
Münster, LWL | 661 | August Hallerbach 7096... | 2017 | 1936 | Papersave (Battelle, ZFB) |  | 2017-09 | LWL | 4 | A4 | 4.63 |  |  |  |  | 2018-03 | LWL | 4 | A4 | 7.26
Münster, LWL | 658 | 443 | 2008 | 1987 | Papersave (Battelle, ZFB) |  | 2008-01 | LWL | letztes Blatt | ru | 4.9 |  |  |  |  | 2008-07 | LWL | letztes Blatt | ru | 7.27
Münster, LWL | 661 WKPP | Mittelberg 7576 | 2016 | 1953 | Papersave Swiss (NCA) |  | 2016-01 | LWL | 12 | D3 | 3.74 |  |  |  |  | 2017-02 | LWL | 12 | D3 | 7.27
Münster, LWL | 658 | 445 | 2008 | 1956 | Papersave (Battelle, ZFB) |  | 2008-01 | LWL | 1 | lo | 4.9 |  |  |  |  | 2008-07 | LWL | 1 | lo | 7.3
Münster, LWL | 661 | August Hallerbach 7096... | 2017 | 1936 | Papersave (Battelle, ZFB) |  | 2017-09 | LWL | 4 | J7/J8 | 4.57 |  |  |  |  | 2018-03 | LWL | 4 | J7/J8 | 7.32
Münster, LWL | 656 WKPP Lippstadt, Patientenakten | Aufn.-Nr. 13403 (Wilhelm Kreutz) | 2019 | 1938 | Papersave (Battelle, ZFB) |  | 2019-07 | LWL | 5 | E4 | 4.31 |  |  |  |  | 2019-11 | LWL | 5 | E4 | 7.33
Münster, LWL | 716/F1 | 255 | 2021 | 1960 | Papersave (Battelle, ZFB) |  | 2021-11 | LWL | 6["-4-"] | I4 | 3.79 |  |  |  |  | 2022-02 | LWL | 6["-4-"] | I4 | 7.34
Münster, LWL | 658 | 233 | 2008 | ca. 1922 | Papersave (Battelle, ZFB) |  | 2008-01 | LWL | 1. Blatt nach Umschlag | mm | 5.9 |  |  |  |  | 2008-07 | LWL | 1. Blatt nach dem Umschlag | mm | 7.36
Münster, LWL | 661 | Wilhelm Pohlmann 10067 | 2017 | 1960 | Papersave (Battelle, ZFB) |  | 2017-09 | LWL | 7 | D4 | 3.92 |  |  |  |  | 2018-03 | LWL | 7 | D4 | 7.36
Münster, LWL | 701 | 6 | 2016 | 1908 | Papersave Swiss (NCA) |  | 2016-08 | LWL | 19 | B4 | 4.46 |  |  |  |  | 2017-02 | LWL | 19 | B4 | 7.37
Münster, LWL | 656 WKPP Lippstadt, Patientenakten | Aufn.-Nr. 15478 (Ernst Nöh) | 2019 | 1949 | Papersave (Battelle, ZFB) |  | 2019-07 | LWL | 5 | D5 | 4.57 |  |  |  |  | 2019-11 | LWL | 5 | D5 | 7.37
Münster, LWL | 656 WKPP Lippstadt, Patientenakten | Aufn.-Nr. 13506 (Fritz Korte) | 2019 | 1945 | Papersave (Battelle, ZFB) |  | 2019-07 | LWL | 8 | H2 | 3.77 |  |  |  |  | 2019-11 | LWL | 8 | H2 | 7.38
Münster, LWL | 658 | 235 | 2008 | 1915 | Papersave (Battelle, ZFB) |  | 2008-01 | LWL | 3 | lm | 4.3 |  |  |  |  | 2008-07 | LWL | 3 | lm | 7.39
Münster, LWL | 103 | 717 | 2007 | 1972 | Papersave (Battelle, ZFB) |  | 2007-10 | LWL | 1. rosa Blatt von hinten | mm | 3.83 |  |  |  |  | 2008-07 | LWL | 1. rosa Blatt von hinten | mm | 7.4
Münster, LWL | 661 WKPP | Holtschmidt 2648 | 2016 | 1935 | Papersave Swiss (NCA) |  | 2016-01 | LWL | 19 (rote Nr) | G2 | 3.9 |  |  |  |  | 2017-02 | LWL | 19 (rote Nr) | G2 | 7.4
Münster, LWL | 661 | Paul König 2872 | 2017 | 1936 | Papersave (Battelle, ZFB) |  | 2017-09 | LWL | 12 | J2 | 4.27 |  |  |  |  | 2018-03 | LWL | 12 | J2 | 7.4
Münster, LWL | 661 WKPP | Lambracht 7267 | 2016 | 1952 | Papersave Swiss (NCA) |  | 2016-01 | LWL | 4. d. abgeheft. Blätter | D2 | 4.11 |  |  |  |  | 2017-02 | LWL | 4. d. abgeheft. Blätter | D2 | 7.41
Münster, LWL | 656 WKPP Lippstadt (Patientenakten) | Else Woeste Auf.-Nr. 16575 | 2020 | 1950 | Papersave (Battelle, ZFB) |  | 2020-04 | LWL | 7 | C6 | 3.41 |  |  |  |  | 2020-11 | LWL | 7 | C6 | 7.41
Münster, LWL | Nachlass Graf von Galen | 25 | 2008 | 1912 | Papersave (Battelle, ZFB) |  | 2008-01 | LWL | Umschlag 1912, 1 | lu | 4.9 |  |  |  |  | 2008-05 | LWL | Umschlag 1912, 1 | lu | 7.43
Münster, LWL | 350 | 113 | 2016 | 1912 | Papersave Swiss (NCA) |  | 2016-08 | LWL | 31 gestempelt | B7 | 4.26 |  |  |  |  | 2017-02 | LWL | 31 gestempelt | B7 | 7.44
Münster, LWL | 661 | Paul König 2872 | 2017 | 1936 | Papersave (Battelle, ZFB) |  | 2017-09 | LWL | 12 | B7 | 4.44 |  |  |  |  | 2018-03 | LWL | 12 | B7 | 7.44
Münster, LWL | 656 WKPP Lippstadt, Patientenakten | Aufn.-Nr. 15126 (Gustav Neu) | 2019 | 1971 | Papersave (Battelle, ZFB) |  | 2019-07 | LWL | letzte Seite | D6 | 4.22 |  |  |  |  | 2019-11 | LWL | letzte Seite | D6 | 7.44
Münster, LWL | 656 WKPP Lippstadt, Patientenakten | Aufn.-Nr. 4134 (Otto Halk) | 2019 | 1918 | Papersave (Battelle, ZFB) |  | 2019-07 | LWL | 12 | D7 | 4.22 |  |  |  |  | 2019-11 | LWL | 12 | D7 | 7.45
Münster, LWL | 307 | 151 | 2008 | 1924 | Papersave (Battelle, ZFB) |  | 2008-01 | LWL | 3 | mo | 5.2 |  |  |  |  | 2008-05 | LWL | 3 | mo | 7.47
Münster, LWL | 657/1 | 143 | 2017 | 1940 | Papersave (Battelle, ZFB) |  | 2017-11 | LWL | 6 | B6/B7 | 4.62 |  |  |  |  | 2019-06 | LWL | 6 | B6/B7 | 7.47
Münster, LWL | 350 | 60 | 2016 | 1925 | Papersave Swiss (NCA) |  | 2016-08 | LWL | 17 blaue Nr | C2 | 4.24 |  |  |  |  | 2017-02 | LWL | 17 blaue Nr | C2 | 7.48
Münster, LWL | 661 WKPP | Mittelberg 7576 | 2016 | 1953 | Papersave Swiss (NCA) |  | 2016-01 | LWL | 12 | K5 | 3.71 |  |  |  |  | 2017-02 | LWL | 12 | K5 | 7.48
Münster, LWL | 906 | 5 | 2008 | 1956 | Papersave (Battelle, ZFB) |  | 2008-01 | LWL | Dankeskarte (rechte Seite) bei Bypass 2 (ziemlich mittig im Band) | mm | 3.78 |  |  |  |  | 2008-05 | LWL | Dankeskarte (rechte Seite) bei Bypass 2 (ziemlich mittig im Band) | mm | 7.5
Münster, LWL | 620 | 1973 | 2018 | 1959 | Papersave Swiss (NCA) |  | 2018-10 | LWL | 2 | A3 | 3.26 |  |  |  |  | 2019-06 | LWL | 2 | A3 | 7.5
Münster, LWL | 656 WKPP Lippstadt, Patientenakten | Aufn.-Nr. 4134 (Otto Halk) | 2019 | 1918 | Papersave (Battelle, ZFB) |  | 2019-07 | LWL | 12 | J2 | 4 |  |  |  |  | 2019-11 | LWL | 12 | J2 | 7.52
Münster, LWL | 716/F1 | 309 | 2021 | 1937 | Papersave (Battelle, ZFB) |  | 2021-11 | LWL | 10 | E7 | 4.15 |  |  |  |  | 2022-02 | LWL | 10 | E7 | 7.52
Münster, LWL | 611 | 119 | 2021 | 1915 | Papersave (Battelle, ZFB) |  | 2021-12 | LWL | 21 | E3 | 4.58 |  |  |  |  | 2022-01 | LWL | 21 | E3 | 7.53
Münster, LWL | 661 | Alfons Peitz 8576 | 2017 | 1957 | Papersave (Battelle, ZFB) |  | 2017-09 | LWL | 2. Mappe Blatt 4 | E4/F4 | 3.66 |  |  |  |  | 2018-03 | LWL | 2. Mappe Blatt 4 | E4/F4 | 7.54
Münster, LWL | 661 WKPP | Holtschmidt 2648 | 2016 | 1935 | Papersave Swiss (NCA) |  | 2016-01 | LWL | 19 (rote Nr) | B6 | 3.89 |  |  |  |  | 2017-02 | LWL | 19 (rote Nr) | B6 | 7.55
Münster, LWL | 620 | 1973 | 2018 | 1959 | Papersave Swiss (NCA) |  | 2018-10 | LWL | 2 | F7 | 3.58 |  |  |  |  | 2019-06 | LWL | 2 | F7 | 7.55
Münster, LWL | 656 WKPP Lippstadt, Patientenakten | Aufn.-Nr. 15126 (Gustav Neu) | 2019 | 1971 | Papersave (Battelle, ZFB) |  | 2019-07 | LWL | letzte Seite | G5 | 4.35 |  |  |  |  | 2019-11 | LWL | letzte Seite | G5 | 7.55
Münster, LWL | 610 | 156 | 2021 | 1922 | Papersave (Battelle, ZFB) |  | 2021-11 | LWL | 5 | G7 | 3.28 |  |  |  |  | 2022-02 | LWL | 5 | G7 | 7.55
Münster, LWL | 350 | 113 | 2016 | 1912 | Papersave Swiss (NCA) |  | 2016-08 | LWL | 31 gestempelt | K1 | 4.49 |  |  |  |  | 2017-02 | LWL | 31 gestempelt | K1 | 7.58
Münster, LWL | 653/1 | 50 | 2017 | 1943 | Papersave (Battelle, ZFB) |  | 2017-11 | LWL | 8 | E2/F2 | 4.34 |  |  |  |  | 2019-06 | LWL | 8 | E2/F2 | 7.58
Münster, LWL | 612 | 162 | 2021 | 1919 | Papersave (Battelle, ZFB) |  | 2021-12 | LWL | 2 | H7/H8 | 4.19 |  |  |  |  | 2022-01 | LWL | 2 | H7/H8 | 7.59
Münster, LWL | 103 | 974 | 2007 | 1980 | Papersave (Battelle, ZFB) |  | 2007-10 | LWL | 2. orangenes Blatt | mm | 4.71 |  |  |  |  | 2008-07 | LWL | 2. orangenes Blatt | mm | 7.6
Münster, LWL | 701 | 136 | 2016 | 1927 | Papersave Swiss (NCA) |  | 2016-08 | LWL | 18 gestempelt | H6 | 4.43 |  |  |  |  | 2017-02 | LWL | 18 gestempelt | H6 | 7.6
Münster, LWL | 620 | 857 | 2018 | 1965 | Papersave (Battelle, ZFB) |  | 2018-09 | LWL | 8 | C2 | 4.42 |  |  |  |  | 2019-06 | LWL | 8 | C2 | 7.61
Münster, LWL | 804 | 166 | 2014 | 1930 | Book-CP (GSK) |  | 2013-12 | LWL | 2. Blatt nach Register A | ru | 4.04 |  |  |  |  | 2014-04 | LWL | 2. Blatt nach Register A | ru | 7.62
Münster, LWL | 661 WKPP | Jägermann 7193 | 2016 | 1952 | Papersave Swiss (NCA) |  | 2016-01 | LWL | 8 | C2 | 4.5 |  |  |  |  | 2017-02 | LWL | 8 | C2 | 7.63
Münster, LWL | 307 | 151 | 2008 | 1939 | Papersave (Battelle, ZFB) |  | 2008-01 | LWL | vorletztes Blatt | ro | 4 |  |  |  |  | 2008-05 | LWL | vorletztes Blatt | ro | 7.64
Münster, LWL | 906 | 3 | 2008 | 1954 | Papersave (Battelle, ZFB) |  | 2008-01 | LWL | 4. Blatt (aufgeklebtes Blatt) | lo | 4.11 |  |  |  |  | 2008-05 | LWL | 4. Blatt (aufgeklebtes Blatt) | lo | 7.64
Münster, LWL | 307 | 149 | 2008 | 1926 (?) | Papersave (Battelle, ZFB) |  | 2008-01 | LWL | 3 | mm | 4.2 |  |  |  |  | 2008-05 | LWL | 3 | mm | 7.66
Münster, LWL | 701 | 61 | 2016 | 1913 | Papersave Swiss (NCA) |  | 2016-08 | LWL | 12 blaue Nr | H3 | 4.16 |  |  |  |  | 2017-02 | LWL | 12 blaue Nr | H3 | 7.66
Münster, LWL | 804 | 4 | 2014 | 1955 | Book-CP (GSK) |  | 2013-12 | LWL | 5 (Karte vorne nicht mitgezählt) | ru | 4.24 |  |  |  |  | 2014-04 | LWL | 5 (Karte vorne nicht mitgezählt) | ru | 7.67
Münster, LWL | 667 St.Joh.-Stift Marsberg, Patientenakten | Maria Schenk, geb. 27.02.1914 | 2019 | 1919 | Papersave (Battelle, ZFB) |  | 2019-07 | LWL | 5 | H7 | 4.14 |  |  |  |  | 2019-11 | LWL | 5 | H7 | 7.68
Münster, LWL | 661 | 1035 (Christine Dreisewerd) | 2014 | 1952 (?) | Book-CP (GSK) | [10 empty] | 2014-05 | LWL | 4. Blatt hinter blauem Briefumschlag | lu | 7.69
Münster, LWL | 911 | 84 | 2008 | 1953 | Papersave (Battelle, ZFB) |  | 2008-01 | LWL | 2 | mu | 3.5 |  |  |  |  | 2008-05 | LWL | 2 | mu | 7.69
Münster, LWL | 620 | 908 | 2018 | 1974 | Papersave (Battelle, ZFB) |  | 2018-09 | LWL | 18 | D7 | 4.05 |  |  |  |  | 2019-06 | LWL | 18 | D7 | 7.7
Münster, LWL | 667 St.Joh.-Stift Marsberg, Patientenakten | Angela Sikora, geb. 25.05.1905 | 2019 | 1914 | Papersave (Battelle, ZFB) |  | 2019-07 | LWL | 8 | G6 | 4.14 |  |  |  |  | 2019-11 | LWL | 8 | G6 | 7.71
Münster, LWL | 350 | 58 | 2016 | 1901 | Papersave Swiss (NCA) |  | 2016-08 | LWL | 56 blaue Nr | B3 | 4.59 |  |  |  |  | 2017-02 | LWL | 56 blaue Nr | B3 | 7.72
Münster, LWL | 661 | Franz Kretschmann 4587 | 2017 | 1945 | Papersave (Battelle, ZFB) |  | 2017-09 | LWL | 8 | E1 | 4.03 |  |  |  |  | 2018-03 | LWL | 8 | E1 | 7.72
Münster, LWL | 620 | 857 | 2018 | 1965 | Papersave (Battelle, ZFB) |  | 2018-09 | LWL | 8 | I7 | 4.45 |  |  |  |  | 2019-06 | LWL | 8 | I7 | 7.72
Münster, LWL | 661 WKPP | Jägermann 7193 | 2016 | 1952 | Papersave Swiss (NCA) |  | 2016-01 | LWL | 8 | E6 | 4.42 |  |  |  |  | 2017-02 | LWL | 8 | E6 | 7.73
Münster, LWL | 667 St.Joh.-Stift Marsberg, Patientenakten | Recp.-Nr. 5006 (Anton Szczensnij) | 2019 | 1886 | Papersave (Battelle, ZFB) |  | 2019-07 | LWL | 3 | F7 | 3.85 |  |  |  |  | 2019-11 | LWL | 3 | F7 | 7.73
Münster, LWL | 667 St.Joh.-Stift Marsberg, Patientenakten | Recp.-Nr. 1289 (Leopold Hinker) | 2019 | 1907 | Papersave (Battelle, ZFB) |  | 2019-07 | LWL | 2 | E5 | 4.51 |  |  |  |  | 2019-11 | LWL | 2 | E5 | 7.74
Münster, LWL | 611 | 119 | 2021 | 1915 | Papersave (Battelle, ZFB) |  | 2021-12 | LWL | 21 | I4 | 4.66 |  |  |  |  | 2022-01 | LWL | 21 | I4 | 7.74
Münster, LWL | 656 WKPP Lippstadt, Patientenakten | Aufn.-Nr. 10611 (Anton Bölle) | 2019 | 1937 | Papersave (Battelle, ZFB) |  | 2019-07 | LWL | 3 | K7 | 4.32 |  |  |  |  | 2019-11 | LWL | 3 | K7 | 7.75
Münster, LWL | 656 WKPP Lippstadt, Patientenakten | Aufn.-Nr. B1361 (Paul Hecker) | 2019 | 1953 | Papersave (Battelle, ZFB) |  | 2019-07 | LWL | 13 | C6 | 4.29 |  |  |  |  | 2019-11 | LWL | 13 | C6 | 7.75
Münster, LWL | 656 WKPP Lippstadt, Patientenakten | Aufn.-Nr. 2146 (Oskar Braun) | 2019 | 1912 | Papersave (Battelle, ZFB) |  | 2019-07 | LWL | 10 | D2 | 4.55 |  |  |  |  | 2019-11 | LWL | 10 | D2 | 7.79
Münster, LWL | 656 WKPP Lippstadt, Patientenakten | Aufn.-Nr. 2146 (Oskar Braun) | 2019 | 1912 | Papersave (Battelle, ZFB) |  | 2019-07 | LWL | 10 | L4 | 4.65 |  |  |  |  | 2019-11 | LWL | 10 | L4 | 7.79
Münster, LWL | 663 | 12562 | 2008 | 1874 | Papersave (Battelle, ZFB) |  | 2007-10 | LWL | 1 | mu | 4.2 |  |  |  |  | 2008-05 | LWL | 1 | mu | 7.8
Münster, LWL | 701 | 136 | 2016 | 1927 | Papersave Swiss (NCA) |  | 2016-08 | LWL | 18 gestempelt | B3 | 4.46 |  |  |  |  | 2017-02 | LWL | 18 gestempelt | B3 | 7.8
Münster, LWL | 658 | 231 | 2008 | 1926 | Papersave (Battelle, ZFB) |  | 2008-01 | LWL | 1 | ro | 4 |  |  |  |  | 2008-07 | LWL | 1 | ro | 7.82
Münster, LWL | 350 | 118 | 2016 | 1919 | Papersave Swiss (NCA) |  | 2016-08 | LWL | 86 gestempelt | J3 | 4.13 |  |  |  |  | 2017-02 | LWL | 86 gestempelt | J3 | 7.82
Münster, LWL | 701 | 68 | 2016 | 1926 | Papersave Swiss (NCA) |  | 2016-08 | LWL | 84 rote Nr | A3 | 3.65 |  |  |  |  | 2017-02 | LWL | 84 rote Nr | A3 | 7.82
Münster, LWL | 804 | 2 | 2014 | 1939 | Book-CP (GSK) |  | 2013-12 | LWL | 5 | mu | 4.42 |  |  |  |  | 2014-04 | LWL | 5 | mu | 7.83
Münster, LWL | 101 | 8 | 2008 | 1860 | Papersave (Battelle, ZFB) |  | 2007-10 | LWL | 1 | ro | 4.71 |  |  |  |  | 2008-07 | LWL | 1 | ro | 7.86
Münster, LWL | 101 | 368 | 2008 | 1828 | Papersave (Battelle, ZFB) |  | 2008-01 | LWL | Blatt nach Benutzerblatt | mm | 4.3 |  |  |  |  | 2008-07 | LWL | Blatt nach Benutzerblatt | mm | 7.87
Münster, LWL | 661 | Lothar Knaack 7966 | 2017 | 1956 | Papersave (Battelle, ZFB) |  | 2017-09 | LWL | 8 | K3 | 4.29 |  |  |  |  | 2018-03 | LWL | 8 | K3 | 7.87
Münster, LWL | 101 | 191 | 2008 | 1828 | Papersave (Battelle, ZFB) |  | 2007-10 | LWL | 1. Blatt (Hadernpapier) | ro | 4.28 |  |  |  |  | 2008-07 | LWL | 1. Blatt (Hadernpapier) | ro | 7.9
Münster, LWL | 307 | 149 | 2008 | 1930 | Papersave (Battelle, ZFB) |  | 2008-01 | LWL | letztes Blatt | mm | 4.3 |  |  |  |  | 2008-05 | LWL | letztes Blatt | mm | 7.9 |  |  |  |  | 2016-05 | LWL | 3 | mm | 7.5
Münster, LWL | 307 | 251 | 2008 | 1939 | Papersave (Battelle, ZFB) |  | 2008-01 | LWL | 2 | mm | 4.4 |  |  |  |  | 2008-05 | LWL | 2 | mm | 7.9
Münster, LWL | 656 WKPP Lippstadt, Patientenakten | Aufn.-Nr. 15478 (Ernst Nöh) | 2019 | 1949 | Papersave (Battelle, ZFB) |  | 2019-07 | LWL | 5 | H8 | 4.52 |  |  |  |  | 2019-11 | LWL | 5 | H8 | 7.9 |  |  |  |  | 2016-07 | LWL | 11 | ru | 7.5
Münster, LWL | Nachlass Graf von Galen | 192 | 2008 | 1906 | Papersave (Battelle, ZFB) |  | 2008-01 | LWL | 2. Brief | mm | 4.83 |  |  |  |  | 2008-05 | LWL | 2. Brief | mm | 7.91
Münster, LWL | Nachlass Graf von Galen | 25 | 2008 | 1914 | Papersave (Battelle, ZFB) |  | 2008-01 | LWL | Umschlag 1914, 1 | ro | 4.59 |  |  |  |  | 2008-05 | LWL | Umschlag 1914, 1 | ro | 7.92 |  |  |  |  | 2016-05 | LWL | letztes Blatt | mm | 7.9
Münster, LWL | 701 | 61 | 2016 | 1913 | Papersave Swiss (NCA) |  | 2016-08 | LWL | 12 blaue Nr | A2 | 4.36 |  |  |  |  | 2017-02 | LWL | 12 blaue Nr | A2 | 7.93
Münster, LWL | 667 St.Joh.-Stift Marsberg, Patientenakten | Angela Sikora, geb. 25.05.1905 | 2019 | 1914 | Papersave (Battelle, ZFB) |  | 2019-07 | LWL | 8 | D3 | 4.16 |  |  |  |  | 2019-11 | LWL | 8 | D3 | 7.93
Münster, LWL | 667 St.Joh.-Stift Marsberg, Patientenakten | Maria Schenk, geb. 27.02.1914 | 2019 | 1919 | Papersave (Battelle, ZFB) |  | 2019-07 | LWL | 5 | A4 | 4.17 |  |  |  |  | 2019-11 | LWL | 5 | A4 | 7.94
Münster, LWL | 667 St.Joh.-Stift Marsberg, Patientenakten | Anton Slomp, geb. 16.01.1901 | 2019 | 1921 | Papersave (Battelle, ZFB) |  | 2019-07 | LWL | 11 | D8 | 4.12 |  |  |  |  | 2019-11 | LWL | 11 | D8 | 7.95
Münster, LWL | 658 | 232 | 2008 | 1950 | Papersave (Battelle, ZFB) |  | 2008-01 | LWL | 2 | rm | 4.4 |  |  |  |  | 2008-07 | LWL | 2 | rm | 7.96
Münster, LWL | 667 St.Joh.-Stift Marsberg, Patientenakten | Anton Slomp, geb. 16.01.1901 | 2019 | 1921 | Papersave (Battelle, ZFB) |  | 2019-07 | LWL | 11 | I6 | 4.18 |  |  |  |  | 2019-11 | LWL | 11 | I6 | 7.96
Münster, LWL | 610 | 112 | 2021 | 1916 | Papersave (Battelle, ZFB) |  | 2021-11 | LWL | 4 | L7 | 4.35 |  |  |  |  | 2022-02 | LWL | 4 | L7 | 7.97
Münster, LWL | 906 | 2 | 2008 | ca. 1952-54 | Papersave (Battelle, ZFB) |  | 2008-01 | LWL | 2. Blatt (aufgeklebtes Blatt) | lo | 4.83 |  |  |  |  | 2008-05 | LWL | 2. Blatt (aufgeklebtes Blatt) | lo | 7.98
Münster, LWL | 661 | 1839 (Elisabeth Harz) | 2014 | 1956 | Book-CP (GSK) | [10 empty] | 2014-05 | LWL | 1 | lu | 7.99
Münster, LWL | 906 | 1 | 2008 | ca. 1951 | Papersave (Battelle, ZFB) |  | 2008-01 | LWL | Blatt 1 unterhalb Zeitung | mu | 3.66 |  |  |  |  | 2008-05 | LWL | Blatt 1 unterhalb Zeitung | mu | 7.99
Münster, LWL | 701 | 68 | 2016 | 1926 | Papersave Swiss (NCA) |  | 2016-08 | LWL | 84 rote Nr | J4 | 3.58 |  |  |  |  | 2017-02 | LWL | 84 rote Nr | J4 | 7.99
Münster, LWL | 815 | 1041 | 2020 | 1884 | Papersave (Battelle, ZFB) |  | 2020-04 | LWL | 7 (in rot, rechts oben) | D2 | 4.14 |  |  |  |  | 2020-11 | LWL | 7 (in rot, rechts oben) | D2 | 7.99
Münster, LWL | 101 | 370 | 2008 | 1831 | Papersave (Battelle, ZFB) |  | 2008-01 | LWL | I | mu | 4.4 |  |  |  |  | 2008-07 | LWL | I | mu | 8
Münster, LWL | 658 | 444 | 2008 | 1950 | Papersave (Battelle, ZFB) |  | 2008-01 | LWL | 1 | lu | 3.9 |  |  |  |  | 2008-07 | LWL | 1 | lu | 8.01
Münster, LWL | 661 | 1020 (Martha Draszka) | 2014 | 1930 | Book-CP (GSK) | [10 empty] | 2014-05 | LWL | 1. A4-Blatt | ru | 8.01 |  |  |  |  | 2016-06 | LWL | 5 | ro | 7.4
Münster, LWL | Nachlass Graf von Galen | 24 | 2008 | 1912 | Papersave (Battelle, ZFB) |  | 2008-01 | LWL | Umschlag aus Mitte (nicht genauer bezeichnet) | mm | 4.1 |  |  |  |  | 2008-05 | LWL | Umschlag aus Mitte (nicht genauer bezeichnet) | mm | 8.01
Münster, LWL | 141 | 190 | 2015 | ? | ZfB:2 |  | 2015-10 | LWL | 15 | mu | 5 |  |  |  |  | 2016-04 | LWL | 15 | mu | 8.02
Münster, LWL | 307 | 150 | 2008 | 1936 | Papersave (Battelle, ZFB) |  | 2008-01 | LWL | 2 | lm | 4.2 |  |  |  |  | 2008-05 | LWL | 2 | lm | 8.02
Münster, LWL | 716/F1 | 309 | 2021 | 1937 | Papersave (Battelle, ZFB) |  | 2021-11 | LWL | 10 | A2 | 4.12 |  |  |  |  | 2022-02 | LWL | 10 | A2 | 8.02
Münster, LWL | 610 | 112 | 2021 | 1916 | Papersave (Battelle, ZFB) |  | 2021-11 | LWL | 4 | D2 | 4.36 |  |  |  |  | 2022-02 | LWL | 4 | D2 | 8.02
Münster, LWL | 307 | 251 | 2008 | 1940 | Papersave (Battelle, ZFB) |  | 2008-01 | LWL | Geschäftsbericht 1939, 1 | lm | 4.1 |  |  |  |  | 2008-05 | LWL | Geschäftsbericht 1939, 1 | lm | 8.04
Münster, LWL | 701 | 134 | 2016 | 1905 | Papersave Swiss (NCA) |  | 2016-08 | LWL | 33 blaue Nr | D7 | 4.22 |  |  |  |  | 2017-02 | LWL | 33 blaue Nr | D7 | 8.04
Münster, LWL | 612 | 162 | 2021 | 1919 | Papersave (Battelle, ZFB) |  | 2021-12 | LWL | 2 | C5 | 4.06 |  |  |  |  | 2022-01 | LWL | 2 | C5 | 8.05
Münster, LWL | 103 | 820 | 2007 | 1977 | Papersave (Battelle, ZFB) |  | 2007-10 | LWL | 2. blaue Aktentrennung | ro | 4.57 |  |  |  |  | 2008-07 | LWL | 2. blaue Aktentrennung | ro | 8.06
Münster, LWL | 716/F1 | 305 | 2021 | 1961 | Papersave (Battelle, ZFB) |  | 2021-11 | LWL | 7 | G5 | 3.78 |  |  |  |  | 2022-02 | LWL | 7 | G5 | 8.06
Münster, LWL | 611 | 123 | 2021 | 1917 | Papersave (Battelle, ZFB) |  | 2021-12 | LWL | 18 | J6 | 4.26 |  |  |  |  | 2022-01 | LWL | 18 | J6 | 8.06
Münster, LWL | 815 | 1056 | 2021 | 1956 | Papersave (Battelle, ZFB) |  | 2021-10 | LWL | 4(752*) | J3 | 4.55 |  |  |  |  | 2022-02 | LWL | 4(752*) | J3 | 8.07
Münster, LWL | 653/1 | 50 | 2017 | 1943 | Papersave (Battelle, ZFB) |  | 2017-11 | LWL | 8 | B5 | 4.4 |  |  |  |  | 2019-06 | LWL | 8 | B5 | 8.08
Münster, LWL | 656 WKPP Lippstadt (Patientenakten) | Marie Krampe Auf.-Nr. 7706 | 2020 | 1929 | Papersave (Battelle, ZFB) |  | 2020-04 | LWL | 3 | H8 | 4.2 |  |  |  |  | 2020-11 | LWL | 3 | H8 | 8.08
Münster, LWL | 115 | 188 | 2008 | 1971 | Papersave (Battelle, ZFB) |  | 2008-11 | LWL | 1. braunes Blatt (= 18. Blatt der Akte) | mm | 5 |  |  |  |  | 2009-03 | LWL | 1. braunes Blatt (= 18. Blatt der Akte) | mm | 8.09
Münster, LWL | 661 | 1026 (Anna Dreimann) | 2014 | 1960 | Book-CP (GSK) | [10 empty] | 2014-05 | LWL | 4 | ru | 8.09
Münster, LWL | 804 | 3 | 2014 | 1940 | Book-CP (GSK) |  | 2013-12 | LWL | 5 | mu | 4.06 |  |  |  |  | 2014-04 | LWL | 5 | mu | 8.09
Münster, LWL | 906 | 1 | 2008 | ca. 1951 | Papersave (Battelle, ZFB) |  | 2008-01 | LWL | Blatt vor Bypass 8 | mu | 4 |  |  |  |  | 2008-05 | LWL | Blatt vor Bypass 8 | mu | 8.09
Münster, LWL | 656 WKPP Lippstadt (Patientenakten) | Auguste Küper Auf.-Nr. 16866 | 2020 | 1951 | Papersave (Battelle, ZFB) |  | 2020-04 | LWL | 5 | J2 | 3.53 |  |  |  |  | 2020-11 | LWL | 5 | J2 | 8.09
Münster, LWL | 103 | 865 | 2007 | 1976 | Papersave (Battelle, ZFB) |  | 2007-10 | LWL | 1. graues Blatt | ro | 4.64 |  |  |  |  | 2008-07 | LWL | 1. graues Blatt | ro | 8.1
Münster, LWL | 656 WKPP Lippstadt (Patientenakten) | Auguste Küper Auf.-Nr. 16866 | 2020 | 1951 | Papersave (Battelle, ZFB) |  | 2020-04 | LWL | 5 | E6 | 3.52 |  |  |  |  | 2020-11 | LWL | 5 | E6 | 8.1
Münster, LWL | 103 | 1139 | 2007 | 1986 | Papersave (Battelle, ZFB) |  | 2007-10 | LWL | 4 | ? | 7.57 |  |  |  |  | 2008-07 | LWL | 4 | ? | 8.11
Münster, LWL | 804 | 162 | 2014 | ca. 1929 | Book-CP (GSK) |  | 2013-12 | LWL | 5 | ru | 4.19 |  |  |  |  | 2014-04 | LWL | 5 | ru | 8.11
Münster, LWL | 667 St.Joh.-Stift Marsberg, Patientenakten | Recp.-Nr. 2146 (Peter Hefse) | 2019 | 1907 | Papersave (Battelle, ZFB) |  | 2019-07 | LWL | 6 | I7 | 4.55 |  |  |  |  | 2019-11 | LWL | 6 | I7 | 8.11
Münster, LWL | 610 | 222 | 2021 | 1916 | Papersave (Battelle, ZFB) |  | 2021-11 | LWL | 10 | I3 | 4.74 |  |  |  |  | 2022-02 | LWL | 10 | I3 | 8.11
Münster, LWL | 911 | 80 | 2008 | 1952 | Papersave (Battelle, ZFB) |  | 2008-01 | LWL | 1 | mo | 3.4 |  |  |  |  | 2008-05 | LWL | 1 | mo | 8.12
Münster, LWL | Nachlass Graf von Galen | 121 | 2008 | 1912 | Papersave (Battelle, ZFB) |  | 2008-01 | LWL | Pferdepostkarte | mu | 4.73 |  |  |  |  | 2008-05 | LWL | Pferdepostkarte | mu | 8.13
Münster, LWL | 656 WKPP Lippstadt, Patientenakten | Aufn.-Nr. 5528 (Paul Sommer) | 2019 | 1922 | Papersave (Battelle, ZFB) |  | 2019-07 | LWL | 11 | L6 | 4.47 |  |  |  |  | 2019-11 | LWL | 11 | L6 | 8.13
Münster, LWL | 307 | 245 | 2008 | 1944 | Papersave (Battelle, ZFB) |  | 2008-01 | LWL | 1 | ro | 6 |  |  |  |  | 2008-05 | LWL | 1 | ro | 8.14
Münster, LWL | 667 St.Joh.-Stift Marsberg, Patientenakten | Recp.-Nr. 2146 (Peter Hefse) | 2019 | 1907 | Papersave (Battelle, ZFB) |  | 2019-07 | LWL | 6 | D2 | 4.57 |  |  |  |  | 2019-11 | LWL | 6 | D2 | 8.14
Münster, LWL | 656 WKPP Lippstadt, Patientenakten | Aufn.-Nr. 5528 (Paul Sommer) | 2019 | 1922 | Papersave (Battelle, ZFB) |  | 2019-07 | LWL | 11 | E2 | 4.33 |  |  |  |  | 2019-11 | LWL | 11 | E2 | 8.14
Münster, LWL | 667 St.Joh.-Stift Marsberg, Patientenakten | Erwin Szufla, geb. 12.06.1953 | 2019 | 1953 | Papersave (Battelle, ZFB) |  | 2019-07 | LWL | 1 | B5 | 4.97 |  |  |  |  | 2019-11 | LWL | 1 | B5 | 8.15
Münster, LWL | 701 | 134 | 2016 | 1905 | Papersave Swiss (NCA) |  | 2016-08 | LWL | 33 blaue Nr | G2 | 4.37 |  |  |  |  | 2017-02 | LWL | 33 blaue Nr | G2 | 8.16
Münster, LWL | 661 | Erich Fingberg 10065 | 2017 | 1960 | Papersave (Battelle, ZFB) |  | 2017-09 | LWL | 12 | K7 | 4.49 |  |  |  |  | 2018-03 | LWL | 12 | K7 | 8.18
Münster, LWL | 611 | 123 | 2021 | 1917 | Papersave (Battelle, ZFB) |  | 2021-12 | LWL | 3 | G2 | 6.49 |  |  |  |  | 2022-01 | LWL | 3 | G2 | 8.19
Münster, LWL | 101 | 9 | 2008 | 1864 | Papersave (Battelle, ZFB) |  | 2007-10 | LWL | 2 | rm | 4.8 |  |  |  |  | 2008-07 | LWL | 2 | rm | 8.2
Münster, LWL | 115 | 189 | 2008 | 1972 | Papersave (Battelle, ZFB) |  | 2008-11 | LWL | 10. letztes Blatt | lu | 5.6 |  |  |  |  | 2009-03 | LWL | 10. letztes Blatt | lu | 8.2 |  |  |  |  | 2016-05 | LWL | 1. rosa Blatt von hinten | mm | 7.1
Münster, LWL | 661 | 1827 (Bertha Hassiepen) | 2014 | 1960 | Book-CP (GSK) | [10 empty] | 2014-05 | LWL | 1 | mu | 8.2 |  |  |  |  | 2016-06 | LWL | 9 | lu | 8
Münster, LWL | 1000 (Nachlasss Ernst Meister) | I.Z - Fost M34.01/02 | 2010 | ca. 1960 | Papersave (Battelle, ZFB) | [10 empty] | 2010-04 | LWL | M34.02, 2. Blatt | ru | 8.2
Münster, LWL | 661 | Karl-Heinz Friedrichs 7520 | 2017 | 1954 | Papersave (Battelle, ZFB) |  | 2017-09 | LWL | 3. Blatt nach 2. Mappe | A3/A4 | 4.18 |  |  |  |  | 2018-03 | LWL | 3. Blatt nach 2. Mappe | A3/A4 | 8.2
Münster, LWL | 657/1 | 29 | 2017 | 1940 | Papersave (Battelle, ZFB) |  | 2017-11 | LWL | 3 | A3 | 4.99 |  |  |  |  | 2019-06 | LWL | 3 | A3 | 8.2
Münster, LWL | 620 | 2308 | 2018 | 1970 | Papersave Swiss (NCA) |  | 2018-10 | LWL | 2 | K4 | 4.38 |  |  |  |  | 2019-06 | LWL | 2 | K4 | 8.21
Münster, LWL | 610 | 150 | 2021 | 1919 | Papersave (Battelle, ZFB) |  | 2021-11 | LWL | 2 | L5 | 3.52 |  |  |  |  | 2022-02 | LWL | 2 | L5 | 8.21
Münster, LWL | 658 | 443 | 2008 | 1986 | Papersave (Battelle, ZFB) |  | 2008-01 | LWL | 3 | mo | 4.6 |  |  |  |  | 2008-07 | LWL | 3 | mo | 8.22
Münster, LWL | 610 | 222 | 2021 | 1916 | Papersave (Battelle, ZFB) |  | 2021-11 | LWL | 10 | B6 | 4.63 |  |  |  |  | 2022-02 | LWL | 10 | B6 | 8.23
Münster, LWL | 815 | 1056 | 2021 | 1956 | Papersave (Battelle, ZFB) |  | 2021-10 | LWL | 4 (752*) | D10 | 4.71 |  |  |  |  | 2022-02 | LWL | 4 (752*) | D10 | 8.24
Münster, LWL | 667 St.Joh.-Stift Marsberg, Patientenakten | Recp.-Nr. 1289 (Leopold Hinker) | 2019 | 1907 | Papersave (Battelle, ZFB) |  | 2019-07 | LWL | 2 | L7 | 4.6 |  |  |  |  | 2019-11 | LWL | 2 | L7 | 8.25
Münster, LWL | 656 WKPP Lippstadt, Patientenakten | Aufn.-Nr. 10611 (Anton Bölle) | 2019 | 1937 | Papersave (Battelle, ZFB) |  | 2019-07 | LWL | 3 | B2 | 4.38 |  |  |  |  | 2019-11 | LWL | 3 | B2 | 8.25
Münster, LWL | 656 WKPP Lippstadt, Patientenakten | Aufn.-Nr. 16639 (Bruno Sorge) | 2019 | 1950 | Papersave (Battelle, ZFB) |  | 2019-07 | LWL | 2 | A2 | 4.15 |  |  |  |  | 2019-11 | LWL | 2 | A2 | 8.25
Münster, LWL | 610 | 214 | 2021 | 1919 | Papersave (Battelle, ZFB) |  | 2021-11 | LWL | 15 | J3 | 4.38 |  |  |  |  | 2022-02 | LWL | 15 | J3 | 8.25
Münster, LWL | 141 | 17 | 2015 | 1979 | ZfB:2 |  | 2015-10 | LWL | 23 (Brief v. 28.2.1979) | mu | 4.5 |  |  |  |  | 2016-04 | LWL | 23 (Brief v. 28.2.1979) | mu | 8.26
Münster, LWL | 656 WKPP Lippstadt, Patientenakten | Aufn.-Nr. 16639 (Bruno Sorge) | 2019 | 1950 | Papersave (Battelle, ZFB) |  | 2019-07 | LWL | 2 | J7 | 4.04 |  |  |  |  | 2019-11 | LWL | 2 | J7 | 8.26
Münster, LWL | Nachlass Graf von Galen | 122 | 2008 | ? | Papersave (Battelle, ZFB) |  | 2008-01 | LWL | rotes Büchlein Mitte | mm | 4.21 |  |  |  |  | 2008-05 | LWL | rotes Büchlein Mitte | mm | 8.27
Münster, LWL | 141 | 750 | 2018 | 1995 | Papersave (Battelle, ZFB) |  | 2018-09 | LWL | 11 | D6 | 6.73 |  |  |  |  | 2019-06 | LWL | 11 | D6 | 8.27
Münster, LWL | 653/1 | 192 | 2017 | 1944 | Papersave (Battelle, ZFB) |  | 2017-11 | LWL | 4. Letzte | B6/B7 | 4.28 |  |  |  |  | 2019-06 | LWL | 4. Letzte | B6/B7 | 8.27
Münster, LWL | 663 | 12565 | 2008 | 1859 | Papersave (Battelle, ZFB) |  | 2007-10 | LWL | vorletztes Blatt Briefumschlag | ru | 4.9 |  |  |  |  | 2008-05 | LWL | vorletztes Blatt Briefumschlag | ru | 8.28
Münster, LWL | 350 | 118 | 2016 | 1919 | Papersave Swiss (NCA) |  | 2016-08 | LWL | 86 gestempelt | C5 | 4.22 |  |  |  |  | 2017-02 | LWL | 86 gestempelt | C5 | 8.28
Münster, LWL | 656 WKPP Lippstadt, Patientenakten | Aufn.-Nr. B1361 (Paul Hecker) | 2019 | 1953 | Papersave (Battelle, ZFB) |  | 2019-07 | LWL | 13 | K7 | 4.28 |  |  |  |  | 2019-11 | LWL | 13 | K7 | 8.29
Münster, LWL | 656 WKPP Lippstadt, Patientenakten | Aufn.-Nr. 13403 (Wilhelm Kreutz) | 2019 | 1938 | Papersave (Battelle, ZFB) |  | 2019-07 | LWL | 5 | J6 | 4.19 |  |  |  |  | 2019-11 | LWL | 5 | J6 | 8.29
Münster, LWL | 103 | 717 | 2007 | 1972 | Papersave (Battelle, ZFB) |  | 2007-10 | LWL | 2. Blatt (Herrn Karl Hoffmann) | ru | 4.52 |  |  |  |  | 2008-07 | LWL | 2. Blatt (Herrn Karl Hoffmann) | ru | 8.3
Münster, LWL | 103 | 997 | 2007 | 1982 | Papersave (Battelle, ZFB) |  | 2007-10 | LWL | 3. Blatt (Begründung) | mu | 4.96 |  |  |  |  | 2008-07 | LWL | 3. Blatt (Begründung) | mu | 8.3
Münster, LWL | 656 WKPP Lippstadt (Patientenakten) | Marie Krampe Auf.-Nr. 7705 | 2020 | 1929 | Papersave (Battelle, ZFB) |  | 2020-04 | LWL | 3 | B2 | 4.03 |  |  |  |  | 2020-11 | LWL | 3 | B2 | 8.3
Münster, LWL | Nachlass Graf von Galen | 192 | 2008 | 1906 | Papersave (Battelle, ZFB) |  | 2008-01 | LWL | letzter Brief | lo | 4.61 |  |  |  |  | 2008-05 | LWL | letzter Brief | lo | 8.31
Münster, LWL | 661 | Walter Gräb 3285 | 2017 | 1941 | Papersave (Battelle, ZFB) |  | 2017-09 | LWL | 15 | C7 | 4.42 |  |  |  |  | 2018-03 | LWL | 15 | C7 | 8.32
Münster, LWL | 656 WKPP Lippstadt (Patientenakten) | Hedwig Spriewald Auf.-Nr. 6534 | 2020 | 1925 | Papersave (Battelle, ZFB) |  | 2020-04 | LWL | 2 | A2 | 4.55 |  |  |  |  | 2020-11 | LWL | 2 | A2 | 8.32
Münster, LWL | Nachlass Graf von Galen | 24 | 2008 | 1918 | Papersave (Battelle, ZFB) |  | 2008-01 | LWL | Umschlag aus Mitte (nicht genauer bezeichnet) | ? | 3.99 |  |  |  |  | 2008-05 | LWL | Umschlag aus Mitte (nicht genauer bezeichnet) | ? | 8.33
Münster, LWL | 620 | 908 | 2018 | 1974 | Papersave (Battelle, ZFB) |  | 2018-09 | LWL | 18 | H4 | 4.01 |  |  |  |  | 2019-06 | LWL | 18 | H4 | 8.33
Münster, LWL | 653/1 | 192 | 2017 | 1944 | Papersave (Battelle, ZFB) |  | 2017-11 | LWL | 4. Letzte | E2/F2 | 4.58 |  |  |  |  | 2019-06 | LWL | 4. Letzte | E2/F2 | 8.33
Münster, LWL | 815 | 1041 | 2020 | 1884 | Papersave (Battelle, ZFB) |  | 2020-04 | LWL | 7 (in rot, rechts oben) | L6 | 4.38 |  |  |  |  | 2020-11 | LWL | 7 (in rot, rechts oben) | L6 | 8.33
Münster, LWL | 115 | 178 | 2008 | 1955 | Papersave (Battelle, ZFB) |  | 2008-11 | LWL | 2 | ru | 4.9 |  |  |  |  | 2009-03 | LWL | 2 | ru | 8.35
Münster, LWL | 667 St.Joh.-Stift Marsberg, Patientenakten | Recp.-Nr. 5006 (Anton Szczensnij) | 2019 | 1886 | Papersave (Battelle, ZFB) |  | 2019-07 | LWL | 3 | K5 | 3.91 |  |  |  |  | 2019-11 | LWL | 3 | K5 | 8.37 |  |  |  |  | 2016-06 | LWL | 5 | mu | 7.2
Münster, LWL | 101 | 368 | 2008 | ca. 1948 | Papersave (Battelle, ZFB) |  | 2008-01 | LWL | Benutzerblatt | lu | 4.7 |  |  |  |  | 2008-07 | LWL | Benutzerblatt | lu | 8.38
Münster, LWL | 614/34 | 34 | 2017 | 1922 | Papersave (Battelle, ZFB) |  | 2017-11 | LWL | 18 | D2 | 4.55 |  |  |  |  | 2019-06 | LWL | 18 | D2 | 8.38
Münster, LWL | 101 | 8 | 2008 | 1862 | Papersave (Battelle, ZFB) |  | 2007-10 | LWL | 4.letztes Blatt (stark beschädigt) | mu | 4.11 |  |  |  |  | 2008-07 | LWL | 4.letztes Blatt (stark beschädigt) | mu | 8.4
Münster, LWL | 103 | 748 | 2007 | 1970 | Papersave (Battelle, ZFB) |  | 2007-10 | LWL | 1. Blatt (Entwurf) | ro | 4.32 |  |  |  |  | 2008-07 | LWL | 1. Blatt (Entwurf) |  | 8.4
Münster, LWL | 716/F1 | 285 | 2021 | 1966 | Papersave (Battelle, ZFB) |  | 2021-11 | LWL | 6 | J7 | 4.51 |  |  |  |  | 2022-02 | LWL | 6 | J7 | 8.43
Münster, LWL | 620 | 941 | 2018 | 1985 | Papersave (Battelle, ZFB) |  | 2018-09 | LWL | 24 | K5 | 4.58 |  |  |  |  | 2019-06 | LWL | 24 | K5 | 8.44
Münster, LWL | Nachlass Graf von Galen | 122 | 2008 | ? | Papersave (Battelle, ZFB) |  | 2008-01 | LWL | mittlerer Umschlag von orangenen Umschlägen | mm | 4.64 |  |  |  |  | 2008-05 | LWL | mittlerer Umschlag von orangenen Umschlägen | mm | 8.45
Münster, LWL | Nachlass Graf von Galen | 190 | 2008 | 1902 | Papersave (Battelle, ZFB) |  | 2008-01 | LWL | 2 | ro | 4.22 |  |  |  |  | 2008-05 | LWL | 2 | ro | 8.45
Münster, LWL | 620 | 1607 | 2018 | 1977 | Papersave Swiss (NCA) |  | 2018-10 | LWL | 2 | B4 | 7.78 |  |  |  |  | 2019-06 | LWL | 2 | B4 | 8.45
Münster, LWL | 103 | 891, Bd. 2 | 2007 | 1977 | Papersave (Battelle, ZFB) |  | 2007-10 | LWL | 3 | mu | 4.45 |  |  |  |  | 2008-07 | LWL | 3 | mu | 8.47
Münster, LWL | 657/1 | 143 | 2017 | 1940 | Papersave (Battelle, ZFB) |  | 2017-11 | LWL | 6 | E2 | 4.58 |  |  |  |  | 2019-06 | LWL | 6 | E2 | 8.47
Münster, LWL | 815 | 1670 | 2021 | 1935 | Papersave (Battelle, ZFB) |  | 2021-10 | LWL | S.3 | M14 | 4.98 |  |  |  |  | 2022-02 | LWL | S.3 | M14 | 8.47
Münster, LWL | 815 | 1055 | 2021 | 1940 | Papersave (Battelle, ZFB) |  | 2021-10 | LWL | 3 | B6 | 5.04 |  |  |  |  | 2022-02 | LWL | 3 | B6 | 8.47
Münster, LWL | 667 St.Joh.-Stift Marsberg, Patientenakten | Erwin Szufla, geb. 12.06.1953 | 2019 | 1953 | Papersave (Battelle, ZFB) |  | 2019-07 | LWL | 1 | J7 | 4.11 |  |  |  |  | 2019-11 | LWL | 1 | J7 | 8.48
Münster, LWL | 716/F1 | 305 | 2021 | 1961 | Papersave (Battelle, ZFB) |  | 2021-11 | LWL | 7 | B4 | 3.71 |  |  |  |  | 2022-02 | LWL | 7 | B4 | 8.48
Münster, LWL | 101 | 376 | 2008 | ? | Papersave (Battelle, ZFB) |  | 2008-01 | LWL | vorletztes Blatt | rm | 4.4 |  |  |  |  | 2008-07 | LWL | vorletztes Blatt | rm | 8.49
Münster, LWL | 101 | 367 | 2008 | 1829 | Papersave (Battelle, ZFB) |  | 2008-01 | LWL | 1 (I?) | mm | 4.6 |  |  |  |  | 2008-07 | LWL | 1 (I?) | mm | 8.52
Münster, LWL | 103 | 1140 | 2007 | 1989 | Papersave (Battelle, ZFB) |  | 2007-10 | LWL | Umweltpapier | ? | 4.92 |  |  |  |  | 2008-07 | LWL | Umweltpapier | ? | 8.52
Münster, LWL | 620 | 2310 | 2018 | 1987 | Papersave Swiss (NCA) |  | 2018-10 | LWL | vorletztes Blatt | G2 | 5.12 |  |  |  |  | 2019-06 | LWL | vorletztes Blatt | G2 | 8.53
Münster, LWL | 815 | 1670 | 2021 | 1935 | Papersave (Battelle, ZFB) |  | 2021-10 | LWL | S.3 | C2 | 4.68 |  |  |  |  | 2022-02 | LWL | S.3 | C2 | 8.54
Münster, LWL | 657/1 | 29 | 2017 | 1940 | Papersave (Battelle, ZFB) |  | 2017-11 | LWL | 3 | D7 | 4.75 |  |  |  |  | 2019-06 | LWL | 3 | D7 | 8.56
Münster, LWL | 716/F1 | 271 | 2021 | 1935 | Papersave (Battelle, ZFB) |  | 2021-11 | LWL | 6 | I7 | 4.21 |  |  |  |  | 2022-02 | LWL | 6 | I7 | 8.56
Münster, LWL | 612 | 195 | 2021 | 1951 | Papersave (Battelle, ZFB) |  | 2021-12 | LWL | 11 | C6/D6 | 4.01 |  |  |  |  | 2022-01 | LWL | 11 | C6/D6 | 8.56
Münster, LWL | 103 | 1140 | 2007 | 1989 | Papersave (Battelle, ZFB) |  | 2007-10 | LWL | grüne Karte | ? | 5.25 |  |  |  |  | 2008-07 | LWL | grüne Karte | ? | 8.57
Münster, LWL | 614/34 | 34 | 2017 | 1922 | Papersave (Battelle, ZFB) |  | 2017-11 | LWL | 18 | J5 | 4.68 |  |  |  |  | 2019-06 | LWL | 18 | J5 | 8.57
Münster, LWL | 663 | 12562 | 2008 | 1876 | Papersave (Battelle, ZFB) |  | 2007-10 | LWL | vorletztes Blatt | rm | 4.29 |  |  |  |  | 2008-05 | LWL | vorletztes Blatt | rm | 8.58
Münster, LWL | 661 | Lothar Knaack 7966 | 2017 | 1956 | Papersave (Battelle, ZFB) |  | 2017-09 | LWL | 8 | D4 | 4.3 |  |  |  |  | 2018-03 | LWL | 8 | D4 | 8.58
Münster, LWL | 656 WKPP Lippstadt (Patientenakten) | Hedwig Spriewald Auf.-Nr. 6534 | 2020 | 1925 | Papersave (Battelle, ZFB) |  | 2020-04 | LWL | 2 | L7 | 4.55 |  |  |  |  | 2020-11 | LWL | 2 | L7 | 8.59
Münster, LWL | 101 | 377 | 2008 | 1837 | Papersave (Battelle, ZFB) |  | 2008-01 | LWL | 1 | ro | 4.6 |  |  |  |  | 2008-07 | LWL | 1 | ro | 8.61
Münster, LWL | 620 | 1607 | 2018 | 1977 | Papersave Swiss (NCA) |  | 2018-10 | LWL | 2 | F4 | 7.76 |  |  |  |  | 2019-06 | LWL | 2 | F4 | 8.63
Münster, LWL | 307 | 247 | 2008 | ca. 1938/39 | Papersave (Battelle, ZFB) |  | 2008-01 | LWL | 1 | ru | 5.1 |  |  |  |  | 2008-05 | LWL | 1 | ru | 8.64
Münster, LWL | 663 | 12566 | 2008 | 1857 | Papersave (Battelle, ZFB) |  | 2007-10 | LWL | Seite 2 | ru | 4.88 |  |  |  |  | 2008-05 | LWL | Seite 2 | ru | 8.67
Münster, LWL | 716/F1 | 255 | 2021 | 1960 | Papersave (Battelle, ZFB) |  | 2021-11 | LWL | 6 ["-4-"] | B7 | 3,,69 |  |  |  |  | 2022-02 | LWL | 6 ["-4-"] | B7 | 8.67
Münster, LWL | 815 | 553 | 2020 | 1939 | Papersave (Battelle, ZFB) |  | 2020-04 | LWL | 11 | G2 | 3.54 |  |  |  |  | 2020-11 | LWL | 11 | G2 | 8.69
Münster, LWL | 661 | Walter Gräb 3285 | 2017 | 1941 | Papersave (Battelle, ZFB) |  | 2017-09 | LWL | 15 | H3 | 4.39 |  |  |  |  | 2018-03 | LWL | 15 | H3 | 8.7
Münster, LWL | 620 | 2310 | 2018 | 1987 | Papersave Swiss (NCA) |  | 2018-10 | LWL | vorletztes Blatt | G7 | 5.17 |  |  |  |  | 2019-06 | LWL | vorletztes Blatt | G7 | 8.71
Münster, LWL | 815 | 553 | 2020 | 1939 | Papersave (Battelle, ZFB) |  | 2020-04 | LWL | 11 | C7 | 3.47 |  |  |  |  | 2020-11 | LWL | 11 | C7 | 8.72
Münster, LWL | 815 | 1055 | 2021 | 1940 | Papersave (Battelle, ZFB) |  | 2021-10 | LWL | 3 | J3 | 4.84 |  |  |  |  | 2022-02 | LWL | 3 | J3 | 8.72
Münster, LWL | 103 | 1139 | 2007 | 1987 | Papersave (Battelle, ZFB) |  | 2007-10 | LWL | Umweltpapier | ? | 4.68 |  |  |  |  | 2008-07 | LWL | Umweltpapier | ? | 8.73
Münster, LWL | 906 | 3 | 2008 | ca. 1954/55 | Papersave (Battelle, ZFB) |  | 2008-01 | LWL | 1 | ro | 7.15 |  |  |  |  | 2008-05 | LWL | 1 | ro | 8.74
Münster, LWL | 656 WKPP Lippstadt (Patientenakten) | Johanna Erpenbach Auf.-Nr. 12169 | 2020 | 1941 | Papersave (Battelle, ZFB) |  | 2020-04 | LWL | 11 | J4 | 3.41 |  |  |  |  | 2020-11 | LWL | 11 | J4 | 8.74
Münster, LWL | 612 | 69 | 2021 | 1957 | Papersave (Battelle, ZFB) |  | 2021-12 | LWL | 1 | F7 | 4.44 |  |  |  |  | 2022-01 | LWL | 1 | F7 | 8.74
Münster, LWL | 307 | 251 | 2008 | 1944 | Papersave (Battelle, ZFB) |  | 2008-01 | LWL | letztes Blatt | lo | 4.2 |  |  |  |  | 2008-05 | LWL | letztes Blatt | lo | 8.75
Münster, LWL | 611 | 119 | 2021 | 1917 | Papersave (Battelle, ZFB) |  | 2021-12 | LWL | 8 | A1 | 4.33 |  |  |  |  | 2022-01 | LWL | 8 | A1 | 8.75
Münster, LWL | 611 | 119 | 2021 | 1917 | Papersave (Battelle, ZFB) |  | 2021-12 | LWL | 8 | K7 | 4.64 |  |  |  |  | 2022-01 | LWL | 8 | K7 | 8.75
Münster, LWL | 101 | 377 | 2008 | 1837 | Papersave (Battelle, ZFB) |  | 2008-01 | LWL | 5 | ro | 4.5 |  |  |  |  | 2008-07 | LWL | 5 | ro | 8.77
Münster, LWL | 716/F1 | 271 | 2021 | 1935 | Papersave (Battelle, ZFB) |  | 2021-11 | LWL | 6 | C1 | 4.1 |  |  |  |  | 2022-02 | LWL | 6 | C1 | 8.77
Münster, LWL | 611 | 123 | 2021 | 1917 | Papersave (Battelle, ZFB) |  | 2021-12 | LWL | 3 | B3 | 5.81 |  |  |  |  | 2022-01 | LWL | 3 | B3 | 8.77
Münster, LWL | 101 | 369 | 2008 | 1828 | Papersave (Battelle, ZFB) |  | 2008-01 | LWL | (alte Foliierung) 6 | lo | 4.6 |  |  |  |  | 2008-07 | LWL | (alte Foliierung) 6 | lo | 8.78
Münster, LWL | 1000 (Nachlasss Ernst Meister) | I.2 - DSg M03.01/37 | 2010 | 1930er/40er/50er | Papersave (Battelle, ZFB) |  | 2009-09 | LWL | M03.01 | ro | 5.88 |  |  |  |  | 2010-02 | LWL | M03.01 | ro | 8.78
Münster, LWL | 141 | 747 | 2018 | 1992 | Papersave (Battelle, ZFB) |  | 2018-09 | LWL | 5 | E3 | 7.03 |  |  |  |  | 2019-06 | LWL | 5 | E3 | 8.78
Münster, LWL | 103 | 813 | 2007 | 1979 | Papersave (Battelle, ZFB) |  | 2007-10 | LWL | 3. Blatt (Einbau von Schutzf.) | mu | 5.22 |  |  |  |  | 2008-07 | LWL | 3. Blatt (Einbau von Schutzf.) | mu | 8.8
Münster, LWL | 716/F1 | 299 | 2021 | 1961 | Papersave (Battelle, ZFB) |  | 2021-11 | LWL | 5 | J3 | 4.69 |  |  |  |  | 2022-02 | LWL | 5 | J3 | 8.8
Münster, LWL | 610 | 214 | 2021 | 1919 | Papersave (Battelle, ZFB) |  | 2021-11 | LWL | 15 | D6 | 4.33 |  |  |  |  | 2022-02 | LWL | 15 | D6 | 8.81
Münster, LWL | 661 | Franz Kretschmann 4587 | 2017 | 1945 | Papersave (Battelle, ZFB) |  | 2017-09 | LWL | 8 | D7 | 3.95 |  |  |  |  | 2018-03 | LWL | 8 | D7 | 8.83
Münster, LWL | 661 | Erich Fingberg 10065 | 2017 | 1960 | Papersave (Battelle, ZFB) |  | 2017-09 | LWL | 12 | C5 | 4.43 |  |  |  |  | 2018-03 | LWL | 12 | C5 | 8.84
Münster, LWL | 1000 (Nachlasss Ernst Meister) | I.2 - N M208 | 2010 | vor 1940 | Papersave (Battelle, ZFB) |  | 2009-09 | LWL | M208.01 | lu | 6.71 |  |  |  |  | 2010-02 | LWL | M208.01 | lu | 8.85
Münster, LWL | 663 | 13095 | 2008 | 1882 | Papersave (Battelle, ZFB) |  | 2007-10 | LWL | Seite 1 | ru | 4.46 |  |  |  |  | 2008-05 | LWL | Seite 1 | ru | 8.86
Münster, LWL | 103 | 1139 | 2007 | 1986 | Papersave (Battelle, ZFB) |  | 2007-10 | LWL | grüne Karte | ? | 5.04 |  |  |  |  | 2008-07 | LWL | grüne Karte | ? | 8.87
Münster, LWL | 1000 (Nachlasss Ernst Meister) | I.Z - Fost M35.01/03 | 2010 | ca. 1960 | Papersave (Battelle, ZFB) | [10 empty] | 2010-04 | LWL | M35.01, 1. Blatt | mm | 8.87
Münster, LWL | 620 | 1978 | 2018 | 1984 | Papersave Swiss (NCA) |  | 2018-10 | LWL | 3 | J4 | 4.22 |  |  |  |  | 2019-06 | LWL | 3 | J4 | 8.88
Münster, LWL | 620 | 941 | 2018 | 1985 | Papersave (Battelle, ZFB) |  | 2018-09 | LWL | 24 | B3 | 4.55 |  |  |  |  | 2019-06 | LWL | 24 | B3 | 8.9
Münster, LWL | 141 | 750 | 2018 | 1995 | Papersave (Battelle, ZFB) |  | 2018-09 | LWL | 11 | J3 | 6.79 |  |  |  |  | 2019-06 | LWL | 11 | J3 | 8.91
Münster, LWL | 807 | 390 | 2008 | ca. 1994 | Papersave (Battelle, ZFB) |  | 2008-11 | LWL | 1. braunes Blatt ("Entwurf. Empfehlungen der Expertenkommission Freizeitpolitik") | mo | 5.7 |  |  |  |  | 2009-02 | LWL | 1. braunes Blatt ("Entwurf. Empfehlungen der Expertenkommission Freizeitpolitik") | mo | 8.92
Münster, LWL | 103 | 1027 | 2007 | 1985 | Papersave (Battelle, ZFB) |  | 2007-10 | LWL | 1. gelbes Blatt | mo | 6.8 |  |  |  |  | 2008-07 | LWL | 1. gelbes Blatt | mo | 8.95
Münster, LWL | 1000 (Nachlasss Ernst Meister) | I.2 - N M218 | 2010 | 1930er/40er/50er | Papersave (Battelle, ZFB) |  | 2009-09 | LWL | M218.01 | mm | 4.78 |  |  |  |  | 2010-02 | LWL | M218.01 | mm | 8.95 |  |  |  |  | 2016-06 | LWL | M03.01 | ro | 8.5
Münster, LWL | 661 | Karl-Heinz Friedrichs 7520 | 2017 | 1954 | Papersave (Battelle, ZFB) |  | 2017-09 | LWL | 3. Blatt nach 2. Mappe | E6 | 4.33 |  |  |  |  | 2018-03 | LWL | 3. Blatt nach 2. Mappe | E6 | 8.95
Münster, LWL | 815 | 210 | 2020 | 1962 | Papersave (Battelle, ZFB) |  | 2020-04 | LWL | 5 | B2 | 4.88 |  |  |  |  | 2020-11 | LWL | 5 | B2 | 8.96
Münster, LWL | 620 | 931 | 2018 | 1977 | Papersave (Battelle, ZFB) |  | 2018-09 | LWL | 10 | J7 | 4.58 |  |  |  |  | 2019-06 | LWL | 10 | J7 | 8.97
Münster, LWL | 815 | 1341 | 2020 | 1967 | Papersave (Battelle, ZFB) |  | 2020-04 | LWL | Jubiläums. Der RGP S.18 | A4 | 4.23 |  |  |  |  | 2020-11 | LWL | Jubiläums. Der RGP S.18 | A4 | 8.97
Münster, LWL | 716/F1 | 294 | 2021 | 1954 | Papersave (Battelle, ZFB) |  | 2021-11 | LWL | 15 | I2 | 3.85 |  |  |  |  | 2022-02 | LWL | 15 | I2 | 8.97
Münster, LWL | 807 | 404 | 2008 | 2000 | Papersave (Battelle, ZFB) |  | 2008-11 | LWL | 5. Blatt von hinten (aufgeklebtes Blatt) | mu | 5.1 |  |  |  |  | 2009-02 | LWL | 5. Blatt von hinten (aufgeklebtes Blatt) | mu | 9.01
Münster, LWL | 141 | 747 | 2018 | 1992 | Papersave (Battelle, ZFB) |  | 2018-09 | LWL | 5 | J6 | 6.97 |  |  |  |  | 2019-06 | LWL | 5 | J6 | 9.02
Münster, LWL | 611 | 123 | 2021 | 1917 | Papersave (Battelle, ZFB) |  | 2021-12 | LWL | 18 | G7 | 4.19 |  |  |  |  | 2022-01 | LWL | 18 | G7 | 9.02
Münster, LWL | 101 | 376 | 2008 | 1835 | Papersave (Battelle, ZFB) |  | 2008-01 | LWL | Broschüre "Der vierte west…", 1 | rm | 4.9 |  |  |  |  | 2008-07 | LWL | Broschüre "Der vierte west…", 1 | rm | 9.07
Münster, LWL | 716/F1 | 299 | 2021 | 1961 | Papersave (Battelle, ZFB) |  | 2021-11 | LWL | 5 | D4 | 4.51 |  |  |  |  | 2022-02 | LWL | 5 | D4 | 9.09
Münster, LWL | 620 | 931 | 2018 | 1977 | Papersave (Battelle, ZFB) |  | 2018-09 | LWL | 10 | D4 | 4.35 |  |  |  |  | 2019-06 | LWL | 10 | D4 | 9.1
Münster, LWL | 620 | 52 | 2018 | 1982 | Papersave (Battelle, ZFB) |  | 2018-09 | LWL | 3 | H4 | 4.53 |  |  |  |  | 2019-06 | LWL | 3 | H4 | 9.12
Münster, LWL | 815 | 1660 | 2020 | 1971 | Papersave (Battelle, ZFB) |  | 2020-04 | LWL | 4 | I2 | 4.6 |  |  |  |  | 2020-11 | LWL | 4 | I2 | 9.12
Münster, LWL | 620 | 52 | 2018 | 1982 | Papersave (Battelle, ZFB) |  | 2018-09 | LWL | 3 | A7 | 4.64 |  |  |  |  | 2019-06 | LWL | 3 | A7 | 9.16
Münster, LWL | 807 | 334 | 2008 | 1997 | Papersave (Battelle, ZFB) |  | 2008-11 | LWL | 1. rosafarbenes Blatt | lo | 5.9 |  |  |  |  | 2009-02 | LWL | 1. rosafarbenes Blatt | lo | 9.17
Münster, LWL | 716/F1 | 294 | 2021 | 1954 | Papersave (Battelle, ZFB) |  | 2021-11 | LWL | 15 | E7 | 4.06 |  |  |  |  | 2022-02 | LWL | 15 | E7 | 9.18
Münster, LWL | 612 | 195 | 2021 | 1951 | Papersave (Battelle, ZFB) |  | 2021-12 | LWL | 11 | K2 | 4.06 |  |  |  |  | 2022-01 | LWL | 11 | K2 | 9.18
Münster, LWL | 906 | 4 | 2008 | ca. 1955 | Papersave (Battelle, ZFB) |  | 2008-01 | LWL | RD innen | mm | 6.08 |  |  |  |  | 2008-05 | LWL | RD innen | mm | 9.21
Münster, LWL | 620 | 234 | 2018 | 1981 | Papersave (Battelle, ZFB) |  | 2018-09 | LWL | 9 | J7 | 4.67 |  |  |  |  | 2019-06 | LWL | 9 | J7 | 9.21
Münster, LWL | 1000 (Nachlasss Ernst Meister) | I.2 - Fost M47.01/02 | 2010 | 1930er/40er/50er | Papersave (Battelle, ZFB) |  | 2009-09 | LWL | M47.01 r/v | ru | 4.66 |  |  |  |  | 2010-02 | LWL | M47.01 r/v | ru | 9.22
Münster, LWL | 612 | 69 | 2021 | 1957 | Papersave (Battelle, ZFB) |  | 2021-12 | LWL | 1 | A6 | 4.42 |  |  |  |  | 2022-01 | LWL | 1 | A6 | 9.24
Münster, LWL | 807 | 82 | 2008 | 1972 | Papersave (Battelle, ZFB) |  | 2008-11 | LWL | letztes Blatt | rm | 6 |  |  |  |  | 2009-02 | LWL | letztes Blatt | rm | 9.25
Münster, LWL | 1000 (Nachlasss Ernst Meister) | I.Z - Schug M11.01/02 | 2010 | 1969 (?) | Papersave (Battelle, ZFB) | [10 empty] | 2010-04 | LWL | M11.01, 1. Blatt | lu | 9.25 |  |  |  |  | 2016-05 | LWL | 1. graues Blatt | ro | 8.3
Münster, LWL | 656 WKPP Lippstadt (Patientenakten) | Johanna Erpenbach Auf.-Nr. 12169 | 2020 | 1941 | Papersave (Battelle, ZFB) |  | 2020-04 | LWL | 11 | B7 | 3.26 |  |  |  |  | 2020-11 | LWL | 11 | B7 | 9.26
Münster, LWL | 620 | 234 | 2018 | 1981 | Papersave (Battelle, ZFB) |  | 2018-09 | LWL | 9 | B4 | 4.61 |  |  |  |  | 2019-06 | LWL | 9 | B4 | 9.27
Münster, LWL | 815 | 1660 | 2020 | 1971 | Papersave (Battelle, ZFB) |  | 2020-04 | LWL | 4 | E7 | 4.62 |  |  |  |  | 2020-11 | LWL | 4 | E7 | 9.28 |  |  |  |  | 2016-04 | LWL | 2 | lo | 9.4
Münster, LWL | 815 | 210 | 2020 | 1962 | Papersave (Battelle, ZFB) |  | 2020-04 | LWL | 5 | I6 | 4.56 |  |  |  |  | 2020-11 | LWL | 5 | I6 | 9.29
Münster, LWL | 1000 (Nachlasss Ernst Meister) | I.2 - WR M37/53/104 BLL | 2010 | 1930er/40er/50er | Papersave (Battelle, ZFB) |  | 2009-09 | LWL | M37.01 | lu | 5.45 |  |  |  |  | 2010-02 | LWL | M37.01 | lu | 9.33
Münster, LWL | 815 | 1341 | 2020 | 1967 | Papersave (Battelle, ZFB) |  | 2020-04 | LWL | Jubiläums. Der RGP S.18 | J1 | 4.19 |  |  |  |  | 2020-11 | LWL | Jubiläums. Der RGP S.18 | J1 | 9.34
Münster, LWL | 1000 (Nachlasss Ernst Meister) | I.Z - Schug M06/01 | 2010 | 1969 (?) | Papersave (Battelle, ZFB) | [10 empty] | 2010-04 | LWL | M06/01, 1. Blatt | lo | 9.37
Münster, LWL | 141 | 226 | 2018 | 1968 | Papersave (Battelle, ZFB) |  | 2017-11 | LWL | 7 | J7 | 4.54 |  |  |  |  | 2018-04 | LWL | 7 | J7 | 9.39
Münster, LWL | 103 | 1027 | 2007 | 1985 | Papersave (Battelle, ZFB) |  | 2007-10 | LWL | 1. weißes Blatt | mo | 5.2 |  |  |  |  | 2008-07 | LWL | 1. weißes Blatt | mo | 9.4
Münster, LWL | 141 | 327 | 2018 | 1968 | Papersave (Battelle, ZFB) |  | 2017-11 | LWL | 11 | G6/H6 | 4.99 |  |  |  |  | 2018-04 | LWL | 11 | G6/H6 | 9.4
Münster, LWL | 1000 (Nachlasss Ernst Meister) | I.Z - Schug M01.01/13 | 2010 | 1969 (?) | Papersave (Battelle, ZFB) | [10 empty] | 2010-04 | LWL | M01/13, 13. Blatt | ro | 9.42
Münster, LWL | 620 | 1978 | 2018 | 1984 | Papersave Swiss (NCA) |  | 2018-10 | LWL | 3 | A6 | 4.21 |  |  |  |  | 2019-06 | LWL | 3 | A6 | 9.46
Münster, LWL | 103 | 974 | 2007 | ? | Papersave (Battelle, ZFB) |  | 2007-10 | LWL | VD | mm | 6.98 |  |  |  |  | 2008-07 | LWL | VD | mm | 9.5
Münster, LWL | 141 | 226 | 2018 | 1968 | Papersave (Battelle, ZFB) |  | 2017-11 | LWL | 7 | B4 | 4.63 |  |  |  |  | 2018-04 | LWL | 7 | B4 | 9.55
Münster, LWL | 807 | 226 | 2008 | 1994 | Papersave (Battelle, ZFB) |  | 2008-11 | LWL | 3 | mm | 6.9 |  |  |  |  | 2009-02 | LWL | 3 | mm | 9.56 |  |  |  |  | 2016-06 | LWL | 1 | mo | 8.76
Münster, LWL | 610 | 150 | 2021 | 1919 | Papersave (Battelle, ZFB) |  | 2021-11 | LWL | 2 | A4 | 3.75 |  |  |  |  | 2022-02 | LWL | 2 | A4 | 9.59
Münster, LWL | 141 | 327 | 2018 | 1968 | Papersave (Battelle, ZFB) |  | 2017-11 | LWL | 11 | C5 | 4.95 |  |  |  |  | 2018-04 | LWL | 11 | C5 | 9.85
Münster, LWL | 115 | 35 | 2015 | 1960 | ZfB:2 |  | 2015-10 | LWL | 26 (Iserlohner Zeitung 6.7.1960) | mu | 5.69 |  |  |  |  | 2016-04 | LWL | 26 (Iserlohner Zeitung 6.7.1960) | mu | 10.24
Münster, LWL | 807 | 794 | 2014 | 1994 | ZfB:2 |  | 2014-09 | LWL | 1. Blatt nach der Agenta-Broschüre (Ardey) | mu | 4.84 | [5 empty] | LWL |  |  | -
Münster, LWL | 101 | 43 | 2008 | 1861 | Papersave (Battelle, ZFB) |  | 2007-10 | LWL | 1 | ru | 4.98
Münster, LWL | 101 | 43 | 2008 | 1862 (?) | Papersave (Battelle, ZFB) |  | 2007-10 | LWL | 3.letztes Blatt | mu | 4.99
Münster, LWL | 101 | 191 | 2008 | ca. 1854 | Papersave (Battelle, ZFB) |  | 2007-10 | LWL | vorletztes Blatt | mu | 4.62
Münster, LWL | 101 | 158 (neu : 101/515!) | 2008 | 1854 | Papersave (Battelle, ZFB) |  | 2007-10 | LWL | 2 | mo | 4.99
Münster, LWL | 101 | 158 (neu : 101/515!) | 2008 | 1854 (?) | Papersave (Battelle, ZFB) |  | 2007-10 | LWL | vorletztes Blatt | mo | 4.7
Münster, LWL | 807 | 177 | 2008 | 1975 | Papersave (Battelle, ZFB) |  | 2008-08 | LWL | Rückseite von Urkunde | mu | 5.55
Münster, LWL | 807 | 265 | 2008 | 1977 | Papersave (Battelle, ZFB) |  | 2008-08 | LWL | Rückseite von Urkunde | mu | 5.8
Münster, LWL | 1000 (Nachlasss Ernst Meister) | Verlagsprojekte Andere Verlage | 2010 | ca. 1968/69 | Papersave (Battelle, ZFB) |  | 2010-03 | LWL | letztes Blatt | mu | 5.07
Münster, LWL | 1000 (Nachlasss Ernst Meister) | Verlagsprojekte Hildebrand | 2010 | ? | Papersave (Battelle, ZFB) |  | 2010-03 | LWL | 1 | lm | 5.08
Münster, LWL | 1000 (Nachlasss Ernst Meister) | Verlagsprojekte Rimbaud | 2010 | ca. 1968/69 | Papersave (Battelle, ZFB) |  | 2010-03 | LWL | 3 | mu | 7.56
Münster, LWL | 914 (Franz Petri) | 58 | 2010 | ? | Papersave (Battelle, ZFB) |  | 2010-05 | LWL | 2 | mm | 5.56
Münster, LWL | 914 (Franz Petri) | 60 | 2010 | ? | Papersave (Battelle, ZFB) |  | 2010-05 | LWL | 4. letztes Blatt | mo | 5.04
Münster, LWL | 914 (Franz Petri) | 106 | 2010 | ? | Papersave (Battelle, ZFB) |  | 2010-05 | LWL | Seite 15 | rm | 4.14
Münster, LWL | 914 (Franz Petri) | 107 | 2010 | ? | Papersave (Battelle, ZFB) |  | 2010-05 | LWL | 2 | mu | 3.94
Münster, LWL | 914 (Franz Petri) | 108 | 2010 | ? | Papersave (Battelle, ZFB) |  | 2010-05 | LWL | 5 | lm | 4.8
Münster, LWL | 653 | Aufn.-Nr.4808 | 2022 | 1931 | ZfB:2 |  | 2022-10 | LWL | 6 | C2 | 4.47 |  |  |  |  | 2023-01 | LWL | 6 | C2 | 9.19
Münster, LWL | 653 | Aufn.-Nr.4808 | 2022 | 1931 | ZfB:2 |  | 2022-10 | LWL | 6 | K7 | 4.81 |  |  |  |  | 2023-01 | LWL | 6 | K7 | 9.23
Münster, LWL | 653 | Aufn.-Nr.1353 | 2022 | 1907 | ZfB:2 |  | 2022-10 | LWL | 15 | A7 | 3.65 |  |  |  |  | 2023-01 | LWL | 15 | A7 | 6.78
Münster, LWL | 653 | Aufn.-Nr.1353 | 2022 | 1907 | ZfB:2 |  | 2022-10 | LWL | 15 | K2 | 3.48 |  |  |  |  | 2023-01 | LWL | 15 | K2 | 6.73
Münster, LWL | 653 | Aufn.-Nr.8565 | 2022 | 1924 | ZfB:2 |  | 2022-10 | LWL | 5 | D7 | 4.1 |  |  |  |  | 2023-01 | LWL | 5 | D7 | 7.22
Münster, LWL | 653 | Aufn.-Nr.8565 | 2022 | 1924 | ZfB:2 |  | 2022-10 | LWL | 5 | J3 | 3.78 |  |  |  |  | 2023-01 | LWL | 5 | J3 | 6.11
Münster, LWL | 653 | Aufn.-Nr.3450 | 2022 | 1928 | ZfB:2 |  | 2022-10 | LWL | 9 | B4 | 5.43 |  |  |  |  | 2023-01 | LWL | 9 | B4 | 8.88
Münster, LWL | 653 | Aufn.-Nr.3450 | 2022 | 1928 | ZfB:2 |  | 2022-10 | LWL | 9 | J5 | 3.96 |  |  |  |  | 2023-01 | LWL | 9 | J5 | 7.94
Münster, LWL | 653 | Aufn.-Nr.3479 | 2022 | 1928 | ZfB:2 |  | 2022-10 | LWL | 9 | B1 | 4.02 |  |  |  |  | 2023-01 | LWL | 9 | B1 | 7.98
Münster, LWL | 653 | Aufn.-Nr.3479 | 2022 | 1928 | ZfB:2 |  | 2022-10 | LWL | 9 | L7 | 4.03 |  |  |  |  | 2023-01 | LWL | 9 | L7 | 7.65
Münster, StdA | Landratsamt, Kreis A | 1480 M | 2019 | 1917 | Papersave (Battelle, ZFB) |  | 2019-04 | LWL | 4 | F2 | 3.35 |  |  |  |  | 2019-07 | LWL | 4 | F2 | 7.19
Münster, StdA | Landratsamt, Kreis A | 1425 Bd.2 | 2019 | 1900 | Papersave (Battelle, ZFB) |  | 2019-04 | LWL | S. 20 (rote Zählung) | J8 | 4.35 |  |  |  |  | 2019-07 | LWL | S. 20 (rote Zählung) | J8 | 7.5
Münster, StdA | Landratsamt, Kreis A | 1480 M | 2019 | 1917 | Papersave (Battelle, ZFB) |  | 2019-04 | LWL | 4 | F4 | 5.51 |  |  |  |  | 2019-07 | LWL | 4 | F4 | 7.67
Münster, StdA | Landratsamt, Kreis A | 1449 | 2019 | 1917 | Papersave (Battelle, ZFB) |  | 2019-04 | LWL | S.16 (blaue Zählung) | K4 | 4.66 |  |  |  |  | 2019-07 | LWL | S.16 (blaue Zählung) | K4 | 7.75
Münster, StdA | Landratsamt, Kreis A | 1425 Bd.2 | 2019 | 1900 | Papersave (Battelle, ZFB) |  | 2019-04 | LWL | S. 20 (rote Zählung) | J1 | 4.33 |  |  |  |  | 2019-07 | LWL | S. 20 (rote Zählung) | J1 | 7.9
Münster, StdA | Landratsamt, Kreis A | 1449 | 2019 | 1917 | Papersave (Battelle, ZFB) |  | 2019-04 | LWL | S.16 (blaue Zählung) | B4 | 4.54 |  |  |  |  | 2019-07 | LWL | S.16 (blaue Zählung) | B4 | 7.98
Münster, StdA | Landratsamt, Kreis A | 1469 Bd. 2 | 2019 | 1933 | Papersave (Battelle, ZFB) |  | 2019-04 | LWL | 5. letztes Blatt | E2 | 4.04 |  |  |  |  | 2019-07 | LWL | 5. letztes Blatt | E2 | 8.13
Münster, StdA | Landratsamt, Kreis A | 1375 | 2019 | 1818 | Papersave (Battelle, ZFB) |  | 2019-04 | LWL | S. 71 | J2 | 4.17 |  |  |  |  | 2019-07 | LWL | S. 71 | J2 | 8.15
Münster, StdA | Landratsamt, Kreis A | 1375 | 2019 | 1818 | Papersave (Battelle, ZFB) |  | 2019-04 | LWL | S. 71 | C2 | 4.14 |  |  |  |  | 2019-07 | LWL | S. 71 | C2 | 8.16
Münster, StdA | Landratsamt, Kreis A | 1469 Bd. 2 | 2019 | 1933 | Papersave (Battelle, ZFB) |  | 2019-04 | LWL | 5. letztes Blatt | K8 | 4.04 |  |  |  |  | 2019-07 | LWL | 5. letztes Blatt | K8 | 8.23
Münster, StdA | Landratsamt, Kreis A | 521 | 2017 | 1834 | ZfB:2 |  | 2017-03 | LWL | 5 | K3 | 4.31 |  |  |  |  | 2017-09 | LWL | 5 | K3 | 4.45
Münster, StdA | Landratsamt, Kreis A | 525 | 2017 | 1846 | ZfB:2 |  | 2017-03 | LWL | 26 | A6 | 4.2 |  |  |  |  | 2017-09 | LWL | 26 | A6 | 4.78
Münster, StdA | Landratsamt, Kreis A | 525 | 2017 | 1846 | ZfB:2 |  | 2017-03 | LWL | 26 | I7 | 4.19 |  |  |  |  | 2017-09 | LWL | 26 | I7 | 4.86
Münster, StdA | Landratsamt, Kreis A | 521 | 2017 | 1834 | ZfB:2 |  | 2017-03 | LWL | 5 | C2 | 4.33 |  |  |  |  | 2017-09 | LWL | 5 | C2 | 5.63
Münster, StdA | Landratsamt, Kreis A | 621 | 2017 | 1856 | ZfB:2 |  | 2017-03 | LWL | 21 | K6 | 4.76 |  |  |  |  | 2017-09 | LWL | 21 | K6 | 5.65
Münster, StdA | Stadtregistratur Fach 160 | 1886 | 2015 |  | CSC Book Saver (PAL) |  | 2015-04 | LWL | 8 | B4/B5 | 5.05 |  |  |  |  | 2015-10 | LWL | 8 | B4/B5 | 5.69
Münster, StdA | Landratsamt, Kreis A | 621 | 2017 | 1856 | ZfB:2 |  | 2017-03 | LWL | 21 | C2 | 4.77 |  |  |  |  | 2017-09 | LWL | 21 | C2 | 5.7
Münster, StdA | Stadtregistratur Fach 160 | 1887 | 2015 |  | CSC Book Saver (PAL) |  | 2015-04 | LWL | 10 | J6 | 4.17 |  |  |  |  | 2015-10 | LWL | 10 | J6 | 5.78
Münster, StdA | Landratsamt, Kreis A | 470 Bd.2 | 2017 | 1902 | ZfB:2 |  | 2017-03 | LWL | 12 | F3 | 5.23 |  |  |  |  | 2017-09 | LWL | 12 | F3 | 6.21
Münster, StdA | Kreis Münster Kreisausschuss, Kreis B | 150-7 | 2021 | 1928 | Papersave (Battelle, ZFB) |  | 2021-07 | LWL | 6 (in blau) | D7 | 3.87 |  |  |  |  | 2022-01 | LWL | 6 (in blau) | D7 | 6.21
Münster, StdA | Stadtregistratur Fach 160 | 1886 | 2015 |  | CSC Book Saver (PAL) |  | 2015-04 | LWL | 8 | J6/J7 | 4.89 |  |  |  |  | 2015-10 | LWL | 8 | J6/J7 | 6.27
Münster, StdA | Stadtregistratur Fach 160 | 1859 | 2015 |  | CSC Book Saver (PAL) |  | 2015-04 | LWL | 9 | J4 | 3.88 |  |  |  |  | 2015-10 | LWL | 9 | J4 | 6.29
Münster, StdA | Landratsamt, Kreis A | 470 Bd.2 | 2017 | 1902 | ZfB:2 |  | 2017-03 | LWL | 12 | J6 | 5.27 |  |  |  |  | 2017-09 | LWL | 12 | J6 | 6.36
Münster, StdA | Stadtregistratur Fach 160 | 1862 | 2015 |  | CSC Book Saver (PAL) |  | 2015-04 | LWL | 6 | J2 | 4.05 |  |  |  |  | 2015-10 | LWL | 6 | J2 | 6.44
Münster, StdA | Stadtregistratur Fach 160 | 1859 | 2015 |  | CSC Book Saver (PAL) |  | 2015-04 | LWL | 9 | B2 | 3.76 |  |  |  |  | 2015-10 | LWL | 9 | B2 | 6.47
Münster, StdA | Stadtregistratur Fach 160 | 1862 | 2015 |  | CSC Book Saver (PAL) |  | 2015-04 | LWL | 6 | A5 | 4.27 |  |  |  |  | 2015-10 | LWL | 6 | A5 | 6.89
Münster, StdA | Kreis Münster Kreisausschuss, Kreis B | 272 Bd. 4 | 2021 | 1931 | Papersave (Battelle, ZFB) |  | 2021-07 | LWL | 14 (in rot) | E3 | 4.11 |  |  |  |  | 2022-01 | LWL | 14 (in rot) | E3 | 6.9
Münster, StdA | Landratsamt, Kreis A | 525 | 2017 | 1846 | ZfB:2 |  | 2017-03 | LWL | 26 | I5 | [5 empty] | 2017-09 | LWL | 26 | I5 | 7.33
Münster, StdA | Stadtregistratur Fach 160 | 1860 | 2015 |  | CSC Book Saver (PAL) |  | 2015-04 | LWL | 8 | H7 | 3.8 |  |  |  |  | 2015-10 | LWL | 8 | H7 | 7.41
Münster, StdA | Landratsamt, Kreis A | 19 | 2016 | 1868 | Papersave Swiss (NCA) |  | 2016-07 | LWL | 8 | A4/A5 | 4.02 |  |  |  |  | 2016-10 | LWL | 8 | A4/A5 | 7.41
Münster, StdA | Landratsamt, Kreis A | 15 Bd. 5 | 2016 | 1908 | Papersave Swiss (NCA) |  | 2016-07 | LWL | 6 | B6 | 3.51 |  |  |  |  | 2016-10 | LWL | 6 | B6 | 7.44
Münster, StdA |  | 25 | 2012 |  | Papersave (Battelle, ZFB) |  | 2012-03 | LWL | 2 | lo | 4.98 |  |  |  |  | 2012-07 | LWL | 2 | lo | 7.46
Münster, StdA |  | 45 | 2012 |  | Papersave (Battelle, ZFB) |  | 2012-03 | LWL | 1 | lo | 4.89 |  |  |  |  | 2012-07 | LWL | 1 | lo | 7.54
Münster, StdA | Stadtregistratur Fach 197 | 12 | 2016 | 1896 | Papersave Swiss (NCA) |  | 2016-07 | LWL | 5 | C4/C5 | 4.66 |  |  |  |  | 2016-10 | LWL | 5 | C4/C5 | 7.56 |  |  |  |  | 2016-05 | LWL | Rückseite, Umschlag aus Mitte (Poststempel: 30.1.18) | rm | 7.3
Münster, StdA | Stadtregistratur Fach 197 | 12 | 2016 | 1896 | Papersave Swiss (NCA) |  | 2016-07 | LWL | 5 | G7 | 4.64 |  |  |  |  | 2016-10 | LWL | 5 | G7 | 7.58
Münster, StdA | Lanratsamt, Kreis A | 1040-1 | 2018 | 1877 | Papersave Swiss (NCA) |  | 2018-04 | LWL | 12 | B7 | 4 |  |  |  |  | 2018-07 | LWL | 12 | B7 | 7.6
Münster, StdA | Stadtregistratur | 121-3 | 2014 |  | ZfB:2 |  | 2014-03 | LWL | 3 | I5 | 3.86 |  |  |  |  | 2014-09 | LWL | 3 | I5 | 7.64
Münster, StdA | Stadtregistratur Fach 160 | 1860 | 2015 |  | CSC Book Saver (PAL) |  | 2015-04 | LWL | 8 | A3 | 3.63 |  |  |  |  | 2015-10 | LWL | 8 | A3 | 7.67
Münster, StdA | Landratsamt, Kreis A | 521 | 2017 | 1834 | ZfB:2 |  | 2017-03 | LWL | 5 | D3 | [5 empty] | 2017-09 | LWL | 5 | D3 | 7.7
Münster, StdA | Lanratsamt, Kreis A | 1038-1 | 2018 | 1859 | Papersave Swiss (NCA) |  | 2018-04 | LWL | 3 | B2 | 4.32 |  |  |  |  | 2018-07 | LWL | 3 | B2 | 7.7
Münster, StdA | Lanratsamt, Kreis A | 1040-1 | 2018 | 1877 | Papersave Swiss (NCA) |  | 2018-04 | LWL | 12 | I2 | 4.18 |  |  |  |  | 2018-07 | LWL | 12 | I2 | 7.7
Münster, StdA | Landratsamt, Kreis A | 525 | 2017 | 1846 | ZfB:2 |  | 2017-03 | LWL | 26 | A4 | [5 empty] | 2017-09 | LWL | 26 | A4 | 7.71
Münster, StdA | Stadtregistratur | 121-3 | 2014 |  | ZfB:2 |  | 2014-03 | LWL | 3 | B2 | 3.73 |  |  |  |  | 2014-09 | LWL | 3 | B2 | 7.73
Münster, StdA | Stadtregistratur | 329 | 2013 |  | Papersave (Battelle, ZFB) |  | 2013-04 | LWL | 1 | lu | 3.27 |  |  |  |  | 2013-09 | LWL | 1 | lu | 7.75
Münster, StdA | Landratsamt Kreis A | 19 | 2016 | 1868 | Papersave Swiss (NCA) |  | 2016-07 | LWL | 8 | J7 | 4.22 |  |  |  |  | 2016-10 | LWL | 8 | J7 | 7.78
Münster, StdA | Kreis Münster Kreisausschuss, Kreis B | 150-7 | 2021 | 1928 | Papersave (Battelle, ZFB) |  | 2021-07 | LWL | 6 (in blau) | L3 | 3.78 |  |  |  |  | 2022-01 | LWL | 6 (in blau) | L3 | 7.79
Münster, StdA | Stadtregistratur | 121-4 | 2014 |  | ZfB:2 |  | 2014-03 | LWL | 6 | F2 | 3.89 |  |  |  |  | 2014-09 | LWL | 6 | F2 | 7.8
Münster, StdA | Stadtregistratur Fach 203 | 39 | 2016 | 1938 | Papersave Swiss (NCA) |  | 2016-07 | LWL | 3 | K4 | 4.13 |  |  |  |  | 2016-10 | LWL | 3 | K4 | 7.8
Münster, StdA | Stadtregistratur Fach 203 | 39 | 2016 | 1938 | Papersave Swiss (NCA) |  | 2016-07 | LWL | 3 | B2 | 4.2 |  |  |  |  | 2016-10 | LWL | 3 | B2 | 7.82
Münster, StdA | Kreis Münster Kreisausschuss, Kreis B | 205 | 2021 | 1896 | Papersave (Battelle, ZFB) |  | 2021-07 | LWL | 7 | A2 | 4.64 |  |  |  |  | 2022-01 | LWL | 7 | A2 | 7.86
Münster, StdA | Stadtregistratur | 103-6 | 2014 |  | ZfB:2 |  | 2014-03 | LWL | 2 | B3 | 4.25 |  |  |  |  | 2014-09 | LWL | 2 | B3 | 7.88
Münster, StdA | Kreis Münster Kreisausschuss, Kreis B | 223 Bd. 2 | 2021 | 1915 | Papersave (Battelle, ZFB) |  | 2021-07 | LWL | 4 | J4 | 4.35 |  |  |  |  | 2022-01 | LWL | 4 | J4 | 7.89
Münster, StdA | Stadtregistratur | 121-4 | 2014 |  | ZfB:2 |  | 2014-03 | LWL | 6 | A3 | 3.96 |  |  |  |  | 2014-09 | LWL | 6 | A3 | 7.9
Münster, StdA | Landratsamt, Kreis A | 15 Bd. 5 | 2016 | 1908 | Papersave Swiss (NCA) |  | 2016-07 | LWL | 6 | G7 | 3.66 |  |  |  |  | 2016-10 | LWL | 6 | G7 | 7.9
Münster, StdA | Stadtregistratur | 326 | 2013 |  | ZfB:2 |  | 2013-04 | LWL | 3 | ru | 4.11 |  |  |  |  | 2013-09 | LWL | 3 | ru | 7.92
Münster, StdA | Kreis Münster Kreisausschuss, Kreis B | 223 Bd. 2 | 2021 | 1915 | Papersave (Battelle, ZFB) |  | 2021-07 | LWL | 4 | B5 | 4.05 |  |  |  |  | 2022-01 | LWL | 4 | B5 | 7.93
Münster, StdA | Landratsamt, Kreis A | 521 | 2017 | 1834 | ZfB:2 |  | 2017-03 | LWL | 5 | L2 | [5 empty] | 2017-09 | LWL | 5 | L2 | 7.94
Münster, StdA |  | 81 | 2012 |  | Papersave (Battelle, ZFB) |  | 2012-03 | LWL | 1 | lo | 4.36 |  |  |  |  | 2012-07 | LWL | 1 | lo | 7.96 |  |  |  |  | 2016-05 | LWL | 1. Blatt (Hadernpapier) | ro | 7.8
Münster, StdA | Lanratsamt, Kreis A | 1038-1 | 2018 | 1859 | Papersave Swiss (NCA) |  | 2018-04 | LWL | 3 | K7 | 4.37 |  |  |  |  | 2018-07 | LWL | 3 | K7 | 7.98
Münster, StdA | Stadtregistratur | 103-6 | 2014 |  | ZfB:2 |  | 2014-03 | LWL | 2 | K6 | 4.4 |  |  |  |  | 2014-09 | LWL | 2 | K6 | 7.99
Münster, StdA | Stadtregistratur | 103-4 | 2014 |  | ZfB:2 |  | 2014-03 | LWL | 3 | I5 | 4.07 |  |  |  |  | 2014-09 | LWL | 3 | I5 | 8
Münster, StdA | Stadtregistratur | 103-4 | 2014 |  | ZfB:2 |  | 2014-03 | LWL | 3 | D3 | 3.91 |  |  |  |  | 2014-09 | LWL | 3 | D3 | 8.01
Münster, StdA | Stadtregistratur | 324 | 2013 |  | ZfB:2 |  | 2013-04 | LWL | 4 | mu | 4.23 |  |  |  |  | 2013-09 | LWL | 4 | mu | 8.03
Münster, StdA | Stadtregistratur | 102-25 | 2014 |  | ZfB:2 |  | 2014-03 | LWL | 6 | I3 | 4 |  |  |  |  | 2014-09 | LWL | 6 | I3 | 8.05
Münster, StdA | Stadtregistratur Fach 203 | 37 | 2016 | 1891 | Papersave Swiss (NCA) |  | 2016-07 | LWL | 10 | G7 | 4.09 |  |  |  |  | 2016-10 | LWL | 10 | G7 | 8.06
Münster, StdA | Stadtregistratur | 321 | 2013 |  | ZfB:2 |  | 2013-04 | LWL | 2 | lu | 3.17 |  |  |  |  | 2013-09 | LWL | 2 | lu | 8.08
Münster, StdA | Kreis Münster Kreisausschuss, Kreis B | 205 | 2021 | 1896 | Papersave (Battelle, ZFB) |  | 2021-07 | LWL | 7 | L7 | 4.81 |  |  |  |  | 2022-01 | LWL | 7 | L7 | 8.08
Münster, StdA | Stadtregistratur Fach 200 | 21 | 2016 | 1875 | Papersave Swiss (NCA) |  | 2016-07 | LWL | 5 | B2 | 4.06 |  |  |  |  | 2016-10 | LWL | 5 | B2 | 8.1
Münster, StdA | Kreis Münster Kreisausschuss, Kreis B | 272 Bd. 4 | 2021 | 1931 | Papersave (Battelle, ZFB) |  | 2021-07 | LWL | 14 (in rot) | H6 | 4.04 |  |  |  |  | 2022-01 | LWL | 14 (in rot) | H6 | 8.1
Münster, StdA | Stadtregistratur Fach 200 | 21 | 2016 | 1875 | Papersave Swiss (NCA) |  | 2016-07 | LWL | 5 | J7 | 4.17 |  |  |  |  | 2016-10 | LWL | 5 | J7 | 8.13
Münster, StdA | Stadtregistratur | 102-25 | 2014 |  | ZfB:2 |  | 2014-03 | LWL | 6 | C6 | 4.14 |  |  |  |  | 2014-09 | LWL | 6 | C6 | 8.19
Münster, StdA | Stadtregistratur | 319 | 2013 |  | ZfB:2 |  | 2013-04 | LWL | letztes Blatt | ro | 4.46 |  |  |  |  | 2013-09 | LWL | letztes Blatt | ro | 8.2
Münster, StdA | Stadtregistratur Fach 160 | 1887 | 2015 |  | CSC Book Saver (PAL) |  | 2015-04 | LWL | 10 | B2 | 4.21 |  |  |  |  | 2015-10 | LWL | 10 | B2 | 8.24
Münster, StdA | Stadtregistratur Fach 203 | 37 | 2016 | 1891 | Papersave Swiss (NCA) |  | 2016-07 | LWL | 10 | A4/A5 | 4.86 |  |  |  |  | 2016-10 | LWL | 10 | A4/A5 | 8.33
Münster, StdA |  | 24 | 2012 |  | Papersave (Battelle, ZFB) |  | 2012-03 | LWL | 1 | mo | 4.48 |  |  |  |  | 2012-07 | LWL | 1 | mo | 8.33
Münster, StdA | Amt Roxel I A Fach 44 | 4 | 2022 | 1921 | ZFB:2 |  | 2022-04 | LWL | 6 | K4 | 4.05 |  |  |  |  | 2022-09 | LWL | 6 | K4 | 8.34
Münster, StdA | Stadtregistratur Fach 198 | 2 | 2016 | 1809 | Papersave Swiss (NCA) |  | 2016-07 | LWL | 3 | J7 | 3.93 |  |  |  |  | 2016-10 | LWL | 3 | J7 | 8.38
Münster, StdA | Stadtregistratur Fach 198 | 2 | 2016 | 1809 | Papersave Swiss (NCA) |  | 2016-07 | LWL | 3 | F2 | 4.04 |  |  |  |  | 2016-10 | LWL | 3 | F2 | 8.42
Münster, StdA |  | 47 | 2012 |  | Papersave (Battelle, ZFB) |  | 2012-03 | LWL | 1 | rm | 5.32 |  |  |  |  | 2012-07 | LWL | 1 | rm | 8.43
Münster, StdA | Stadtregistratur Fach 200 | 13 | 2016 | 1815 | Papersave Swiss (NCA) |  | 2016-07 | LWL | 4 | B7 | 3.87 |  |  |  |  | 2016-10 | LWL | 4 | B7 | 8.44
Münster, StdA | Amt Roxel I A Fach 51 | 4 | 2022 | 1924 | ZFB:2 |  | 2022-04 | LWL | 2 | B7 | 4.31 |  |  |  |  | 2022-09 | LWL | 2 | B7 | 8.45
Münster, StdA | Landratsamt, Kreis A | 330 | 2017 | 1844 | ZfB:2 |  | 2017-03 | LWL | 9 | L3 | 5.11 |  |  |  |  | 2017-09 | LWL | 9 | L3 | 8.47
Münster, StdA | Landratsamt, Kreis A | 63 Bd. 3 | 2016 | 1858 | Papersave Swiss (NCA) |  | 2016-07 | LWL | 14 | C2 | 4.57 |  |  |  |  | 2016-10 | LWL | 14 | C2 | 8.51
Münster, StdA | Stadtregistratur Fach 200 | 13 | 2016 | 1815 | Papersave Swiss (NCA) |  | 2016-07 | LWL | 4 | J7 | 3.9 |  |  |  |  | 2016-10 | LWL | 4 | J7 | 8.53
Münster, StdA | Landratsamt, Kreis A | 60 | 2016 | 1827 | Papersave Swiss (NCA) |  | 2016-07 | LWL | 6 | A5 | 4.2 |  |  |  |  | 2016-10 | LWL | 6 | A5 | 8.57
Münster, StdA | Landratsamt, Kreis A | 63 Bd. 3 | 2016 | 1858 | Papersave Swiss (NCA) |  | 2016-07 | LWL | 14 | F4/F5 | 4.72 |  |  |  |  | 2016-10 | LWL | 14 | F4/F5 | 8.59
Münster, StdA | Landratsamt, Kreis A | 330 | 2017 | 1844 | ZfB:2 |  | 2017-03 | LWL | 9 | B6 | 5.25 |  |  |  |  | 2017-09 | LWL | 9 | B6 | 8.59
Münster, StdA | Landratsamt, Kreis A | 621 | 2017 | 1856 | ZfB:2 |  | 2017-03 | LWL | 21 | C5 | [5 empty] | 2017-09 | LWL | 21 | C5 | 8.66
Münster, StdA | Landratsamt, Kreis A | 621 | 2017 | 1856 | ZfB:2 |  | 2017-03 | LWL | 21 | K2 | [5 empty] | 2017-09 | LWL | 21 | K2 | 8.67
Münster, StdA | Landratsamt, Kreis B | 70 Bd. 2 | 2020 | 1907 | ZFB:2 |  | 2020-05 | LWL | 12 | E3 | 3.87 |  |  |  |  | 2020-07 | LWL | 12 | E3 | 8.1
Münster, StdA | Landratsamt, Kreis B | 70 Bd. 2 | 2020 | 1907 | ZFB:2 |  | 2020-05 | LWL | 12 | L7 | 3.9 |  |  |  |  | 2020-07 | LWL | 12 | L7 | 7.48
Münster, StdA | Landratsamt, Kreis B | 91 Bd. 2 | 2020 | 1924 | ZFB:2 |  | 2020-05 | LWL | 17 | C7 | 3.54 |  |  |  |  | 2020-07 | LWL | 17 | C7 | 7.92
Münster, StdA | Landratsamt, Kreis B | 91 Bd. 2 | 2020 | 1924 | ZFB:2 |  | 2020-05 | LWL | 17 | I3 | 3.31 |  |  |  |  | 2020-07 | LWL | 17 | I3 | 7.89
Münster, StdA | Landratsamt, Kreis B | 111 Bd. 2a | 2020 | 1915 | ZFB:2 |  | 2020-05 | LWL | 4 | A2 | 4.04 |  |  |  |  | 2020-07 | LWL | 4 | A2 | 7.77
Münster, StdA | Landratsamt, Kreis B | 111 Bd. 2a | 2020 | 1915 | ZFB:2 |  | 2020-05 | LWL | 4 | I6 | 3.86 |  |  |  |  | 2020-07 | LWL | 4 | I6 | 7.48
Münster, StdA | Landratsamt, Kreis B | 130A Bd. 11 | 2020 | 1904 | ZFB:2 |  | 2020-05 | LWL | 8 | D6 | 4.49 |  |  |  |  | 2020-07 | LWL | 8 | D6 | 7.24
Münster, StdA | Landratsamt, Kreis B | 130A Bd. 11 | 2020 | 1904 | ZFB:2 |  | 2020-05 | LWL | 8 | L3 | 4.39 |  |  |  |  | 2020-07 | LWL | 8 | L3 | 7.43
Münster, StdA | Landratsamt, Kreis B | 150 Bd. 150 | 2020 | 1922 | ZFB:2 |  | 2020-05 | LWL | 15 | B5 | 3.52 |  |  |  |  | 2020-07 | LWL | 15 | B5 | 8.52
Münster, StdA | Landratsamt, Kreis B | 150 Bd. 150 | 2020 | 1922 | ZFB:2 |  | 2020-05 | LWL | 15 | K4 | 3.77 |  |  |  |  | 2020-07 | LWL | 15 | K4 | 7.74
Münster, StdA | Stadtregistratur | 129 Nr. 9 | 2014 |  | ZFB:2 |  | 20214-06 | LWL | 4 | B6 | 3.97 |  |  |  |  | 2014-09 | LWL | 4 | B6 | 8.82
Münster, StdA | Stadtregistratur | 129 Nr. 9 | 2014 |  | ZFB:2 |  | 20214-06 | LWL | 4 | J2 | 3.91 |  |  |  |  | 2014-09 | LWL | 4 | J2 | 8.8
Münster, StdA | Stadtregistratur | 129 Nr. 10 | 2014 |  | ZFB:2 |  | 20214-06 | LWL | 5 | A2 | 3.81 |  |  |  |  | 2014-09 | LWL | 5 | A2 | 8.65
Münster, StdA | Stadtregistratur | 129 Nr. 10 | 2014 |  | ZFB:2 |  | 20214-06 | LWL | 5 | J4 | 3.76 |  |  |  |  | 2014-09 | LWL | 5 | J4 | 8.59
Münster, StdA | Stadtregistratur | 142 Nr. 6 | 2014 |  | ZFB:2 |  | 20214-06 | LWL | 3 | C4/C5 | 3.66 |  |  |  |  | 2014-09 | LWL | 3 | C4/C5 | 8.39
Münster, StdA | Stadtregistratur | 142 Nr. 6 | 2014 |  | ZFB:2 |  | 20214-06 | LWL | 3 | I5 | 3.68 |  |  |  |  | 2014-09 | LWL | 3 | I5 | 8.44
Münster, StdA | Stadtregistratur | 142 Nr. 2 | 2014 |  | ZFB:2 |  | 20214-06 | LWL | 12 | B4 | 3.74 |  |  |  |  | 2014-09 | LWL | 12 | B4 | 8.38
Münster, StdA | Stadtregistratur | 142 Nr. 2 | 2014 |  | ZFB:2 |  | 20214-06 | LWL | 12 | K3 | 3.71 |  |  |  |  | 2014-09 | LWL | 12 | K3 | 8.22
Münster, StdA | Stadtregistratur | 136 Nr. 10 | 2014 |  | ZFB:2 |  | 20214-06 | LWL | 9 | A2 | 4.09 |  |  |  |  | 2014-09 | LWL | 9 | A2 | 8.43
Münster, StdA | Stadtregistratur | 136 Nr. 10 | 2014 |  | ZFB:2 |  | 20214-06 | LWL | 9 | I6 | 4.03 |  |  |  |  | 2014-09 | LWL | 9 | I6 | 8.47
Münster, StdA | Landratsamt, Kreis A | 60 | 2016 | 1827 | Papersave Swiss (NCA) |  | 2016-07 | LWL | 6 | I2 | 4.25 |  |  |  |  | 2016-10 | LWL | 6 | I2 | 8.68
Münster, StdA | Amt Roxel I A Fach 44 | 4 | 2022 | 1921 | ZFB:2 |  | 2022-04 | LWL | 6 | D4 | 4.15 |  |  |  |  | 2022-09 | LWL | 6 | D4 | 8.68
Münster, StdA | Amt Roxel I A Fach 51 | 4 | 2022 | 1924 | ZFB:2 |  | 2022-04 | LWL | 2 | L4 | 4.27 |  |  |  |  | 2022-09 | LWL | 2 | L4 | 8.69
Münster, StdA | Amt Roxel I A Fach 59 | 4 | 2022 | 1826 | ZFB:2 |  | 2022-04 | LWL | 4 | J7 | 3.79 |  |  |  |  | 2022-09 | LWL | 4 | J7 | 8.7
Münster, StdA | Kreis Münster Kreisausschuss, Kreis B | 321 Bd. 1 | 2021 | 1916 | Papersave (Battelle, ZFB) |  | 2021-07 | LWL | 11 (in blau) | B2 | 4.55 |  |  |  |  | 2022-01 | LWL | 11 (in blau) | B2 | 9.02
Münster, StdA | Amt Roxel I A Fach 33 | 7 | 2022 | 1927 | ZFB:2 |  | 2022-04 | LWL | 7 | L5 | 3.94 |  |  |  |  | 2022-09 | LWL | 7 | L5 | 9.04
Münster, StdA | Amt Roxel I A Fach 56 | 2 | 2022 | 1844 | ZFB:2 |  | 2022-04 | LWL | 5 | K6 | 4.03 |  |  |  |  | 2022-09 | LWL | 5 | K6 | 9.14
Münster, StdA | Amt Roxel I A Fach 56 | 2 | 2022 | 1844 | ZFB:2 |  | 2022-04 | LWL | 5 | C3 | 4.1 |  |  |  |  | 2022-09 | LWL | 5 | C3 | 9.26
Münster, StdA | Amt Roxel I A Fach 59 | 4 | 2022 | 1826 | ZFB:2 |  | 2022-04 | LWL | 4 | B3 | 3.71 |  |  |  |  | 2022-09 | LWL | 4 | B3 | 9.34
Münster, StdA | Kreis Münster Kreisausschuss, Kreis B | 321 Bd. 1 | 2021 | 1916 | Papersave (Battelle, ZFB) |  | 2021-07 | LWL | 11 (in blau) | L6 | 4.57 |  |  |  |  | 2022-01 | LWL | 11 (in blau) | L6 | 9.48
Münster, StdA | Amt Roxel I A Fach 33 | 7 | 2022 | 1927 | ZFB:2 |  | 2022-04 | LWL | 7 | B3/B4 | 3.95 |  |  |  |  | 2022-09 | LWL | 7 | B3/B4 | 9.56
Münster, StdA | Oberstadtdirektor | 5 | 2023 | 1949 | ZfB:2 |  | 2023-04 | LWL | 15 | B2 | 4.43 |  |  |  |  | 2023-12 | LWL | 15 | B2 | 8.99
Münster, StdA | Oberstadtdirektor | 5 | 2023 | 1949 | ZfB:2 |  | 2023-04 | LWL | 15 | I6 | 4.56 |  |  |  |  | 2023-12 | LWL | 15 | I6 | 9.32
Münster, StdA | Oberstadtdirektor | 48 | 2023 | 1948 | ZfB:2 |  | 2023-04 | LWL | 19 | D7/D8 | 2.72 |  |  |  |  | 2023-12 | LWL | 19 | D7/D8 | 8.71
Münster, StdA | Oberstadtdirektor | 48 | 2023 | 1948 | ZfB:2 |  | 2023-04 | LWL | 19 | J3 | 2.9 |  |  |  |  | 2023-12 | LWL | 19 | J3 | 8.88
Münster, StdA | Oberstadtdirektor | 90 Bd.1 | 2023 | 1955 | ZfB:2 |  | 2023-04 | LWL | 9 | B2 | 3.85 |  |  |  |  | 2023-12 | LWL | 9 | B2 | 8.86
Münster, StdA | Oberstadtdirektor | 90 Bd.1 | 2023 | 1955 | ZfB:2 |  | 2023-04 | LWL | 9 | J7 | 3.99 |  |  |  |  | 2023-12 | LWL | 9 | J7 | 8.57
Münster, StdA | Oberstadtdirektor | 133 | 2023 | 1965 | ZfB:2 |  | 2023-04 | LWL | 10 | E7 | 4.84 |  |  |  |  | 2023-12 | LWL | 10 | E7 | 8.02
Münster, StdA | Oberstadtdirektor | 133 | 2023 | 1965 | ZfB:2 |  | 2023-04 | LWL | 10 | K3 | 4.81 |  |  |  |  | 2023-12 | LWL | 10 | K3 | 8.87
Münster, StdA | Oberstadtdirektor | 181 | 2023 | 1971 | ZfB:2 |  | 2023-04 | LWL | 5 | A7 | 4.34 |  |  |  |  | 2023-12 | LWL | 5 | A7 | 9.37
Münster, StdA | Oberstadtdirektor | 181 | 2023 | 1971 | ZfB:2 |  | 2023-04 | LWL | 5 | E5 | 4.42 |  |  |  |  | 2023-12 | LWL | 5 | E5 | 8.7
Münster, StdA | Stadtregistratur Fach 67 | 6 | 2024 | 1844 | ZfB:2 |  | 2024-07 | LWL | 5 | B4 | 3.9 |  |  |  |  | 2024-10 | LWL | 5 | B4 | 8.47
Münster, StdA | Stadtregistratur Fach 67 | 6 | 2024 | 1844 | ZfB:2 |  | 2024-07 | LWL | 5 | K5 | 3.91 |  |  |  |  | 2024-10 | LWL | 5 | K5 | 7.94
Münster, StdA | Stadtregistratur Fach 67 | 146 | 2024 | 1893 | ZfB:2 |  | 2024-07 | LWL | 3 | C7 | 5.43 |  |  |  |  | 2024-10 | LWL | 3 | C7 | 7.72
Münster, StdA | Stadtregistratur Fach 67 | 146 | 2024 | 1893 | ZfB:2 |  | 2024-07 | LWL | 3 | K2 | 4.53 |  |  |  |  | 2024-10 | LWL | 3 | K2 | 8.47
Münster, StdA | Stadtregistratur Fach 67 | 263 | 2024 | 1903 | ZfB:2 |  | 2024-07 | LWL | 13 | A6 | 4.47 |  |  |  |  | 2024-10 | LWL | 13 | A6 | 8.25
Münster, StdA | Stadtregistratur Fach 67 | 263 | 2024 | 1903 | ZfB:2 |  | 2024-07 | LWL | 13 | K3 | 4.53 |  |  |  |  | 2024-10 | LWL | 13 | K3 | 7.87
Münster, StdA | Nachlass Branse | 12 | 2024 | 1953 | ZfB:2 |  | 2024-07 | LWL | 5 | E7 | 3.83 |  |  |  |  | 2024-10 | LWL | 5 | E7 | 8.12
Münster, StdA | Nachlass Branse | 12 | 2024 | 1953 | ZfB:2 |  | 2024-07 | LWL | 5 | J2 | 4.07 |  |  |  |  | 2024-10 | LWL | 5 | J2 | 8.01
Münster, StdA | Nachlass Branse | 197 | 2024 | 1963 | ZfB:2 |  | 2024-07 | LWL | 22 | C2 | 5.07 |  |  |  |  | 2024-10 | LWL | 22 | C2 | 8.78
Münster, StdA | Nachlass Branse | 197 | 2024 | 1963 | ZfB:2 |  | 2024-07 | LWL | 22 | D5 | 5.21 |  |  |  |  | 2024-10 | LWL | 22 | D5 | 8.65
Münster, StdA | Amt Mauritz | 201 Bd.12 | 2025 | 1963 | ZfB:2 |  | 2025-02 | LWL | 17 | B5 | 4.21 |  |  |  |  | 2025-05 | LWL | 17 | B5 | 8.52
Münster, StdA | Amt Mauritz | 201 Bd.12 | 2025 | 1963 | ZfB:2 |  | 2025-02 | LWL | 17 | J4 | 4.17 |  |  |  |  | 2025-05 | LWL | 17 | J4 | 7.84
Münster, StdA | Amt Mauritz | 255 | 2025 | 1936 | ZfB:2 |  | 2025-02 | LWL | 8 | B6 | 4.03 |  |  |  |  | 2025-05 | LWL | 8 | B6 | 8.9
Münster, StdA | Amt Mauritz | 255 | 2025 | 1936 | ZfB:2 |  | 2025-02 | LWL | 8 | J3 | 4.39 |  |  |  |  | 2025-05 | LWL | 8 | J3 | 8.45
Münster, StdA | Amt Mauritz | 292 | 2025 | 1974 | ZfB:2 |  | 2025-02 | LWL | 10 | A2/B2 | 3.84 |  |  |  |  | 2025-05 | LWL | 10 | A2/B2 | 8.61
Münster, StdA | Amt Mauritz | 292 | 2025 | 1974 | ZfB:2 |  | 2025-02 | LWL | 10 | J3 | 3.69 |  |  |  |  | 2025-05 | LWL | 10 | J3 | 7.6
Münster, StdA | Amt Mauritz | 303 | 2025 | 1964 | ZfB:2 |  | 2025-02 | LWL | 12 | A3 | 3.74 |  |  |  |  | 2025-05 | LWL | 12 | A3 | 8.52
Münster, StdA | Amt Mauritz | 303 | 2025 | 1964 | ZfB:2 |  | 2025-02 | LWL | 12 | G2 | 4 |  |  |  |  | 2025-05 | LWL | 12 | G2 | 8.7
Münster, StdA | Amt Mauritz | 343 | 2025 | 1967 | ZfB:2 |  | 2025-02 | LWL | 8 | B3 | 3.57 |  |  |  |  | 2025-05 | LWL | 8 | B3 | 7.57
Münster, StdA | Amt Mauritz | 343 | 2025 | 1967 | ZfB:2 |  | 2025-02 | LWL | 8 | J6 | 3.68 |  |  |  |  | 2025-05 | LWL | 8 | J6 | 7.66
Münster, LWL | 141 | 226 | 2017 | 1968 | Papersave (Battelle, ZFB) |  | 2017-11 | LWL | 7 | J7 | 4.54 |  |  |  |  | 2018-04 | LWL | 7 | J7 | 9.39
Münster, LWL | 141 | 327 | 2017 | 1968 | Papersave (Battelle, ZFB) |  | 2017-11 | LWL | 11 | G6/H6 | 4.99 |  |  |  |  | 2018-04 | LWL | 11 | G6/H6 | 9.4
Münster, LWL | 141 | 226 | 2017 | 1968 | Papersave (Battelle, ZFB) |  | 2017-11 | LWL | 7 | B4 | 4.63 |  |  |  |  | 2018-04 | LWL | 7 | B4 | 9.55
Münster, LWL | 141 | 327 | 2017 | 1968 | Papersave (Battelle, ZFB) |  | 2017-11 | LWL | 11 | C5 | 4.95 |  |  |  |  | 2018-04 | LWL | 11 | C5 | 9.85
Ochtrup, StdA | E | 720 | 2017 | 1947 | Papersave (Battelle, ZFB) |  | 2017-08 | LWL | 10. nach 1. rotem Trennblatt | D2 | 2.63 |  |  |  |  | 2018-02 | LWL | 10. nach 1. rotem Trennblatt | D2 | 5.44
Ochtrup, StdA | E | 578 Bd. II | 2016 |  | Papersave Swiss (NCA) |  | 2016-06 | LWL | 3 | I2 | 4.3 |  |  |  |  | 2017-03 | LWL | 3 | I2 | 6.1
Ochtrup, StdA | E | 547 | 2016 |  | Papersave Swiss (NCA) |  | 2016-06 | LWL | 4 | J3 | 3.79 |  |  |  |  | 2017-03 | LWL | 4 | J3 | 6.35
Ochtrup, StdA | E | 447 | 2015 |  | ZfB:2 |  | 2015-02 | LWL | 12 | B3 | 4.12 |  |  |  |  | 2015-09 | LWL | 12 | B3 | 6.5
Ochtrup, StdA | E | 545 | 2016 |  | Papersave Swiss (NCA) |  | 2016-06 | LWL | 7 | B6 | 4.11 |  |  |  |  | 2017-03 | LWL | 7 | B6 | 6.52
Ochtrup, StdA | E | 720 | 2017 | 1947 | Papersave (Battelle, ZFB) |  | 2017-08 | LWL | 10. nach 1. rotem Trennblatt | E7 | 2.59 |  |  |  |  | 2018-02 | LWL | 10. nach 1. rotem Trennblatt | E7 | 6.53
Ochtrup, StdA | E | 461 | 2015 |  | ZfB:2 |  | 2015-02 | LWL | 12 | J4 | 4.09 |  |  |  |  | 2015-09 | LWL | 12 | J4 | 6.54
Ochtrup, StdA | E | 755 | 2017 | 1932 | Papersave (Battelle, ZFB) |  | 2017-08 | LWL | 24 nach Zeitung | I3 | 3.18 |  |  |  |  | 2018-02 | LWL | 24 nach Zeitung | I3 | 6.69
Ochtrup, StdA | D | 782 | 2021 | 1877 | ZFB:2 |  | 2021-07 | LWL | 8 | A3 | 4.09 |  |  |  |  | 2022-03 | LWL | 8 | A3 | 6.81
Ochtrup, StdA | E | 445 | 2015 |  | ZfB:2 |  | 2015-02 | LWL | 8 | B3 | 4.28 |  |  |  |  | 2015-09 | LWL | 8 | B3 | 6.83
Ochtrup, StdA | E | 474 | 2016 |  | Papersave Swiss (NCA) |  | 2016-06 | LWL | 7 | J5 | 4.3 |  |  |  |  | 2017-03 | LWL | 7 | J5 | 6.85
Ochtrup, StdA | E | 545 | 2016 |  | Papersave Swiss (NCA) |  | 2016-06 | LWL | 7 | I2 | 3.88 |  |  |  |  | 2017-03 | LWL | 7 | I2 | 6.87
Ochtrup, StdA | E | 578 Bd. II | 2016 |  | Papersave Swiss (NCA) |  | 2016-06 | LWL | 3 | B2 | 4.31 |  |  |  |  | 2017-03 | LWL | 3 | B2 | 6.87
Ochtrup, StdA | E | 461 | 2015 |  | ZfB:2 |  | 2015-02 | LWL | 12 | B7 | 3.99 |  |  |  |  | 2015-09 | LWL | 12 | B7 | 6.88
Ochtrup, StdA | E | 210 | 2017 | 1926 | Papersave (Battelle, ZFB) |  | 2017-08 | LWL | 18. letztes Blatt | B7/B8 | 3.33 |  |  |  |  | 2018-02 | LWL | 18 letztes Blatt | B7/B8 | 6.9
Ochtrup, StdA | E | 755 | 2017 | 1932 | Papersave (Battelle, ZFB) |  | 2017-08 | LWL | 24 nach Zeitung | C7 | 3.37 |  |  |  |  | 2018-02 | LWL | 24 nach Zeitung | C7 | 6.94
Ochtrup, StdA | E | 708 | 2017 | 1947 | Papersave (Battelle, ZFB) |  | 2017-08 | LWL | 57 | H7 | 3.37 |  |  |  |  | 2018-02 | LWL | 57 | H7 | 6.94
Ochtrup, StdA | E | 158 Bd. II | 2014 |  | ZfB:2 |  | 2014-06 | LWL | 21 | A8 | 3.96 |  |  |  |  | 2015-02 | LWL | 21 | A8 | 6.96
Ochtrup, StdA | E | 648 | 2016 |  | Papersave Swiss (NCA) |  | 2016-06 | LWL | 9 | B2 | 3.64 |  |  |  |  | 2017-03 | LWL | 9 | B2 | 6.98
Ochtrup, StdA | E | 460 | 2015 |  | ZfB:2 |  | 2015-02 | LWL | 10 | B3 | 4.05 |  |  |  |  | 2015-09 | LWL | 10 | B3 | 6.99
Ochtrup, StdA | E | 158 Bd. IV | 2014 |  | ZfB:2 |  | 2014-06 | LWL | 10 | A4 | 3.84 |  |  |  |  | 2015-02 | LWL | 10 | A4 | 7.02
Ochtrup, StdA | E | 158 Bd. II | 2014 |  | ZfB:2 |  | 2014-06 | LWL | 21 | I3 | 3.85 |  |  |  |  | 2015-02 | LWL | 21 | I3 | 7.04
Ochtrup, StdA | E | 158 Bd. IV | 2014 |  | ZfB:2 |  | 2014-06 | LWL | 10 | J8 | 3.77 |  |  |  |  | 2015-02 | LWL | 10 | J8 | 7.04
Ochtrup, StdA | E | 708 | 2017 | 1947 | Papersave (Battelle, ZFB) |  | 2017-08 | LWL | 57 | E4 | 3.33 |  |  |  |  | 2018-02 | LWL | 57 | E4 | 7.05
Ochtrup, StdA | D | 989 | 2022 | 1902 | ZFB:2 | 152 | 2022-03 | LWL | 10. letztes Blatt | I6 | --- |  |  |  |  | 2022-11 | LWL | 10. letztes Blatt | I6 | 7.05
Ochtrup, StdA | E | 661 Band VII | 2017 | 1959 | Papersave (Battelle, ZFB) |  | 2017-08 | LWL | 8 (Rückseite) | B5 | 3.68 |  |  |  |  | 2018-02 | LWL | 8. (Rückseite) | B5 | 7.06
Ochtrup, StdA | E | 531 | 2016 |  | Papersave Swiss (NCA) |  | 2016-06 | LWL | hinter grüner Pappe Bl.3 | J2 | 3.92 |  |  |  |  | 2017-03 | LWL | hinter grüner Pappe Bl.3 | J2 | 7.07
Ochtrup, StdA | E | 661 Band VII | 2017 | 1959 | Papersave (Battelle, ZFB) |  | 2017-08 | LWL | 8 (Rückseite) | K6 | 3.67 |  |  |  |  | 2018-02 | LWL | 8. (Rückseite) | K6 | 7.08 |  |  |  |  | 2016-04 | LWL | 1 | mm | 9.15
Ochtrup, StdA | E | 648 | 2016 |  | Papersave Swiss (NCA) |  | 2016-06 | LWL | 9 | E6 | 3.74 |  |  |  |  | 2017-03 | LWL | 9 | E6 | 7.09
Ochtrup, StdA | E | 474 | 2016 |  | Papersave Swiss (NCA) |  | 2016-06 | LWL | 7 | B6 | 4.62 |  |  |  |  | 2017-03 | LWL | 7 | B6 | 7.1
Ochtrup, StdA | E | 447 | 2015 |  | ZfB:2 |  | 2015-02 | LWL | 12 | J8 | 3.95 |  |  |  |  | 2015-09 | LWL | 12 | J8 | 7.12
Ochtrup, StdA | E | 460 | 2015 |  | ZfB:2 |  | 2015-02 | LWL | 10 | J2 | 4.11 |  |  |  |  | 2015-09 | LWL | 10 | J2 | 7.2
Ochtrup, StdA | E | 210 | 2017 | 1926 | Papersave (Battelle, ZFB) |  | 2017-08 | LWL | 18 (Rückseite) | J7/J8 | 3.42 |  |  |  |  | 2018-02 | LWL | 18. (Rückseite) | J7/J8 | 7.21
Ochtrup, StdA | D | 989 | 2022 | 1902 | ZFB:2 | 152 | 2022-03 | LWL | 10. letztes Blatt | C6 | 4.11 |  |  |  |  | 2022-11 | LWL | 10. letztes Blatt | C6 | 7.24
Ochtrup, StdA | E | 445 | 2015 |  | ZfB:2 |  | 2015-02 | LWL | 8 | J3 | 4.37 |  |  |  |  | 2015-09 | LWL | 8 | J3 | 7.25
Ochtrup, StdA | E | 194 | 2014 |  | ZfB:2 |  | 2014-06 | LWL | 26 | B3 | 4.41 |  |  |  |  | 2015-02 | LWL | 26 | B3 | 7.4
Ochtrup, StdA | E | 531 | 2016 |  | Papersave Swiss (NCA) |  | 2016-06 | LWL | hinter grüner Pappe Bl.3 | C5 | 3.76 |  |  |  |  | 2017-03 | LWL | hinter grüner Pappe Bl.3 | C5 | 7.49
Ochtrup, StdA | E | 530 | 2016 |  | Papersave Swiss (NCA) |  | 2016-06 | LWL | hinter Regist. D Bl. 2 | I2 | 4.29 |  |  |  |  | 2017-03 | LWL | hinter Regist. D Bl. 2 | I2 | 7.52
Ochtrup, StdA | E | 446 | 2015 |  | ZfB:2 |  | 2015-02 | LWL | 7 | C6 | 4.6 |  |  |  |  | 2015-09 | LWL | 7 | C6 | 7.54
Ochtrup, StdA | E | 578 Bd. I | 2016 |  | Papersave Swiss (NCA) |  | 2016-06 | LWL | 5 | H7 | 4.08 |  |  |  |  | 2017-03 | LWL | 5 | H7 | 7.6
Ochtrup, StdA | D | 782 | 2021 | 1877 | ZFB:2 |  | 2021-07 | LWL | 8 | J4 | 3.81 |  |  |  |  | 2022-03 | LWL | 8 | J4 | 7.6
Ochtrup, StdA | D | 240 | 2019 | 1911 | Papersave Swiss (NCA) |  | 2019-07 | LWL | 4 | E7 | 4.36 |  |  |  |  | 2020-01 | LWL | 4 | E7 | 7.63
Ochtrup, StdA | E | 530 | 2016 |  | Papersave Swiss (NCA) |  | 2016-06 | LWL | hinter Regist. D Bl. 2 | C5 | 4.18 |  |  |  |  | 2017-03 | LWL | hinter Regist. D Bl. 2 | C5 | 7.66
Ochtrup, StdA | E | 578 Bd. I | 2016 |  | Papersave Swiss (NCA) |  | 2016-06 | LWL | 5 | B5 | 4.12 |  |  |  |  | 2017-03 | LWL | 5 | B5 | 7.66
Ochtrup, StdA | E | 446 | 2015 |  | ZfB:2 |  | 2015-02 | LWL | 7 | J3 | 4.51 |  |  |  |  | 2015-09 | LWL | 7 | J3 | 7.68
Ochtrup, StdA | E | 194 | 2014 |  | ZfB:2 |  | 2014-06 | LWL | 26 | I4 | 4.28 |  |  |  |  | 2015-02 | LWL | 26 | I4 | 7.69
Ochtrup, StdA | E | 599 Bd. I | 2016 |  | Papersave Swiss (NCA) |  | 2016-06 | LWL | 5 | I3 | 4.73 |  |  |  |  | 2017-03 | LWL | 5 | I3 | 7.7
Ochtrup, StdA | E | 547 | 2016 |  | Papersave Swiss (NCA) |  | 2016-06 | LWL | 4 | C5 | 3.75 |  |  |  |  | 2017-03 | LWL | 4 | C5 | 7.72
Ochtrup, StdA | D | 440 | 2019 | 1876 | Papersave Swiss (NCA) |  | 2019-07 | LWL | 16 | B6 | 4.05 |  |  |  |  | 2020-01 | LWL | 16 | B6 | 7.8
Ochtrup, StdA | D | 207 | 2019 | 1904 | Papersave Swiss (NCA) |  | 2019-07 | LWL | 9 | E2 | 4.58 |  |  |  |  | 2020-01 | LWL | 9 | E2 | 7.83
Ochtrup, StdA | E | 599 Bd. I | 2016 |  | Papersave Swiss (NCA) |  | 2016-06 | LWL | 5 | D3 | 4.89 |  |  |  |  | 2017-03 | LWL | 5 | D3 | 7.84
Ochtrup, StdA | D | 175 | 2019 | 1916 | Papersave Swiss (NCA) |  | 2019-07 | LWL | 7 | J5 | 4.7 |  |  |  |  | 2020-01 | LWL | 7 | J5 | 7.84
Ochtrup, StdA |  | 444 (I-12-9) | 2020 | 1899 | Papersave (Battelle, ZFB) |  | 2020-02 | LWL | 8 | K7 | 4.4 |  |  |  |  | 2020-07 | LWL | 8 | K7 | 7.86
Ochtrup, StdA | D | 240 | 2019 | 1911 | Papersave Swiss (NCA) |  | 2019-07 | LWL | 4 | H3 | 4.58 |  |  |  |  | 2020-01 | LWL | 4 | H3 | 7.9
Ochtrup, StdA | E | 599 Bd. III | 2016 |  | Papersave Swiss (NCA) |  | 2016-06 | LWL | 3 | J7 | 5.33 |  |  |  |  | 2017-03 | LWL | 3 | J7 | 7.95
Ochtrup, StdA | D | 1 | 2018 | 1850 | Papersave Swiss (NCA) |  | 2018-03 | LWL | 7 | A7 | 4.55 |  |  |  |  | 2018-04 | LWL | 7 | A7 | 8
Ochtrup, StdA | D | 207 | 2019 | 1904 | Papersave Swiss (NCA) |  | 2019-07 | LWL | 9 | K6 | 4.45 |  |  |  |  | 2020-01 | LWL | 9 | K6 | 8.04
Ochtrup, StdA |  | 680 | 2020 | 1891 | Papersave (Battelle, ZFB) |  | 2020-02 | LWL | 8 | H4 | 4.63 |  |  |  |  | 2020-07 | LWL | 8 | H4 | 8.06
Ochtrup, StdA | D | 440 | 2019 | 1876 | Papersave Swiss (NCA) |  | 2019-07 | LWL | 16 | J7 | 4.15 |  |  |  |  | 2020-01 | LWL | 16 | J7 | 8.1
Ochtrup, StdA | D | 802 | 2021 | 1910 | ZFB:2 |  | 2021-07 | LWL | 7 | C3 | 4.35 |  |  |  |  | 2022-03 | LWL | 7 | C3 | 8.1
Ochtrup, StdA | E | 647 | 2016 |  | Papersave Swiss (NCA) |  | 2016-06 | LWL | 3 | B3 | 4.34 |  |  |  |  | 2017-03 | LWL | 3 | B3 | 8.11
Ochtrup, StdA | D | 45 | 2018 | 1911 | Papersave Swiss (NCA) |  | 2018-03 | LWL | 17 | F5 | 3.67 |  |  |  |  | 2018-04 | LWL | 17 | F5 | 8.14
Ochtrup, StdA | D | 802 | 2021 | 1910 | ZFB:2 |  | 2021-07 | LWL | 7 | H7 | 4.36 |  |  |  |  | 2022-03 | LWL | 7 | H7 | 8.14
Ochtrup, StdA | D | 135 | 2018 | 1848 | Papersave Swiss (NCA) |  | 2018-03 | LWL | 2 | B7 | 4.24 |  |  |  |  | 2018-04 | LWL | 2 | B7 | 8.15
Ochtrup, StdA | D | 135 | 2018 | 1848 | Papersave Swiss (NCA) |  | 2018-03 | LWL | 2 | J3 | 4.31 |  |  |  |  | 2018-04 | LWL | 2 | J3 | 8.16
Ochtrup, StdA | D | 45 | 2018 | 1911 | Papersave Swiss (NCA) |  | 2018-03 | LWL | 17 | L6 | 3.79 |  |  |  |  | 2018-04 | LWL | 17 | L6 | 8.18
Ochtrup, StdA | D | 1 | 2018 | 1850 | Papersave Swiss (NCA) |  | 2018-03 | LWL | 7 | K2 | 4.4 |  |  |  |  | 2018-04 | LWL | 7 | K2 | 8.2
Ochtrup, StdA | E | 195 | 2014 |  | ZfB:2 |  | 2014-06 | LWL | 16 | E7 | 4.35 |  |  |  |  | 2015-02 | LWL | 16 | E7 | 8.22
Ochtrup, StdA | D | 742 | 2021 | 1907 | ZFB:2 |  | 2021-07 | LWL | 5 | B2 | 4.18 |  |  |  |  | 2022-03 | LWL | 5 | B2 | 8.22
Ochtrup, StdA | E | 599 Bd. III | 2016 |  | Papersave Swiss (NCA) |  | 2016-06 | LWL | 3 | A4 | 4.9 |  |  |  |  | 2017-03 | LWL | 3 | A4/B4 | 8.24
Ochtrup, StdA | E | 195 | 2014 |  | ZfB:2 |  | 2014-06 | LWL | 16 | B3 | 4.27 |  |  |  |  | 2015-02 | LWL | 16 | B3 | 8.25
Ochtrup, StdA | D | 322 | 2019 | 1876 | Papersave Swiss (NCA) |  | 2019-07 | LWL | 6 | I2 | 4.64 |  |  |  |  | 2020-01 | LWL | 6 | I2 | 8.26
Ochtrup, StdA | D | 92 | 2018 | 1921 | Papersave Swiss (NCA) |  | 2018-03 | LWL | 5 | C2 | 4.3 |  |  |  |  | 2018-04 | LWL | 5 | C2 | 8.27
Ochtrup, StdA | D | 849 | 2022 | 1902 | ZFB:2 | 152 | 2022-03 | LWL | 16 | B2 | 4.04 |  |  |  |  | 2022-11 | LWL | 16 | B2 | 8.27
Ochtrup, StdA |  | 564 | 2020 | 1880 | Papersave (Battelle, ZFB) |  | 2020-02 | LWL | 11 | B6 | 3.76 |  |  |  |  | 2020-07 | LWL | 11 | B6 | 8.28
Ochtrup, StdA | D | 742 | 2021 | 1907 | ZFB:2 |  | 2021-07 | LWL | 5 | K7 | 4.2 |  |  |  |  | 2022-03 | LWL | 5 | K7 | 8.3
Ochtrup, StdA | D | 926 | 2022 | 1910 | ZFB:2 | 152 | 2022-03 | LWL | 26 | C5 | 3.68 |  |  |  |  | 2022-11 | LWL | 26 | C5 | 8.31
Ochtrup, StdA | D | 92 | 2018 | 1921 | Papersave Swiss (NCA) |  | 2018-03 | LWL | 5 | H7 | 4.25 |  |  |  |  | 2018-04 | LWL | 5 | H7 | 8.33
Ochtrup, StdA |  | 680 | 2020 | 1891 | Papersave (Battelle, ZFB) |  | 2020-02 | LWL | 8 | A2 | 4.73 |  |  |  |  | 2020-07 | LWL | 8 | A2 | 8.34
Ochtrup, StdA | D | 173 | 2018 | 1924 | Papersave Swiss (NCA) |  | 2018-03 | LWL | 12 | L7 | 3.51 |  |  |  |  | 2018-04 | LWL | 12 | L7 | 8.37 |  |  |  |  | 2016-05 | LWL | letzte Seite (Brief) | ru | 6.9
Ochtrup, StdA | D | 175 | 2019 | 1916 | Papersave Swiss (NCA) |  | 2019-07 | LWL | 7 | B3 | 4.77 |  |  |  |  | 2020-01 | LWL | 7 | B3 | 8.38
Ochtrup, StdA | D | 173 | 2018 | 1924 | Papersave Swiss (NCA) |  | 2018-03 | LWL | 12 | C4 | 3.6 |  |  |  |  | 2018-04 | LWL | 12 | C4 | 8.39 |  |  |  |  | 2016-04 | LWL | letztes Blatt | ru | 9.18
Ochtrup, StdA | D | 686 | 2021 | 1921 | ZFB:2 |  | 2021-07 | LWL | 15 | E4 | 4.4 |  |  |  |  | 2022-03 | LWL | 15 | E4 | 8.39
Ochtrup, StdA |  | 564 | 2020 | 1880 | Papersave (Battelle, ZFB) |  | 2020-02 | LWL | 11 | J3 | 3.91 |  |  |  |  | 2020-07 | LWL | 11 | J3 | 8.4
Ochtrup, StdA | D | 686 | 2021 | 1921 | ZFB:2 |  | 2021-07 | LWL | 15 | J5 | 4.57 |  |  |  |  | 2022-03 | LWL | 15 | J5 | 8.41
Ochtrup, StdA |  | 444 (I-12-9) | 2020 | 1899 | Papersave (Battelle, ZFB) |  | 2020-02 | LWL | 8 | E3 | 4.44 |  |  |  |  | 2020-07 | LWL | 8 | E3 | 8.45
Ochtrup, StdA | E | 647 | 2016 |  | Papersave Swiss (NCA) |  | 2016-06 | LWL | 3 | K6 | 4.25 |  |  |  |  | 2017-03 | LWL | 3 | K6 | 8.46
Ochtrup, StdA | D | 322 | 2019 | 1876 | Papersave Swiss (NCA) |  | 2019-07 | LWL | 6 | A7 | 4.85 |  |  |  |  | 2020-01 | LWL | 6 | A7 | 8.48
Ochtrup, StdA |  | 625 (II-5-2 Bd.6) | 2020 | 1929 | Papersave (Battelle, ZFB) |  | 2020-02 | LWL | 3 (v.h.) | C7 | 4.31 |  |  |  |  | 2020-07 | LWL | 3 (v.h.) | C7 | 8.5
Ochtrup, StdA | D | 948 | 2022 |  | ZFB:2 | 152 | 2022-03 | LWL | 20 | B5 | 5.21 |  |  |  |  | 2022-11 | LWL | 20 | B5 | 8.53
Ochtrup, StdA | D | 849 | 2022 | 1902 | ZFB:2 | 152 | 2022-03 | LWL | 16 | I5 | 4.41 |  |  |  |  | 2022-11 | LWL | 16 | I5 | 8.61
Ochtrup, StdA | D | 948 | 2022 |  | ZFB:2 | 152 | 2022-03 | LWL | 20 | K5 | 5.46 |  |  |  |  | 2022-11 | LWL | 20 | K5 | 8.63
Ochtrup, StdA | E | 473 | 2016 |  | Papersave Swiss (NCA) |  | 2016-06 | LWL | 2 | K4 | 3.65 |  |  |  |  | 2017-03 | LWL | 2 | K4 | 8.69
Ochtrup, StdA |  | 500 | 2020 | 1909 | Papersave (Battelle, ZFB) |  | 2020-02 | LWL | 13 | B2/B3 | 4.44 |  |  |  |  | 2020-07 | LWL | 13 | B2/B3 | 8.69
Ochtrup, StdA | D | 846 | 2021 | 1870 | ZFB:2 |  | 2021-07 | LWL | 2 | K2 | 4.16 |  |  |  |  | 2022-03 | LWL | 2 | K2 | 8.71
Ochtrup, StdA | D | 846 | 2021 | 1870 | ZFB:2 |  | 2021-07 | LWL | 2 | D7 | 4.46 |  |  |  |  | 2022-03 | LWL | 2 | D7 | 8.76
Ochtrup, StdA |  | 625 (II-5-2 Bd.6) | 2020 | 1929 | Papersave (Battelle, ZFB) |  | 2020-02 | LWL | 3 (v.h.) | H7 | 4.27 |  |  |  |  | 2020-07 | LWL | 3 (v.h.) | H7 | 8.77
Ochtrup, StdA | E | 473 | 2016 |  | Papersave Swiss (NCA) |  | 2016-06 | LWL | 2 | A8 | 4.12 |  |  |  |  | 2017-03 | LWL | 2 | A8 | 8.79 |  |  |  |  | 2016-05 | LWL | 4. Blatt (aufgeklebtes Blatt) | lo | 7.4
Ochtrup, StdA |  | 500 | 2020 | 1909 | Papersave (Battelle, ZFB) |  | 2020-02 | LWL | 13 | L4/L5 | 4.48 |  |  |  |  | 2020-07 | LWL | 13 | L4/L5 | 8.95
Ochtrup, StdA | D | 880 | 2022 | 1879 | ZFB:2 | 152 | 2022-03 | LWL | 24 | G7/H7 | 5.13 |  |  |  |  | 2022-11 | LWL | 24 | G7/H7 | 8.95
Ochtrup, StdA | D | 880 | 2022 | 1879 | ZFB:2 | 152 | 2022-03 | LWL | 24 | A5/B5 | 5.23 |  |  |  |  | 2022-11 | LWL | 24 | A5/B5 | 9.09
Ochtrup, StdA | D | 926 | 2022 | 1910 | ZFB:2 | 152 | 2022-03 | LWL | 26 | L2 | 3.83 |  |  |  |  | 2022-11 | LWL | 26 | L2 | 9.47
Ochtrup, StdA | D | 1007 | 2023 | 1901 | ZfB:2 |  | 2023-04 | LWL | 2 (Rückseite) | B2 | 4.12 |  |  |  |  | 2023-10 | LWL | 2 (Rückseite) | B2 | 8.15
Ochtrup, StdA | D | 1007 | 2023 | 1901 | ZfB:2 |  | 2023-04 | LWL | 2 (Rückseite) | K7 | 4.08 |  |  |  |  | 2023-10 | LWL | 2 (Rückseite) | K7 | 8.43
Ochtrup, StdA | D | 1060 | 2023 | 1903 | ZfB:2 |  | 2023-04 | LWL | 13 | D2 | 3.57 |  |  |  |  | 2023-10 | LWL | 13 | D2 | 8.26
Ochtrup, StdA | D | 1060 | 2023 | 1903 | ZfB:2 |  | 2023-04 | LWL | 13 | I7 | 3.63 |  |  |  |  | 2023-10 | LWL | 13 | I7 | 8.35
Ochtrup, StdA | D | 1107 | 2023 | 1901 | ZfB:2 |  | 2023-04 | LWL | 12 | D3 | 3.67 |  |  |  |  | 2023-10 | LWL | 12 | D3 | 8.19
Ochtrup, StdA | D | 1107 | 2023 | 1901 | ZfB:2 |  | 2023-04 | LWL | 12 | K3 | 3.65 |  |  |  |  | 2023-10 | LWL | 12 | K3 | 8.38
Ochtrup, StdA | D | 1160 | 2023 | 1906 | ZfB:2 |  | 2023-04 | LWL | 18 | A7 | 2.99 |  |  |  |  | 2023-10 | LWL | 18 | A7 | 7.13
Ochtrup, StdA | D | 1160 | 2023 | 1906 | ZfB:2 |  | 2023-04 | LWL | 18 | K4 | 2.89 |  |  |  |  | 2023-10 | LWL | 18 | K4 | 8.23
Ochtrup, StdA | D | 1210 | 2023 | 1871 | ZfB:2 |  | 2023-04 | LWL | 13 | C2 | 3.26 |  |  |  |  | 2023-10 | LWL | 13 | C2 | 7.74
Ochtrup, StdA | D | 1210 | 2023 | 1871 | ZfB:2 |  | 2023-04 | LWL | 13 | C7 | 2.64 |  |  |  |  | 2023-10 | LWL | 13 | C7 | 7.42
Oer-Erkenschwick, AAJB | SJD-NR | 19/6 | 2020 | 1952 | Papersave (Battelle, ZFB) |  | 2020-07 | LWL | 11 | B7 | 3.85 |  |  |  |  | 2021-05 | LWL | 11 | B7 | 6.64
Oer-Erkenschwick, AAJB | SJD-NR | 19/6 | 2020 | 1952 | Papersave (Battelle, ZFB) |  | 2020-07 | LWL | 11 | J2 | 3.56 |  |  |  |  | 2021-05 | LWL | 11 | J2 | 6.88
Oer-Erkenschwick, AAJB | SJD-OWL | 5/23 | 2018 | 1967 |  |  | 2018-09 | LWL | 13 | H5 | 4.08 |  |  |  |  | 2019-05 | LWL | 13 | H5 | 7.23
Oer-Erkenschwick, AAJB | SJD-OWL | 5/23 | 2018 | 1967 |  |  | 2018-09 | LWL | 13 | B6 | 4.31 |  |  |  |  | 2019-05 | LWL | 13 | B6 | 7.33
Oer-Erkenschwick, AAJB | SJD-WW | 22/5 | 2018 | 1953/54 |  |  | 2018-09 | LWL | 10 | A2 | 4.07 |  |  |  |  | 2019-05 | LWL | 10 | A2 | 7.57
Oer-Erkenschwick, AAJB | SJD-HH | 19/37 Bd. 2 | 2014 |  | ZfB:2 |  | 2014-08 | LWL | 9 | E1 | 3.68 |  |  |  |  | 2015-04 | LWL | 9 | E1 | 7.6
Oer-Erkenschwick, AAJB | SJD-BAY | 12/1 | 2020 | 1968 | Papersave (Battelle, ZFB) |  | 2020-07 | LWL | 6 | K8 | 4.25 |  |  |  |  | 2021-05 | LWL | 6 | K8 | 7.64
Oer-Erkenschwick, AAJB | SJD-HH | 19/37 Bd. 2 | 2014 |  | ZfB:2 |  | 2014-08 | LWL | 9 | D6 | 3.66 |  |  |  |  | 2015-04 | LWL | 9 | D6 | 7.89
Oer-Erkenschwick, AAJB | SJD-HH | 4/2 Bd. 2 | 2014 |  | ZfB:2 |  | 2014-08 | LWL | 1980-2 | D4 | 4.16 |  |  |  |  | 2015-04 | LWL | 1980-2 | D4 | 8
Oer-Erkenschwick, AAJB | SJD-NRW | 18/7 Bd.1 | 2017 | 1972 | Papersave (Battelle, ZFB) |  | 2017-09 | LWL | 17 | K6 | 2.98 |  |  |  |  | 2018-08 | LWL | 17 | K6 | 8
Oer-Erkenschwick, AAJB | SJD-HH | 4/2 Bd. 2 | 2014 |  | ZfB:2 |  | 2014-08 | LWL | 1980-2 | G4 | 4.14 |  |  |  |  | 2015-04 | LWL | 1980-2 | G4 | 8.03
Oer-Erkenschwick, AAJB | SJD-HH | 22/18 | 2014 |  | ZfB:2 |  | 2014-08 | LWL | 3 | I6 | 4.18 |  |  |  |  | 2015-04 | LWL | 3 | I6 | 8.04
Oer-Erkenschwick, AAJB | SJD-OWL | 32/10 | 2018 | 1961 |  |  | 2018-09 | LWL | 8 | I7 | 4.42 |  |  |  |  | 2019-05 | LWL | 8 | I7 | 8.05
Oer-Erkenschwick, AAJB | SJD-NR | 8/39 | 2017 | 1956 | Papersave (Battelle, ZFB) |  | 2017-09 | LWL | 10 | B2/C2 | 3.45 |  |  |  |  | 2018-08 | LWL | 10 | B2/C2 | 8.07
Oer-Erkenschwick, AAJB | SJD-HH | 22/18 | 2014 |  | ZfB:2 |  | 2014-08 | LWL | 3 | C6 | 4.04 |  |  |  |  | 2015-04 | LWL | 3 | C6 | 8.1
Oer-Erkenschwick, AAJB | SJD-NRW | 18/7 Bd.1 | 2017 | 1972 | Papersave (Battelle, ZFB) |  | 2017-09 | LWL | 17 | B5 | 2.9 |  |  |  |  | 2018-08 | LWL | 17 | B5 | 8.1
Oer-Erkenschwick, AAJB | SJD-HH | 19/32 | 2014 |  | ZfB:2 |  | 2014-08 | LWL | 3 | E4 | 4.38 |  |  |  |  | 2015-04 | LWL | 3 | E4 | 8.12
Oer-Erkenschwick, AAJB | SJD-NR | 8/39 | 2017 | 1956 | Papersave (Battelle, ZFB) |  | 2017-09 | LWL | 10 | G5 | 3.22 |  |  |  |  | 2018-08 | LWL | 10 | G5 | 8.14
Oer-Erkenschwick, AAJB | SJD-HH | 19/32 | 2014 |  | ZfB:2 |  | 2014-08 | LWL | 3 | A5 | 4.43 |  |  |  |  | 2015-04 | LWL | 3 | A5 | 8.19
Oer-Erkenschwick, AAJB | SJD-HH | HH-3/6 | 2014 |  | ZfB:2 |  | 2014-08 | LWL | 3 | I2 | 4.46 |  |  |  |  | 2015-04 | LWL | 3 | I2 | 8.19
Oer-Erkenschwick, AAJB | SJD-HH | HH-3/6 | 2014 |  | ZfB:2 |  | 2014-08 | LWL | 3 | C6 | 4.41 |  |  |  |  | 2015-04 | LWL | 3 | C6 | 8.24
Oer-Erkenschwick, AAJB | SJD-NR | 23/6 | 2017 | 1961 | Papersave (Battelle, ZFB) |  | 2017-09 | LWL | 3.Bl.n. Wettkampfkarten | A5 | 2.31 |  |  |  |  | 2018-08 | LWL | 3.Bl.n. Wettkampfkarten | A5 | 8.27
Oer-Erkenschwick, AAJB | SJD-V | 5/178 | 2022 | 1957 | ZFB:2 | 111 | 2022-04 | LWL | 1. Blatt nach Register "A" | E4 | 4.38 |  |  |  |  | 2022-09 | LWL | 1. Blatt nach Register "A" | E4 | 8.28
Oer-Erkenschwick, AAJB | SJD-BV | 17/29 | 2021 | 1958 | Papersave (Battelle, ZFB) |  | 2021-06 | LWL | 11 | K2 | 4.63 |  |  |  |  | 2022-02 | LWL | 11 | K2 | 8.32
Oer-Erkenschwick, AAJB | SJD-OWL | 32/10 | 2018 | 1961 |  |  | 2018-09 | LWL | 8 | C7 | 4.35 |  |  |  |  | 2019-05 | LWL | 8 | C7 | 8.34
Oer-Erkenschwick, AAJB | SJD-NR | 23/6 | 2017 | 1961 | Papersave (Battelle, ZFB) |  | 2017-09 | LWL | 3.Bl.n. Wettkampfkarten | J7 | 3.57 |  |  |  |  | 2018-08 | LWL | 3.Bl.n. Wettkampfkarten | J7 | 8.39
Oer-Erkenschwick, AAJB | SJD-WW | 22/5 | 2018 | 1953/54 |  |  | 2018-09 | LWL | 10 | K4 | 4.14 |  |  |  |  | 2019-05 | LWL | 10 | K4 | 8.42
Oer-Erkenschwick, AAJB | SJD-MF-N | 16 12 A IIb | 2021 | 1976 | Papersave (Battelle, ZFB) |  | 2021-06 | LWL | 2 | K5 | 4.13 |  |  |  |  | 2022-02 | LWL | 2 | K5 | 8.47
Oer-Erkenschwick, AAJB | SJD-BAY | 12/1 | 2020 | 1968 | Papersave (Battelle, ZFB) |  | 2020-07 | LWL | 6 | A1/B2 | 4.06 |  |  |  |  | 2021-05 | LWL | 6 | A1/B2 | 8.5
Oer-Erkenschwick, AAJB | SJD-BV | 17/29 | 2021 | 1958 | Papersave (Battelle, ZFB) |  | 2021-06 | LWL | 11 | C7 | 4.89 |  |  |  |  | 2022-02 | LWL | 11 | C7 | 8.52
Oer-Erkenschwick, AAJB | SJD-OWL | 22/9 | 2018 | 1951 |  |  | 2018-09 | LWL | 2 | G7 | 4.39 |  |  |  |  | 2019-05 | LWL | 2 | G7 | 8.68
Oer-Erkenschwick, AAJB | SJD-BV | 1984-08-01 | 2021 | 1960 | Papersave (Battelle, ZFB) |  | 2021-06 | LWL | 6 | K6 | 4.17 |  |  |  |  | 2022-02 | LWL | 6 | K6 | 8.68
Oer-Erkenschwick, AAJB | SJD-BV | 8/100 | 2020 | 1960 | Papersave (Battelle, ZFB) |  | 2020-07 | LWL | 7 | J4 | 4.48 |  |  |  |  | 2021-05 | LWL | 7 | J4 | 8.73
Oer-Erkenschwick, AAJB | SJD-MR | 26/5 Bd.3 | 2018 | 1970 |  |  | 2018-09 | LWL | 7 | J7 | 4.8 |  |  |  |  | 2019-05 | LWL | 7 | J7 | 8.77
Oer-Erkenschwick, AAJB | SJD-OWL | 22/9 | 2018 | 1951 |  |  | 2018-09 | LWL | 2 | A3 | 4.53 |  |  |  |  | 2019-05 | LWL | 2 | A3 | 8.83
Oer-Erkenschwick, AAJB | SJD-BV | 1984-08-01 | 2021 | 1960 | Papersave (Battelle, ZFB) |  | 2021-06 | LWL | 6 | A3 | 4.26 |  |  |  |  | 2022-02 | LWL | 6 | A3 | 8.84
Oer-Erkenschwick, AAJB | SJD-NR | 20/8 | 2017 | 1970 | Papersave (Battelle, ZFB) |  | 2017-09 | LWL | Bl.5 (S. 10) | A6 | 3.18 |  |  |  |  | 2018-08 | LWL | Bl.5 (S. 10) | A6 | 8.86
Oer-Erkenschwick, AAJB | SJD-MR | 26/5 Bd.3 | 2018 | 1970 |  |  | 2018-09 | LWL | 7 | D4 | 4.82 |  |  |  |  | 2019-05 | LWL | 7 | D4 | 8.9
Oer-Erkenschwick, AAJB | SJD-BV | 8/100 | 2020 | 1960 | Papersave (Battelle, ZFB) |  | 2020-07 | LWL | 7 | C5 | 4.62 |  |  |  |  | 2021-05 | LWL | 7 | C5 | 8.93
Oer-Erkenschwick, AAJB | SJD-BV | 17/30 | 2021 | 1960 | Papersave (Battelle, ZFB) |  | 2021-06 | LWL | 20 | H7 | 4.76 |  |  |  |  | 2022-02 | LWL | 20 | H7 | 9.02
Oer-Erkenschwick, AAJB | SJD-NR | 20/8 | 2017 | 1970 | Papersave (Battelle, ZFB) |  | 2017-09 | LWL | Bl.5 (S. 10) | J1/J2 | 3.24 |  |  |  |  | 2018-08 | LWL | Bl.5 (S. 10) | J1/J2 | 9.09
Oer-Erkenschwick, AAJB | SJD-BV | 17/30 | 2021 | 1960 | Papersave (Battelle, ZFB) |  | 2021-06 | LWL | 20 | B3 | 4.72 |  |  |  |  | 2022-02 | LWL | 20 | B3 | 9.12
Oer-Erkenschwick, AAJB | SJD-MF-N | 54 | 2021 | 1979 | Papersave (Battelle, ZFB) |  | 2021-06 | LWL | 7 | J3 | 4.71 |  |  |  |  | 2022-02 | LWL | 7 | J3 | 9.3
Oer-Erkenschwick, AAJB | SJD-BV | 5/178 | 2022 | 1957 | ZFB:2 | 111 | 2022-04 | LWL | 1. Blatt nach Register "A" | B7 | 4.14 |  |  |  |  | 2022-09 | LWL | 1. Blatt nach Register "A" | B7 | 9.34
Oer-Erkenschwick, AAJB | SJD-BV | 21/8 1957 | 2022 | 1957 | ZFB:2 | 111 | 2022-04 | LWL | o.r. 042 | J2 | 4.91 |  |  |  |  | 2022-09 | LWL | o.r. 042 | J2 | 9.42
Oer-Erkenschwick, AAJB | SJD-BV | 18/71 | 2022 | 1960 | ZFB:2 | 111 | 2022-04 | LWL | 20 | K2 | 4.71 |  |  |  |  | 2022-09 | LWL | 20 | K2 | 9.46
Oer-Erkenschwick, AAJB | SJD-MF-N | 54 | 2021 | 1979 | Papersave (Battelle, ZFB) |  | 2021-06 | LWL | 7 | C6 | 4.65 |  |  |  |  | 2022-02 | LWL | 7 | C6 | 9.55
Oer-Erkenschwick, AAJB | SJD-MF-N | 16 12 A IIb | 2021 | 1976 | Papersave (Battelle, ZFB) |  | 2021-06 | LWL | 2 | A5 | 4.3 |  |  |  |  | 2022-02 | LWL | 2 | A5 | 9.57
Oer-Erkenschwick, AAJB | SJD-BV | 18/71 | 2022 | 1960 | ZFB:2 | 111 | 2022-04 | LWL | 20 | A4/B4 | 4.51 |  |  |  |  | 2022-09 | LWL | 20 | A4/B4 | 9.69
Oer-Erkenschwick, AAJB | SJD-BV | 21/8 1957 | 2022 | 1957 | ZFB:2 | 111 | 2022-04 | LWL | o.r. 042 | B5 | 4.93 |  |  |  |  | 2022-09 | LWL | o.r. 042 | B5 | 9.69
Oer-Erkenschwick, AAJB | SJD-WW-RE | 21 | 2022 | 1993 | ZFB:2 | 111 | 2022-04 | LWL | 16 | B6 | 7 |  |  |  |  | 2022-09 | LWL | 16 | B6 | 10.7
Oer-Erkenschwick, AAJB | SJD-WW-RE | 21 | 2022 | 1993 | ZFB:2 | 111 | 2022-04 | LWL | 16 | J4 | 7.1 |  |  |  |  | 2022-09 | LWL | 16 | J4 | 10.75
Oer-Erkenschwick, AAJB | SJD-BAD | 22/4 11B Ic | 2023 | 1963 | ZfB:2 |  | 2023-04 | LWL | 2 | B3 | 3.85 |  |  |  |  | 2023-11 | LWL | 2 | B3 | 8.31
Oer-Erkenschwick, AAJB | SJD-BAD | 22/4 11B Ic | 2023 | 1963 | ZfB:2 |  | 2023-04 | LWL | 2 | I6 | 3.73 |  |  |  |  | 2023-11 | LWL | 2 | I6 | 8.28
Oer-Erkenschwick, AAJB | SJD-NR-D | 29 51/III/a Org. Akte 66-71 | 2023 | 1972 | ZfB:2 |  | 2023-04 | LWL | 1 | B4 | 5.12 |  |  |  |  | 2023-11 | LWL | 1 | B4 | 9.06
Oer-Erkenschwick, AAJB | SJD-NR-D | 29 51/III/a Org. Akte 66-71 | 2023 | 1972 | ZfB:2 |  | 2023-04 | LWL | 1 | I1/I2 | 4.85 |  |  |  |  | 2023-11 | LWL | 1 | I1/I2 | 8.88
Oer-Erkenschwick, AAJB | SJD-NR-D | 70 51/II/c Statische Berechnung | 2023 | 1960 | ZfB:2 |  | 2023-04 | LWL | 1 | D3/D4 | 4.65 |  |  |  |  | 2023-11 | LWL | 1 | D3/D4 | 8.85
Oer-Erkenschwick, AAJB | SJD-NR-D | 70 51/II/c Statische Berechnung | 2023 | 1960 | ZfB:2 |  | 2023-04 | LWL | 1 | I6 | 4.53 |  |  |  |  | 2023-11 | LWL | 1 | I6 | 9.44
Oer-Erkenschwick, AAJB | SJD-NR-D | 83 51/II/b | 2023 |  | ZfB:2 |  | 2023-04 | LWL | 7 | G2 | 4.03 |  |  |  |  | 2023-11 | LWL | 7 | G2 | 8.06
Oer-Erkenschwick, AAJB | SJD-NR-D | 83 51/II/b | 2023 |  | ZfB:2 |  | 2023-04 | LWL | 7 | G7 | 4.03 |  |  |  |  | 2023-11 | LWL | 7 | G7 | 7.81
Oer-Erkenschwick, AAJB | SJD-NR-D | 144 51/I/c 25/72 | 2023 | 1972 | ZfB:2 |  | 2023-04 | LWL | 9 | B6 | 3.86 |  |  |  |  | 2023-11 | LWL | 9 | B6 | 7.2
Oer-Erkenschwick, AAJB | SJD-NR-D | 144 51/I/c 25/72 | 2023 | 1972 | ZfB:2 |  | 2023-04 | LWL | 9 | I2 | 3.61 |  |  |  |  | 2023-11 | LWL | 9 | I2 | 7.56
Oer-Erkenschwick, AAJB | SJD-BAD | BAD 30/1 | 2024 | 1975 | ZfB:2 |  | 2024-08 | LWL | 4 | A5 | 4.79 |  |  |  |  | 2025-04 | LWL | 4 | A5 | 8.28
Oer-Erkenschwick, AAJB | SJD-BAD | BAD 30/1 | 2024 | 1975 | ZfB:2 |  | 2024-08 | LWL | 4 | H3 | 4.58 |  |  |  |  | 2025-04 | LWL | 4 | H3 | 9.75
Oer-Erkenschwick, AAJB | SJD-SH | SH 22/4 | 2024 | 1981 | ZfB:2 |  | 2024-08 | LWL | 8 | C3 | 6.65 |  |  |  |  | 2025-04 | LWL | 8 | C3 | 9.24
Oer-Erkenschwick, AAJB | SJD-SH | SH 22/4 | 2024 | 1981 | ZfB:2 |  | 2024-08 | LWL | 8 | J6 | 7 |  |  |  |  | 2025-04 | LWL | 8 | J6 | 9.8
Oer-Erkenschwick, AAJB | SJD-BD | BAD 22/2 | 2024 | 1973 | ZfB:2 |  | 2024-08 | LWL | 4 | B2 | 3.69 |  |  |  |  | 2025-04 | LWL | 4 | B2 | 7.78
Oer-Erkenschwick, AAJB | SJD-BD | BAD 22/2 | 2024 | 1973 | ZfB:2 |  | 2024-08 | LWL | 4 | E3 | 3.73 |  |  |  |  | 2025-04 | LWL | 4 | E3 | 8.74
Oer-Erkenschwick, AAJB | SJD-BV | 32/45 | 2024 |  | ZfB:2 |  | 2024-08 | LWL | 32 | B2 | 7.37 |  |  |  |  | 2025-04 | LWL | 32 | B2 | 8.23
Oer-Erkenschwick, AAJB | SJD-BV | 32/45 | 2024 |  | ZfB:2 |  | 2024-08 | LWL | 32 | G1 | 7.55 |  |  |  |  | 2025-04 | LWL | 32 | G1 | 8.01
Oer-Erkenschwick, AAJB | SJD-BV | 20/371 | 2024 | 1959 | ZfB:2 |  | 2024-08 | LWL | Rückseite letzter Seite | B6 | 3.56 |  |  |  |  | 2025-04 | LWL | Rückseite letzter Seite | B6 | 9.39
Oer-Erkenschwick, AAJB | SJD-BV | 20/371 | 2024 | 1959 | ZfB:2 |  | 2024-08 | LWL | Rückseite letzter Seite | J2 | 3.93 |  |  |  |  | 2025-04 | LWL | Rückseite letzter Seite | J2 | 9.17
Olpe, KrA | B | 1051 | 2015 |  | ZfB:2 |  | 2015-08 | LWL | 12 | K4 | 3.2 |  |  |  |  | 2016-03 | LWL | 12 | K4 | 5.02
Olpe, KrA | B | 1255 | 2015 |  | ZfB:2 |  | 2015-08 | LWL | 3 | H3 | 2.52 |  |  |  |  | 2016-03 | LWL | 3 | H3 | 5.72
Olpe, KrA | B | 1255 | 2015 |  | ZfB:2 |  | 2015-08 | LWL | 3 | I6 | 2.49 |  |  |  |  | 2016-03 | LWL | 3 | I6 | 6.09
Olpe, KrA | A | 5108 | 2020 | 1953 | Papersave (Battelle, ZFB) |  | 2020-06 | LWL | 5 | K7 | 3.9 |  |  |  |  | 2021-02 | LWL | 5 | K7 | 6.18
Olpe, KrA | B | 115 | 2016 |  | ZfB:2 |  | 2016-04 | LWL | 2 | G2 | 3.67 |  |  |  |  | 2016-09 | LWL | 2 | G2 | 6.19
Olpe, KrA | A | 65 | 2016 |  | ZfB:2 |  | 2016-04 | LWL | 5 | C1 | 3.82 |  |  |  |  | 2016-09 | LWL | 5 | C1 | 6.31
Olpe, KrA | A | 5108 | 2020 | 1953 | Papersave (Battelle, ZFB) |  | 2020-06 | LWL | 5 | A2 | 3.95 |  |  |  |  | 2021-02 | LWL | 5 | A2 | 6.33
Olpe, KrA | B | 1074 | 2015 |  | ZfB:2 |  | 2015-08 | LWL | 8 | I7 | 3.05 |  |  |  |  | 2016-03 | LWL | 8 | I7 | 6.41
Olpe, KrA | A | 641 | 2017 | 1932 | Papersave (Battelle, ZFB) |  | 2017-07 | LWL | 1. Bl.n.Schweinebestand | K4 | 3.16 |  |  |  |  | 2018-06 | LWL | 1. Bl.n.Schweinebestand | K4 | 6.45
Olpe, KrA | U 66.5 | 5608 | 2021 | 1976 | Papersave (Battelle, ZFB) |  | 2021-02 | LWL | 1 (Lageplan) | B7 | 4.03 |  |  |  |  | 2021-09 | LWL | 1 (Lageplan) | B7 | 6.49
Olpe, KrA | B | 1051 | 2015 |  | ZfB:2 |  | 2015-08 | LWL | 12 | E3 | 3.25 |  |  |  |  | 2016-03 | LWL | 12 | E3 | 6.5
Olpe, KrA | U 665 | 4645 | 2021 |  | Papersave (Battelle, ZFB) |  | 2021-02 | LWL | 6 | I3 | 3.63 |  |  |  |  | 2021-09 | LWL | 6 | I3 | 6.64
Olpe, KrA | B | 115 | 2016 |  | ZfB:2 |  | 2016-04 | LWL | 2 | F8 | 3.83 |  |  |  |  | 2016-09 | LWL | 2 | F8 | 6.65
Olpe, KrA | U 66.5 | 5556 | 2021 | 1976 | Papersave (Battelle, ZFB) |  | 2021-02 | LWL | 5 (S.7) | B3 | 5.26 |  |  |  |  | 2021-09 | LWL | 5 (S.7) | B3 | 6.71
Olpe, KrA | U | 1500 | 2020 | 1923 | Papersave (Battelle, ZFB) |  | 2020-06 | LWL | 5 | B7 | 4.04 |  |  |  |  | 2021-02 | LWL | 5 | B7 | 6.75
Olpe, KrA | U | 1500 | 2020 | 1923 | Papersave (Battelle, ZFB) |  | 2020-06 | LWL | 5 | L2 | 4.15 |  |  |  |  | 2021-02 | LWL | 5 | L2 | 6.8
Olpe, KrA | B | 1074 | 2015 |  | ZfB:2 |  | 2015-08 | LWL | 8 | I3 | 3.16 |  |  |  |  | 2016-03 | LWL | 8 | I3 | 6.86
Olpe, KrA | U 66.5 | 5556 | 2021 | 1976 | Papersave (Battelle, ZFB) |  | 2021-02 | LWL | 5 (S.7) | J7 | 5.11 |  |  |  |  | 2021-09 | LWL | 5 (S.7) | J7 | 6.86
Olpe, KrA | B | 1332 | 2015 |  | ZfB:2 |  | 2015-08 | LWL | Blatt nach dem 2. Plan | C8 | 4.05 |  |  |  |  | 2016-03 | LWL | Blatt nach dem 2. Plan | C8 | 6.96
Olpe, KrA | B | 1332 | 2015 |  | ZfB:2 |  | 2015-08 | LWL | Blatt nach dem 2. Plan | B2 | 3.78 |  |  |  |  | 2016-03 | LWL | Blatt nach dem 2. Plan | B2 | 7.06
Olpe, KrA | A | 768 | 2017 | 1898 | Papersave (Battelle, ZFB) |  | 2017-07 | LWL | 9 | D6 | 4.04 |  |  |  |  | 2018-06 | LWL | 9 | D6 | 7.09
Olpe, KrA | B | 1666 | 2016 |  | ZfB:2 |  | 2016-04 | LWL | 4 | A5 | 3.78 |  |  |  |  | 2016-09 | LWL | 4 | A5 | 7.1
Olpe, KrA | A | 641 | 2017 | 1932 | Papersave (Battelle, ZFB) |  | 2017-07 | LWL | 1. Bl.n.Schweinebestand | C7 | 3.41 |  |  |  |  | 2018-06 | LWL | 1. Bl.n.Schweinebestand | C7 | 7.15
Olpe, KrA | A | 2474 | 2019 | 1930 | Papersave (Battelle, ZFB) |  | 2019-02 | LWL | 6 | K4 | 4.57 |  |  |  |  | 2019-08 | LWL | 6 | K4 | 7.17
Olpe, KrA | B | 1363 | 2015 |  | ZfB:2 |  | 2015-08 | LWL | Blatt nach dem 1. grünen Blatt | H7 | 3.63 |  |  |  |  | 2016-03 | LWL | Blatt nach dem 1. grünen Blatt | H7 | 7.21
Olpe, KrA | B | 1666 | 2016 |  | ZfB:2 |  | 2016-04 | LWL | 4 | J5 | 3.79 |  |  |  |  | 2016-09 | LWL | 4 | J5 | 7.23
Olpe, KrA | A | 152 | 2016 |  | ZfB:2 |  | 2016-04 | LWL | 4 | G3 | 3.82 |  |  |  |  | 2016-09 | LWL | 4 | G3 | 7.25
Olpe, KrA | A | 152 | 2016 |  | ZfB:2 |  | 2016-04 | LWL | 4 | J7 | 3.9 |  |  |  |  | 2016-09 | LWL | 4 | J7 | 7.27
Olpe, KrA | A | 3858 | 2020 | 1910 | Papersave (Battelle, ZFB) |  | 2020-06 | LWL | 12 | A7 | 4.38 |  |  |  |  | 2021-02 | LWL | 12 | A7 | 7.27
Olpe, KrA | A | 65 | 2016 |  | ZfB:2 |  | 2016-04 | LWL | 5 | D7 | 3.81 |  |  |  |  | 2016-09 | LWL | 5 | D7 | 7.29
Olpe, KrA | U | 1522 | 2020 | 1929 | Papersave (Battelle, ZFB) |  | 2020-06 | LWL | 3 | E2 | 4.16 |  |  |  |  | 2021-02 | LWL | 3 | E2 | 7.41 |  |  |  |  | 2016-06 | LWL | M35.01, 1. Blatt | mm | 8.6
Olpe, KrA | U | 1522 | 2020 | 1929 | Papersave (Battelle, ZFB) |  | 2020-06 | LWL | 3 | I6 | 4.18 |  |  |  |  | 2021-02 | LWL | 3 | I6 | 7.45
Olpe, KrA | B | 1363 | 2015 |  | ZfB:2 |  | 2015-08 | LWL | Blatt nach dem 1. grünen Blatt | F3/F4 | 3.43 |  |  |  |  | 2016-03 | LWL | Blatt nach dem 1. grünen Blatt | F3/F4 | 7.53
Olpe, KrA | B | 72 | 2013 |  | ZfB:2 |  | 2013-03 | LWL | 2 | K7 | 2.99 |  |  |  |  | 2014-02 | LWL | 2 | K7 | 7.54
Olpe, KrA | A | 2765 | 2019 | 1904 | Papersave (Battelle, ZFB) |  | 2019-02 | LWL | 9 | H2 | 4.37 |  |  |  |  | 2019-08 | LWL | 9 | H2 | 7.54
Olpe, KrA | A | 201 | 2017 | 1919 | Papersave (Battelle, ZFB) |  | 2017-07 | LWL | 7 | L6 | 3.91 |  |  |  |  | 2018-06 | LWL | 7 | L6 | 7.66
Olpe, KrA | B | 105 | 2013 |  | ZfB:2 |  | 2013-03 | LWL | 4 | K7 | 3.92 |  |  |  |  | 2014-02 | LWL | 4 | K7 | 7.69
Olpe, KrA | A | 2378 | 2019 | 1933 | Papersave (Battelle, ZFB) |  | 2019-02 | LWL | 3 | B3 | 4.27 |  |  |  |  | 2019-08 | LWL | 3 | B3 | 7.69
Olpe, KrA | B | 1179 | 2015 |  | ZfB:2 |  | 2015-08 | LWL | 11. Blatt von hinten | A8 | 3.72 |  |  |  |  | 2016-03 | LWL | 11. Blatt von hinten | A8 | 7.7
Olpe, KrA | U | 1556 | 2020 | 1972 | Papersave (Battelle, ZFB) |  | 2020-06 | LWL | 14 (1.0 Erläuterungsbericht) | K5 | 5.08 |  |  |  |  | 2021-02 | LWL | 14 (1.0 Erläuterungsbericht) | K5 | 7.7
Olpe, KrA | A | 2925 | 2019 | 1931 | Papersave (Battelle, ZFB) |  | 2019-02 | LWL | 8 | J6 | 4.39 |  |  |  |  | 2019-08 | LWL | 8 | J6 | 7.71
Olpe, KrA | A | 2474 | 2019 | 1930 | Papersave (Battelle, ZFB) |  | 2019-02 | LWL | 6 | B4 | 4.49 |  |  |  |  | 2019-08 | LWL | 6 | B4 | 7.72
Olpe, KrA | U 665 | 4645 | 2021 |  | Papersave (Battelle, ZFB) |  | 2021-02 | LWL | 6 | C6 | 3.51 |  |  |  |  | 2021-09 | LWL | 6 | C6 | 7.72
Olpe, KrA | B | 1458 | 2016 |  | ZfB:2 |  | 2016-04 | LWL | letztes Blatt des 1. Teils | E4 | 3.41 |  |  |  |  | 2016-09 | LWL | letztes Blatt des 1. Teils | E4 | 7.73
Olpe, KrA | A | 201 | 2017 | 1919 | Papersave (Battelle, ZFB) |  | 2017-07 | LWL | 7 | B2 | 3.94 |  |  |  |  | 2018-06 | LWL | 7 | B2 | 7.75
Olpe, KrA | A | 2765 | 2019 | 1904 | Papersave (Battelle, ZFB) |  | 2019-02 | LWL | 9 | B7 | 4.23 |  |  |  |  | 2019-08 | LWL | 9 | B7 | 7.75
Olpe, KrA | A | 2565 | 2019 | 1908 | Papersave (Battelle, ZFB) |  | 2019-02 | LWL | 9 | C2 | 4.14 |  |  |  |  | 2019-08 | LWL | 9 | C2 | 7.77
Olpe, KrA | B | 1458 | 2016 |  | ZfB:2 |  | 2016-04 | LWL | letztes Blatt des 1. Teils | A4 | 3.4 |  |  |  |  | 2016-09 | LWL | letztes Blatt des 1. Teils | A4 | 7.83
Olpe, KrA | B | 103 | 2013 |  | ZfB:2 |  | 2013-03 | LWL | 3 | A8 | 3.38 |  |  |  |  | 2014-02 | LWL | 3 | A8 | 7.83
Olpe, KrA | U 66.5 | 5608 | 2021 | 1976 | Papersave (Battelle, ZFB) |  | 2021-02 | LWL | 1 (Lageplan) | I15 | 4.04 |  |  |  |  | 2021-09 | LWL | 1 (Lageplan) | I15 | 7.83
Olpe, KrA | B | 1228/1978 | 2015 |  | ZfB:2 |  | 2015-08 | LWL | 66 | F5 | 4.27 |  |  |  |  | 2016-03 | LWL | 66 | F5 | 7.9
Olpe, KrA | B | 95 | 2013 |  | ZfB:2 |  | 2013-03 | LWL | 1 | K7 | 3.56 |  |  |  |  | 2014-02 | LWL | 1 | K7 | 7.91
Olpe, KrA | A | 4611 | 2020 | 1938 | Papersave (Battelle, ZFB) |  | 2020-06 | LWL | 7 | H6 | 4.31 |  |  |  |  | 2021-02 | LWL | 7 | H6 | 7.91
Olpe, KrA | A | 2565 | 2019 | 1908 | Papersave (Battelle, ZFB) |  | 2019-02 | LWL | 9 | K6 | 4.04 |  |  |  |  | 2019-08 | LWL | 9 | K6 | 7.95
Olpe, KrA | A | 3013 | 2020 | 1918 | Papersave (Battelle, ZFB) |  | 2020-06 | LWL | 6 | C2 | 4.45 |  |  |  |  | 2021-02 | LWL | 6 | C2 | 7.98
Olpe, KrA | A | 871a | 2017 | 1916 | Papersave (Battelle, ZFB) |  | 2017-07 | LWL | 14 Satzung | J4/J5 | 3.97 |  |  |  |  | 2018-06 | LWL | 14 Satzung | J4/J5 | 7.99
Olpe, KrA | B | 1228/1978 | 2015 |  | ZfB:2 |  | 2015-08 | LWL | 66 | B2 | 3.73 |  |  |  |  | 2016-03 | LWL | 66 | B2 | 8.01
Olpe, KrA | A | 3 | 2016 |  | ZfB:2 |  | 2016-04 | LWL | 8 | E2 | 4.45 |  |  |  |  | 2016-09 | LWL | 8 | E2 | 8.04
Olpe, KrA | U | 1556 | 2020 | 1972 | Papersave (Battelle, ZFB) |  | 2020-06 | LWL | 14 (1.0 Erläuterungsbericht) | B4 | 5.67 |  |  |  |  | 2021-02 | LWL | 14 (1.0 Erläuterungsbericht) | B4 | 8.09
Olpe, KrA | B | 708 | 2014 |  | ZfB:2 |  | 2014-02 | LWL | 5 | mu | 3.77 |  |  |  |  | 2014-09 | LWL | 5 | mu | 8.11
Olpe, KrA | B | 1531 | 2016 |  | ZfB:2 |  | 2016-04 | LWL | Anlage 1 letztes Blatt | G8 | 4.45 |  |  |  |  | 2016-09 | LWL | Anlage 1 letztes Blatt | G8 | 8.12
Olpe, KrA | B | 708 | 2014 |  | ZfB:2 |  | 2014-02 | LWL | 5 | ro | 3.8 |  |  |  |  | 2014-09 | LWL | 5 | ro | 8.12
Olpe, KrA | B | 489 | 2014 |  | ZfB:2 |  | 2014-02 | LWL | 4 | ru | 3.72 |  |  |  |  | 2014-09 | LWL | 4 | ru | 8.15
Olpe, KrA | B | 1179 | 2015 |  | ZfB:2 |  | 2015-08 | LWL | 11. Blatt von hinten | H7 | 4.18 |  |  |  |  | 2016-03 | LWL | 11. Blatt von hinten | H7 | 8.15
Olpe, KrA | A | 4611 | 2020 | 1938 | Papersave (Battelle, ZFB) |  | 2020-06 | LWL | 7 | E2/E3 | 4.27 |  |  |  |  | 2021-02 | LWL | 7 | E2/E3 | 8.17
Olpe, KrA | B | 1531 | 2016 |  | ZfB:2 |  | 2016-04 | LWL | Anlage 1 letztes Blatt | F2 | 4.42 |  |  |  |  | 2016-09 | LWL | Anlage 1 letztes Blatt | F2 | 8.19
Olpe, KrA | B | 953 | 2014 |  | ZfB:2 |  | 2014-02 | LWL | 5 | mo | 3.37 |  |  |  |  | 2014-09 | LWL | 5 | mo | 8.19
Olpe, KrA | A | 2200 | 2018 | 1825 | Papersave Swiss (NCA) |  | 2018-06 | LWL | 16 | B2 | 3.72 |  |  |  |  | 2019-01 | LWL | 16 | B2 | 8.19
Olpe, KrA | A | 3 | 2016 |  | ZfB:2 |  | 2016-04 | LWL | 8 | F7 | 4.38 |  |  |  |  | 2016-09 | LWL | 8 | rm | 8.2
Olpe, KrA | B | 489 | 2014 |  | ZfB:2 |  | 2014-02 | LWL | 4 | lo | 3.74 |  |  |  |  | 2014-09 | LWL | 4 | lo | 8.2
Olpe, KrA | A | 1582 | 2018 | 1824 | Papersave Swiss (NCA) |  | 2018-06 | LWL | 7 | C4 | 3.73 |  |  |  |  | 2019-01 | LWL | 7 | C4 | 8.2
Olpe, KrA | U 66.5 | 5505 | 2021 | 1909 | Papersave (Battelle, ZFB) |  | 2021-02 | LWL | 4 | J7 | 4.23 |  |  |  |  | 2021-09 | LWL | 4 | J7 | 8.2
Olpe, KrA | A | 3013 | 2020 | 1918 | Papersave (Battelle, ZFB) |  | 2020-06 | LWL | 6 | L6 | 4.24 |  |  |  |  | 2021-02 | LWL | 6 | L6 | 8.22
Olpe, KrA | B | 953 | 2014 |  | ZfB:2 |  | 2014-02 | LWL | 5 | mu | 3.3 |  |  |  |  | 2014-09 | LWL | 5 | mu | 8.23
Olpe, KrA | A | 2200 | 2018 | 1925 | Papersave Swiss (NCA) |  | 2018-06 | LWL | 16 | K6 | 3.89 |  |  |  |  | 2019-01 | LWL | 16 | K6 | 8.24
Olpe, KrA | A | 2925 | 2019 | 1931 | Papersave (Battelle, ZFB) |  | 2019-02 | LWL | 8 | A4 | 4.25 |  |  |  |  | 2019-08 | LWL | 8 | A4 | 8.24
Olpe, KrA | A | 542 | 2017 | 1924 | Papersave (Battelle, ZFB) |  | 2017-07 | LWL | 11 | E2 | 3.89 |  |  |  |  | 2018-06 | LWL | 11 | E2 | 8.26
Olpe, KrA | A | 768 | 2017 | 1898 | Papersave (Battelle, ZFB) |  | 2017-07 | LWL | 9 | L2 | 3.98 |  |  |  |  | 2018-06 | LWL | 9 | L2 | 8.28
Olpe, KrA | A | 1389 | 2018 | 1904 | Papersave Swiss (NCA) |  | 2018-06 | LWL | 19 | J3 | 4.52 |  |  |  |  | 2019-01 | LWL | 19 | J3 | 8.29
Olpe, KrA | A | 3858 | 2020 | 1910 | Papersave (Battelle, ZFB) |  | 2020-06 | LWL | 12 | J3 | 4.18 |  |  |  |  | 2021-02 | LWL | 12 | J3 | 8.3
Olpe, KrA | B | 951 | 2014 |  | ZfB:2 |  | 2014-02 | LWL | 4 | mu | 3.75 |  |  |  |  | 2014-09 | LWL | 4 | mu | 8.33
Olpe, KrA | A | 1389 | 2018 | 1904 | Papersave Swiss (NCA) |  | 2018-06 | LWL | 19 | D7 | 4.79 |  |  |  |  | 2019-01 | LWL | 19 | D7 | 8.34
Olpe, KrA | A | 871a | 2017 | 1916 | Papersave (Battelle, ZFB) |  | 2017-07 | LWL | 14 Satzung | A3 | 4.02 |  |  |  |  | 2018-06 | LWL | 14 Satzung | A3 | 8.35
Olpe, KrA | B | 951 | 2014 |  | ZfB:2 |  | 2014-02 | LWL | 4 | lo | 4.01 |  |  |  |  | 2014-09 | LWL | 4 | lo | 8.36
Olpe, KrA | U 665 | 4615 (6 blau oben) | 2021 |  | Papersave (Battelle, ZFB) |  | 2021-02 | LWL | 5 | B3 | 4.39 |  |  |  |  | 2021-09 | LWL | 5 | B3 | 8.36
Olpe, KrA | A | 1582 | 2018 | 1824 | Papersave Swiss (NCA) |  | 2018-06 | LWL | 7 | I6 | 3.72 |  |  |  |  | 2019-01 | LWL | 7 | I6 | 8.37
Olpe, KrA | A | 2358 | 2018 | 1851 | Papersave Swiss (NCA) |  | 2018-06 | LWL | 2 | K3 | 4.3 |  |  |  |  | 2019-01 | LWL | 2 | K3 | 8.37
Olpe, KrA | U 66.5 | 5505 | 2021 | 1909 | Papersave (Battelle, ZFB) |  | 2021-02 | LWL | 4 | D2 | 4.29 |  |  |  |  | 2021-09 | LWL | 4 | D2 | 8.38
Olpe, KrA | B | 1760 | 2016 |  | ZfB:2 |  | 2016-04 | LWL | 4 | C2 | 4.64 |  |  |  |  | 2016-09 | LWL | 4 | F7 | 8.45
Olpe, KrA | B | 710 | 2014 |  | ZfB:2 |  | 2014-02 | LWL | 5 | lo | 4.1 |  |  |  |  | 2014-09 | LWL | 5 | lo | 8.5
Olpe, KrA | A | 542 | 2017 | 1924 | Papersave (Battelle, ZFB) |  | 2017-07 | LWL | 11 | K2 | 4.02 |  |  |  |  | 2018-06 | LWL | 11 | K2 | 8.5
Olpe, KrA | U 665 | 3563 | 2021 |  | Papersave (Battelle, ZFB) |  | 2021-02 | LWL | 3 | B7 | 4.51 |  |  |  |  | 2021-09 | LWL | 3 | B7 | 8.55
Olpe, KrA | B | 710 | 2014 |  | ZfB:2 |  | 2014-02 | LWL | 5 | mu | 4.15 |  |  |  |  | 2014-09 | LWL | 5 | mu | 8.56
Olpe, KrA | A | 2358 | 2018 | 1851 | Papersave Swiss (NCA) |  | 2018-06 | LWL | 2 | A8 | 4.2 |  |  |  |  | 2019-01 | LWL | 2 | A8 | 8.59
Olpe, KrA | B | 1760 | 2016 |  | ZfB:2 |  | 2016-04 | LWL | 4 | J7 | 4.69 |  |  |  |  | 2016-09 | LWL | 4 | J7 | 8.61
Olpe, KrA | A | 2378 | 2019 | 1933 | Papersave (Battelle, ZFB) |  | 2019-02 | LWL | 3 | J4 | 4.16 |  |  |  |  | 2019-08 | LWL | 3 | J4 | 8.64
Olpe, KrA | U 66.5 | 6554 | 2021 | 2015 | Papersave (Battelle, ZFB) |  | 2021-02 | LWL | 8 | J5 | 8.13 |  |  |  |  | 2021-09 | LWL | 8 | J5 | 8.64
Olpe, KrA | A | 1790 | 2018 | 1901 | Papersave Swiss (NCA) |  | 2018-06 | LWL | 7 | H4 | 4.64 |  |  |  |  | 2019-01 | LWL | 7 | H4 | 8.71
Olpe, KrA | A | 2043 | 2018 | 1839 | Papersave Swiss (NCA) |  | 2018-06 | LWL | 3 | E2/E3 | 4.48 |  |  |  |  | 2019-01 | LWL | 3 | E2/E3 | 8.72
Olpe, KrA | U 665 | 4615 (6 blau oben) | 2021 |  | Papersave (Battelle, ZFB) |  | 2021-02 | LWL | 5 | K7 | 4.58 |  |  |  |  | 2021-09 | LWL | 5 | K7 | 8.74
Olpe, KrA | B | 1133 | 2015 |  | ZfB:2 |  | 2015-08 | LWL | erstes weißes Blatt von hinten | E6 | 6.79 |  |  |  |  | 2016-03 | LWL | erstes weißes Blatt von hinten | E6 | 8.81
Olpe, KrA | A | 2043 | 2018 | 1839 | Papersave Swiss (NCA) |  | 2018-06 | LWL | 3 | K5 | 4.41 |  |  |  |  | 2019-01 | LWL | 3 | K5 | 8.84
Olpe, KrA | U 665 | 3563 | 2021 |  | Papersave (Battelle, ZFB) |  | 2021-02 | LWL | 3 | H3 | 4.63 |  |  |  |  | 2021-09 | LWL | 3 | H3 | 8.85
Olpe, KrA | U 66.5 | 6554 | 2021 | 2015 | Papersave (Battelle, ZFB) |  | 2021-02 | LWL | 8 | D3 | 7.86 |  |  |  |  | 2021-09 | LWL | 8 | D3 | 8.87
Olpe, KrA | A | 1790 | 2018 | 1901 | Papersave Swiss (NCA) |  | 2018-06 | LWL | 7 | B7 | 4.67 |  |  |  |  | 2019-01 | LWL | 7 | B7 | 8.88
Olpe, KrA | B | 1133 | 2015 |  | ZfB:2 |  | 2015-08 | LWL | erstes weißes Blatt von hinten | K7 | 6.7 |  |  |  |  | 2016-03 | LWL | erstes weißes Blatt von hinten | K7 | 9.22
Olpe, KrA | U 66.5 | 4500a | 2021 | 2007 | Papersave (Battelle, ZFB) |  | 2021-02 | LWL | 7 | A5 | 7.28 |  |  |  |  | 2021-09 | LWL | 7 | A5
Olpe, KrA | U 66.5 | 4500a | 2021 | 2007 | Papersave (Battelle, ZFB) |  | 2021-02 | LWL | 7 | K5 | 7.27 |  |  |  |  | 2021-09 | LWL | 7 | K5
Olpe, KrA | K | 9045 | 2022 | 1954 | ZFB:2 |  | 2022-05 | LWL | 1 | A7/B8 | 4.6 |  |  |  |  | 2022-10 | LWL | 1 | A7/B8 | 6.68
Olpe, KrA | U | 8665 | 2022 | 1940 | ZFB:2 |  | 2022-05 | LWL | 3 | J5 | 4.12 |  |  |  |  | 2022-10 | LWL | 3 | J5 | 6.76
Olpe, KrA | K | 9045 | 2022 | 1954 | ZFB:2 |  | 2022-05 | LWL | 1 | F3/F4 | 4.02 |  |  |  |  | 2022-10 | LWL | 1 | F3/F4 | 7.03
Olpe, KrA | U | 8665 | 2022 | 1940 | ZFB:2 |  | 2022-05 | LWL | 3 | B4 | 3.98 |  |  |  |  | 2022-10 | LWL | 3 | B4 | 7.23
Olpe, KrA | U | 7674 | 2022 | 1957 | ZFB:2 |  | 2022-05 | LWL | 4 (Erläuterungsbericht) | H6 | 4.5 |  |  |  |  | 2022-10 | LWL | 4 (Erläuterungsbericht) | H6 | 7.93
Olpe, KrA | U | 7674 | 2022 | 1957 | ZFB:2 |  | 2022-05 | LWL | 4 (Erläuterungsbericht) | E2 | 4.38 |  |  |  |  | 2022-10 | LWL | 4 (Erläuterungsbericht) | E2 | 8.19
Olpe, KrA | U | 8500 | 2022 | 1893 | ZFB:2 |  | 2022-05 | LWL | 3 | J4 | 6.03 |  |  |  |  | 2022-10 | LWL | 3 | J4 | 8.66
Olpe, KrA | U | 7502 | 2022 | 1909 | ZFB:2 |  | 2022-05 | LWL | 1 (festgeb. Teil) | C7 | 4.81 |  |  |  |  | 2022-10 | LWL | 1 (festgeb. Teil) | C7 | 8.8
Olpe, KrA | U | 8500 | 2022 | 1893 | ZFB:2 |  | 2022-05 | LWL | 3 | B3 | 4.52 |  |  |  |  | 2022-10 | LWL | 3 | B3 | 8.99
Olpe, KrA | U | 7502 | 2022 | 1909 | ZFB:2 |  | 2022-05 | LWL | 1 (festgeb. Teil) | K4 | 5.86 |  |  |  |  | 2022-10 | LWL | 1 (festgeb. Teil) | K4 | 9.03
Olpe, KrA | HH | 79 | 2023 | 1944 | ZfB:2 |  | 2023-05 | LWL | 3 | B3 | 4.44 |  |  |  |  | 2023-11 | LWL | 3 | B3 | 8.01
Olpe, KrA | HH | 79 | 2023 | 1944 | ZfB:2 |  | 2023-05 | LWL | 3 | K7 | 4.3 |  |  |  |  | 2023-11 | LWL | 3 | K7 | 8.02
Olpe, KrA | HH | 93 | 2023 | 1950 | ZfB:2 |  | 2023-05 | LWL | 10 | C5 | 2.9 |  |  |  |  | 2023-11 | LWL | 10 | C5 | 6.56
Olpe, KrA | HH | 93 | 2023 | 1950 | ZfB:2 |  | 2023-05 | LWL | 10 | H3 | 2.98 |  |  |  |  | 2023-11 | LWL | 10 | H3 | 3.11
Olpe, KrA | HH | 127 | 2023 | 1958 | ZfB:2 |  | 2023-05 | LWL | 4 | D5 | 4.33 |  |  |  |  | 2023-11 | LWL | 4 | D5 | 8.58
Olpe, KrA | HH | 127 | 2023 | 1958 | ZfB:2 |  | 2023-05 | LWL | 4 | K3 | 4.51 |  |  |  |  | 2023-11 | LWL | 4 | K3 | 8.95
Olpe, KrA | U12 | 1 | 2024 | 1961 | ZfB:2 |  | 2024-04 | LWL | 21 | A3 | 4.53 |  |  |  |  | 2024-07 | LWL | 21 | A3 | 8.45
Olpe, KrA | U12 | 1 | 2024 | 1961 | ZfB:2 |  | 2024-04 | LWL | 21 | H5 | 4.23 |  |  |  |  | 2024-07 | LWL | 21 | H5 | 7.79
Olpe, KrA | U12 | 33 | 2024 | 2011 | ZfB:2 |  | 2024-04 | LWL | 6 | C2 | 7.45 |  |  |  |  | 2024-07 | LWL | 6 | C2 | 10.11
Olpe, KrA | U12 | 33 | 2024 | 2011 | ZfB:2 |  | 2024-04 | LWL | 6 | F6 | 7.6 |  |  |  |  | 2024-07 | LWL | 6 | F6 | 10.09
Olpe, KrA | HH | 132 | 2024 | 1960 | ZfB:2 |  | 2024-04 | LWL | 17 | D3 | 3.07 |  |  |  |  | 2024-07 | LWL | 17 | D3 | 8.62
Olpe, KrA | HH | 132 | 2024 | 1960 | ZfB:2 |  | 2024-04 | LWL | 17 | D10 | 3.31 |  |  |  |  | 2024-07 | LWL | 17 | D10 | 8.43
Olpe, KrA | HH | 219 | 2024 | 1978 | ZfB:2 |  | 2024-04 | LWL | 6 | C6 | 4.42 |  |  |  |  | 2024-07 | LWL | 6 | C6 | 9.5
Olpe, KrA | HH | 219 | 2024 | 1978 | ZfB:2 |  | 2024-04 | LWL | 6 | J2 | 4.6 |  |  |  |  | 2024-07 | LWL | 6 | J2 | 9.54
Olpe, KrA | HH | 301 | 2024 | 2016 | ZfB:2 |  | 2024-04 | LWL | 7 | B4 | 7.5 |  |  |  |  | 2024-07 | LWL | 7 | B4 | 9.93
Olpe, KrA | HH | 301 | 2024 | 2016 | ZfB:2 |  | 2024-04 | LWL | 7 | H6 | 7.57 |  |  |  |  | 2024-07 | LWL | 7 | H6 | 10
Olpe, StdA | Fa. Dahlenkamp | 146 | 2019 | 1941 | Papersave Swiss (NCA) |  | 2019-02 | LWL | 10 | C4/C5 | 4.34 |  |  |  |  | 2019-06 | LWL | 10 | C4/C5 | 7.35
Olpe, StdA | Fa. Dahlenkamp | 99 | 2019 | 1940 | Papersave Swiss (NCA) |  | 2019-02 | LWL | 4 | B4 | 4.6 |  |  |  |  | 2019-06 | LWL | 4 | B4 | 7.53
Olpe, StdA | Fa. Dahlenkamp | 47 | 2019 | 1927 | Papersave Swiss (NCA) |  | 2019-02 | LWL | 10 | J6 | 4.33 |  |  |  |  | 2019-06 | LWL | 10 | J6 | 7.61
Olpe, StdA | Fa. Dahlenkamp | 234 | 2019 | 1940 | Papersave Swiss (NCA) |  | 2019-02 | LWL | Seite 7 | B2 | 4.89 |  |  |  |  | 2019-06 | LWL | Seite 7 | B2 | 7.61
Olpe, StdA | Fa. Dahlenkamp | 352 | 2019 | 1938 | Papersave Swiss (NCA) |  | 2019-02 | LWL | Seite 69 | I4 | 4.59 |  |  |  |  | 2019-06 | LWL | Seite 69 | I4 | 7.73
Olpe, StdA | Fa. Dahlenkamp | 234 | 2019 | 1940 | Papersave Swiss (NCA) |  | 2019-02 | LWL | Seite 7 | G4 | 4.83 |  |  |  |  | 2019-06 | LWL | Seite 7 | G4 | 7.9
Olpe, StdA | Fa. Dahlenkamp | 47 | 2019 | 1927 | Papersave Swiss (NCA) |  | 2019-02 | LWL | 10 | B2/B3 | 4.26 |  |  |  |  | 2019-06 | LWL | 10 | B2/B3 | 7.99
Olpe, StdA | Fa. Dahlenkamp | 352 | 2019 | 1938 | Papersave Swiss (NCA) |  | 2019-02 | LWL | Seite 69 | A2 | 4.56 |  |  |  |  | 2019-06 | LWL | Seite 69 | A2 | 8.34
Olpe, StdA | Fa. Dahlenkamp | 146 | 2019 | 1941 | Papersave Swiss (NCA) |  | 2019-02 | LWL | 10 | J3 | 4.26 |  |  |  |  | 2019-06 | LWL | 10 | J3 | 8.41
Olpe, StdA | Fa. Dahlenkamp | 99 | 2019 | 1940 | Papersave Swiss (NCA) |  | 2019-02 | LWL | 4 | J2 | 4.63 |  |  |  |  | 2019-06 | LWL | 4 | J2 | 8.63
Olpe, StdA |  | 2888 | 2016 | 1954 | ZfB:2 |  | 2016-07 | LWL | 7 | J7 | 3.85 |  |  |  |  | 2016-11 | LWL | 7 | J7 | 5.49
Olpe, StdA | GerichteTestamente 1 + 2 | 2465 | 2017 | 1905 | ZFB:2 |  | 2017-04 | LWL | 8 | I7 | 4.62 |  |  |  |  | 2018-01 | LWL | 8 | I7 | 6.06
Olpe, StdA |  | 2888 | 2016 | 1954 | ZfB:2 |  | 2016-07 | LWL | 7 | A1 | 3.76 |  |  |  |  | 2016-11 | LWL | 7 | A1 | 6.25
Olpe, StdA | GerichteTestamente 1 + 2 | 2345 | 2017 | 1910 | ZFB:2 |  | 2017-04 | LWL | 5 | L5 | 4.37 |  |  |  |  | 2018-01 | LWL | 5 | L5 | 6.25
Olpe, StdA | GerichteTestamente 1 + 2 | 145 | 2017 | 1857 | ZFB:2 |  | 2017-04 | LWL | 5 | A4 | 4.35 |  |  |  |  | 2018-01 | LWL | 5 | A4 | 6.35
Olpe, StdA | C | 3705 | 2015 |  | ZfB:2 |  | 2015-06 | LWL | 3 | G7 | 3.93 |  |  |  |  | 2016-06 | LWL | 3 | G7 | 6.37
Olpe, StdA | C | 1487 | 2014 |  | ZfB:2 |  | 2014-01 | LWL | 3. Blatt nach Register H | F4 | 4.36 |  |  |  |  | 2014-11 | LWL | nach Register H 3 | F4 | 6.49
Olpe, StdA | C | 1487 | 2014 |  | ZfB:2 |  | 2014-01 | LWL | 3. Blatt nach Register H | J7 | [5 empty] | 2014-11 | LWL | nach Register H 3 | J7 | 6.52
Olpe, StdA | C | 1961 | 2014 |  | ZfB:2 |  | 2014-01 | LWL | 8 | C3 | 3.5 |  |  |  |  | 2014-11 | LWL | 8 | C3 | 6.57
Olpe, StdA | C | 1961 | 2014 |  | ZfB:2 |  | 2014-01 | LWL | 8 | J1 | [5 empty] | 2014-11 | LWL | 8 | J1 | 6.69
Olpe, StdA | GerichteTestamente 1 + 2 | 2465 | 2017 | 1905 | ZFB:2 |  | 2017-04 | LWL | 8 | A6 | 4.74 |  |  |  |  | 2018-01 | LWL | 8 | A6 | 6.71
Olpe, StdA | C | 1490 | 2014 |  | ZfB:2 |  | 2014-01 | LWL | 4. Blatt nach Register AF | I7 | [5 empty] | 2014-11 | LWL | nach Register AF 4 | I7 | 6.78
Olpe, StdA | C | 1170 | 2014 |  | ZfB:2 |  | 2014-01 | LWL | 5 | B7 | [5 empty] | 2014-11 | LWL | 5 | B7 | 6.8
Olpe, StdA | GerichteTestamente 1 + 2 | 175 | 2017 | 1862 | ZFB:2 |  | 2017-04 | LWL | 10 | B7 | 4.4 |  |  |  |  | 2018-01 | LWL | 10 | B7 | 6.85
Olpe, StdA | C | 1490 | 2014 |  | ZfB:2 |  | 2014-01 | LWL | 4. Blatt nach Register AF | G1 | 4.1 |  |  |  |  | 2014-11 | LWL | nach Register AF 4 | G1 | 6.9
Olpe, StdA | C | 1172 | 2014 |  | ZfB:2 |  | 2014-01 | LWL | 6 | C7 | [5 empty] | 2014-11 | LWL | 6 | C7 | 6.95
Olpe, StdA | C | 1170 | 2014 |  | ZfB:2 |  | 2014-01 | LWL | 5 | F4 | 3.53 |  |  |  |  | 2014-11 | LWL | 5 | F4 | 6.99
Olpe, StdA | GerichteTestamente 1 + 2 | 1620 | 2017 | 1884 | ZFB:2 |  | 2017-04 | LWL | 9 | F2 | 4.62 |  |  |  |  | 2018-01 | LWL | 9 | F2 | 6.99
Olpe, StdA | GerichteTestamente 1 + 2 | 1945 | 2017 | 1879 | ZFB:2 |  | 2017-04 | LWL | 2 | F7 | 4.24 |  |  |  |  | 2018-01 | LWL | 2 | F7 | 6.99
Olpe, StdA | GerichteTestamente 1 + 2 | 2345 | 2017 | 1910 | ZFB:2 |  | 2017-04 | LWL | 5 | B3 | 4.5 |  |  |  |  | 2018-01 | LWL | 5 | B3 | 7.03
Olpe, StdA | C | 1172 | 2014 |  | ZfB:2 |  | 2014-01 | LWL | 6 | H4 | 3.5 |  |  |  |  | 2014-11 | LWL | 6 | H4 | 7.04
Olpe, StdA | GerichteTestamente 1 + 2 | 1945 | 2017 | 1879 | ZFB:2 |  | 2017-04 | LWL | 2 | L5 | 4.31 |  |  |  |  | 2018-01 | LWL | 2 | L5 | 7.06
Olpe, StdA | Ruegenberg | 1 | 2016 | 1889 | ZfB:2 |  | 2016-07 | LWL | 40 | K1 | 4.34 |  |  |  |  | 2016-11 | LWL | 40 | K1 | 7.1
Olpe, StdA | Protokoll- u. Amtsbücher | PAB AV Olpe 5 | 2016 | 1965 | ZfB:2 |  | 2016-06 | LWL | 51 | B2 | 4.67 |  |  |  |  | 2016-11 | LWL | 51 | B2 | 7.11
Olpe, StdA | C | 3705 | 2015 |  | ZfB:2 |  | 2015-06 | LWL | 3 | F2 | 3.89 |  |  |  |  | 2016-06 | LWL | 3 | F2 | 7.13
Olpe, StdA | Heller & Köster | 84 | 2016 |  | ZfB:2 |  | 2016-07 | LWL | letztes Blatt | B5 | 4.07 |  |  |  |  | 2016-11 | LWL | letztes Blatt | B5 | 7.18
Olpe, StdA | GerichteTestamente 1 + 2 | 175 | 2017 | 1862 | ZFB:2 |  | 2017-04 | LWL | 10 | J2 | 4.45 |  |  |  |  | 2018-01 | LWL | 10 | J2 | 7.2
Olpe, StdA | Ruegenberg | 1 | 2016 | 1889 | ZfB:2 |  | 2016-07 | LWL | 40 | B3 | 4.2 |  |  |  |  | 2016-11 | LWL | 40 | B3 | 7.34
Olpe, StdA | GerichteTestamente 1 + 2 | 145 | 2017 | 1857 | ZFB:2 |  | 2017-04 | LWL | 5 | K7 | 4.7 |  |  |  |  | 2018-01 | LWL | 5 | K7 | 7.35
Olpe, StdA | G | 418 | 2020 | 2000 | Papersave (Battelle, ZFB) |  | 2020-06 | LWL | 10 | K3 | 7.07 |  |  |  |  | 2020-11 | LWL | 10 | K3 | 7.38
Olpe, StdA | Heller & Köster | 42 | 2016 |  | ZfB:2 |  | 2016-07 | LWL | 47 | A5 | 4.2 |  |  |  |  | 2016-11 | LWL | 47 | A5 | 7.41
Olpe, StdA | G | 418 | 2020 | 2000 | Papersave (Battelle, ZFB) |  | 2020-06 | LWL | 10 | D6 | 6.85 |  |  |  |  | 2020-11 | LWL | 10 | D6 | 7.42
Olpe, StdA | Protokoll- u. Amtsbücher | PAB AV Olpe 5 | 2016 | 1965 | ZfB:2 |  | 2016-06 | LWL | 51 | J7 | 4.6 |  |  |  |  | 2016-11 | LWL | 51 | J7 | 7.43
Olpe, StdA | Heller & Köster | 84 | 2016 |  | ZfB:2 |  | 2016-07 | LWL | letztes Blatt | F3 | 3.96 |  |  |  |  | 2016-11 | LWL | letztes Blatt | F3/F4 | 7.5
Olpe, StdA | D | 96 | 2015 |  | ZfB:2 |  | 2015-06 | LWL | 8 | C2 | 4.75 |  |  |  |  | 2016-06 | LWL | 8 | C2 | 7.52
Olpe, StdA | ? | 7 | 2021 | 2009 | Papersave (Battelle, ZFB) |  | 2021-03 | LWL | 1 | J2 | 7.32 |  |  |  |  | 2021-09 | LWL | 1 | J2 | 7.57
Olpe, StdA | C | 146 | 2012 |  | Papersave (Battelle, ZFB) | [10 empty] | 2013-03 | LWL | 2 | E7 | 7.58
Olpe, StdA | GerichteTestamente 1 + 2 | 1620 | 2017 | 1884 | ZFB:2 |  | 2017-04 | LWL | 9 | L7 | 4.33 |  |  |  |  | 2018-01 | LWL | 9 | L7 | 7.58
Olpe, StdA |  | 2878 | 2016 | 1951 | ZfB:2 |  | 2016-07 | LWL | 12 | A3 | 4.12 |  |  |  |  | 2016-11 | LWL | 12 | A3 | 7.59
Olpe, StdA | Protokoll- u. Amtsbücher | GV Rohde 8 | 2016 | 1965 | ZfB:2 |  | 2016-06 | LWL | 387 | D5 | 4.38 |  |  |  |  | 2016-11 | LWL | 387 | D5 | 7.6
Olpe, StdA |  | 2878 | 2016 | 1951 | ZfB:2 |  | 2016-07 | LWL | 12 | J2 | 4.22 |  |  |  |  | 2016-11 | LWL | 12 | J2 | 7.61
Olpe, StdA | Heller & Köster | 42 | 2016 |  | ZfB:2 |  | 2016-07 | LWL | 47 | I4 | 4.05 |  |  |  |  | 2016-11 | LWL | 47 | I4 | 7.72
Olpe, StdA | G | 324 | 2020 | 1949 | Papersave (Battelle, ZFB) |  | 2020-06 | LWL | 6 | K7 | 4.3 |  |  |  |  | 2020-11 | LWL | 6 | K7 | 7.73
Olpe, StdA | Oberveischede | 57 | 2016 | 1934 | ZfB:2 |  | 2016-07 | LWL | 1 | B2 | 4.41 |  |  |  |  | 2016-11 | LWL | 1 | B2 | 7.75
Olpe, StdA | ? | 7 | 2021 | 2009 | Papersave (Battelle, ZFB) |  | 2021-03 | LWL | 1 | B6 | 7.45 |  |  |  |  | 2021-09 | LWL | 1 | B6 | 7.76
Olpe, StdA | Oberveischede | 57 | 2016 | 1934 | ZfB:2 |  | 2016-07 | LWL | 1 | J6 | 4.4 |  |  |  |  | 2016-11 | LWL | 1 | J6 | 7.8
Olpe, StdA | B | 1085 | 2011 |  | Papersave (Battelle, ZFB) |  | 2011-05 | LWL | 3.letztes Blatt | C7 | 3.22 |  |  |  |  | 2012-04 | LWL | 3.letztes | C7 | 7.87
Olpe, StdA | Gerichte Nachlassinventare G-H | Attendorn G | 2018 | 1855 | Papersave Swiss (NCA) |  | 2018-02 | LWL | 70 (braun) | K7 | 4.35 |  |  |  |  | 2018-08 | LWL | 70 (braun) | K7 | 7.94
Olpe, StdA | Ruegenberg | 2 | 2016 |  | ZfB:2 |  | 2016-07 | LWL | Register T | K7 | 4.44 |  |  |  |  | 2016-11 | LWL | Register T | K7 | 7.96
Olpe, StdA | Gerichte Nachlassinventare G-H | Attendorn G | 2018 | 1855 | Papersave Swiss (NCA) |  | 2018-02 | LWL | 70 (braun) | A3 | 4.41 |  |  |  |  | 2018-08 | LWL | 70 (braun) | A3 | 7.97
Olpe, StdA | LWK KO | 49 | 2016 | 1974 | ZfB:2 |  | 2016-07 | LWL | von oben 9. Blatt | C5 | 3.88 |  |  |  |  | 2016-11 | LWL | von oben 9. Blatt | C5 | 8.02
Olpe, StdA | A | 1388 | 2012 |  | Papersave (Battelle, ZFB) | [10 empty] | 2013-02 | LWL | 1 | J5 | 8.03
Olpe, StdA | G | 200 | 2020 | 1909 | Papersave (Battelle, ZFB) |  | 2020-06 | LWL | 2 | E3 | 4.57 |  |  |  |  | 2020-11 | LWL | 2 | E3 | 8.03
Olpe, StdA | ? | 68 | 2021 | 1915 | Papersave (Battelle, ZFB) |  | 2021-03 | LWL | 4 | I2 | 4.3 |  |  |  |  | 2021-08 | LWL | 4 | I2 | 8.04
Olpe, StdA | C | 882 | 2013 |  | ZfB:2 |  | 2013-04 | LWL | 2 | ro | 3.98 |  |  |  |  | 2014-01 | LWL | 2 | ro | 8.05
Olpe, StdA | G | 200 | 2020 | 1909 | Papersave (Battelle, ZFB) |  | 2020-06 | LWL | 2 | G6 | 4.58 |  |  |  |  | 2020-11 | LWL | 2 | G6 | 8.08
Olpe, StdA | Vormund-schaftssachen Z | Z 71 | 2018 | 1854 | Papersave Swiss (NCA) |  | 2018-02 | LWL | 2 (braun) | H1/H2 | 4.61 |  |  |  |  | 2018-08 | LWL | 2 (braun) | H1/H2 | 8.09
Olpe, StdA | Vormund-schaftssachen Z | Z 71 | 2018 | 1854 | Papersave Swiss (NCA) |  | 2018-02 | LWL | 2 (braun) | A7 | 4.61 |  |  |  |  | 2018-08 | LWL | 2 (braun) | A7 | 8.1
Olpe, StdA | Gerichtssachen Olpe varia | "Angefangen den 17. Dez. 1906" | 2018 | 1906 | Papersave Swiss (NCA) |  | 2018-02 | LWL | 3 | E2 | 4.65 |  |  |  |  | 2018-08 | LWL | 3 | E2 | 8.1
Olpe, StdA | G | 7 | 2020 | 1906 | Papersave (Battelle, ZFB) |  | 2020-06 | LWL | 10 | I2 | 4.43 |  |  |  |  | 2020-11 | LWL | 10 | I2 | 8.1
Olpe, StdA | A | 1260 | 2012 |  | Papersave (Battelle, ZFB) | [10 empty] | 2013-02 | LWL | 2 | B7 | 8.12
Olpe, StdA | C | 879 | 2013 |  | ZfB:2 |  | 2013-04 | LWL | 2 | ru | 4.03 |  |  |  |  | 2014-01 | LWL | 2 | ru | 8.14
Olpe, StdA | G | 7 | 2020 | 1906 | Papersave (Battelle, ZFB) |  | 2020-06 | LWL | 10 | A7 | 4.47 |  |  |  |  | 2020-11 | LWL | 10 | A7 | 8.15
Olpe, StdA | Haubergssachen | Buch "Namenssverzeichnis O bis Z" | 2018 |  | Papersave Swiss (NCA) |  | 2018-02 | LWL | 7 | C4 | 4.61 |  |  |  |  | 2018-08 | LWL | 7 | C4 | 8.16 |  |  |  |  | 2016-06 | LWL | 5 (Karte vorne nicht mitgezählt) | ru | 8.1
Olpe, StdA | C | 221 | 2013 |  | ZfB:2 |  | 2013-04 | LWL | 2 | ru | 5.3 |  |  |  |  | 2014-01 | LWL | 2 | ru | 8.19
Olpe, StdA | Haubergssachen | Buch "Namenssverzeichnis O bis Z" | 2018 |  | Papersave Swiss (NCA) |  | 2018-02 | LWL | 7 | J4 | 4.62 |  |  |  |  | 2018-08 | LWL | 7 | J4 | 8.19
Olpe, StdA | C | 57 | 2013 |  | ZfB:2 |  | 2013-04 | LWL | 3 | ru | 4.61 |  |  |  |  | 2014-01 | LWL | 3 | ru | 8.21
Olpe, StdA | D | 96 | 2015 |  | ZfB:2 |  | 2015-06 | LWL | 8 | E7 | 4.94 |  |  |  |  | 2016-06 | LWL | 8 | E7 | 8.21
Olpe, StdA | Gerichtssachen Olpe varia | "Angefangen den 17. Dez. 1906" | 2018 | 1906 | Papersave Swiss (NCA) |  | 2018-02 | LWL | 3 | L7 | 4.84 |  |  |  |  | 2018-08 | LWL | 3 | L7 | 8.22
Olpe, StdA | C | 400 | 2012 |  | Papersave (Battelle, ZFB) | [10 empty] | 2013-04 | LWL | 1 | J6 | 8.25
Olpe, StdA | ? | Rh. 37/38 (HR 6) | 2021 | 1937 | Papersave (Battelle, ZFB) |  | 2021-03 | LWL | 8 | E2 | 4.21 |  |  |  |  | 2021-09 | LWL | 8 | E2 | 8.26
Olpe, StdA | ? | Rh. 37/38 (HR 6) | 2021 | 1937 | Papersave (Battelle, ZFB) |  | 2021-03 | LWL | 8 | J7 | 4.13 |  |  |  |  | 2021-09 | LWL | 8 | J7 | 8.26
Olpe, StdA | Slg. Alfred u Martina Koch | 53 | 2018 | 1920 | Papersave Swiss (NCA) |  | 2018-03 | LWL | 10 ("D") | C4 | 4.78 |  |  |  |  | 2018-08 | LWL | 10 ("D") | C4 | 8.28
Olpe, StdA | Slg. Alfred u Martina Koch | 53 | 2018 | 1920 | Papersave Swiss (NCA) |  | 2018-03 | LWL | 10 ("D") | M7 | 4.51 |  |  |  |  | 2018-08 | LWL | 10 ("D") | M7 | 8.31
Olpe, StdA | C | 217 | 2012 |  | Papersave (Battelle, ZFB) | [10 empty] | 2013-04 | LWL | 1 | J7 | 8.34
Olpe, StdA | ? | 1 | 2021 | 1915 | Papersave (Battelle, ZFB) |  | 2021-03 | LWL | 5 ("E") | C3 | 4.81 |  |  |  |  | 2021-09 | LWL | 5 ("E") | C3 | 8.36
Olpe, StdA | Slg. Adler Apotheke | Serie E Heft Nr. 09862 | 2018 | 1961 | Papersave Swiss (NCA) |  | 2018-03 | LWL | 15 | F2 | 4.24 |  |  |  |  | 2018-08 | LWL | 15 | F2 | 8.39
Olpe, StdA | Vormund-schaftssachen S 1 -30 | S 27 | 2018 | 1880 | Papersave Swiss (NCA) |  | 2018-02 | LWL | 20 (blau) | B2 | 4.92 |  |  |  |  | 2018-08 | LWL | 20 (blau) | B2 | 8.39
Olpe, StdA | Vormund-schaftssachen S 1 -30 | S 27 | 2018 | 1880 | Papersave Swiss (NCA) |  | 2018-02 | LWL | 20 (blau) | I5 | 4.84 |  |  |  |  | 2018-08 | LWL | 20 (blau) | I5 | 8.4
Olpe, StdA | ? | 8 | 2021 | 1862 | Papersave (Battelle, ZFB) |  | 2021-03 | LWL | 7 | I5 | 4.51 |  |  |  |  | 2021-09 | LWL | 7 | I5 | 8.41
Olpe, StdA | Slg. Adler Apotheke | Serie E Heft Nr. 09862 | 2018 | 1961 | Papersave Swiss (NCA) |  | 2018-03 | LWL | 15 | B5 | 4.18 |  |  |  |  | 2018-08 | LWL | 15 | B5 | 8.45
Olpe, StdA | C | 2377 | 2015 |  | ZfB:2 |  | 2015-06 | LWL | 19 | H4 | 4.65 |  |  |  |  | 2016-06 | LWL | 19 | H4 | 8.46
Olpe, StdA | Protokoll- u. Amtsbücher | GV Rohde 8 | 2016 | 1965 | ZfB:2 |  | 2016-06 | LWL | 387 | J7 | 4.4 |  |  |  |  | 2016-11 | LWL | 387 | J7 | 8.47
Olpe, StdA | Ruegenberg | 2 | 2016 |  | ZfB:2 |  | 2016-07 | LWL | Register T | G3 | 4.47 |  |  |  |  | 2016-11 | LWL | Register T | G3 | 8.48
Olpe, StdA | ? | H17 (H79) | 2021 | 1960 | Papersave (Battelle, ZFB) |  | 2021-03 | LWL | 5 | K4 | 3.71 |  |  |  |  | 2021-08 | LWL | 5 | K4 | 8.49
Olpe, StdA | ? | 8 | 2021 | 1862 | Papersave (Battelle, ZFB) |  | 2021-03 | LWL | 7 | D4 | 4.66 |  |  |  |  | 2021-09 | LWL | 7 | D4 | 8.52
Olpe, StdA | LWK KO | 49 | 2016 | 1974 | ZfB:2 |  | 2016-07 | LWL | von oben 9. Blatt | J2 | 3.97 |  |  |  |  | 2016-11 | LWL | von oben 9. Blatt | J2 | 8.56
Olpe, StdA | ? | 68 | 2021 | 1915 | Papersave (Battelle, ZFB) |  | 2021-03 | LWL | 4 | C7 | 4.36 |  |  |  |  | 2021-08 | LWL | 4 | C7 | 8.58
Olpe, StdA | LWK KO | 57 | 2016 | 1975 | ZfB:2 |  | 2016-07 | LWL | 25 | J3 | 4.37 |  |  |  |  | 2016-11 | LWL | 25 | J3 | 8.59
Olpe, StdA | C | SR 92 | 2020 | 1976 | Papersave (Battelle, ZFB) |  | 2020-07 | LWL | 6 | H5 | 6.12 |  |  |  |  | 2020-09 | LWL | 6 | H5 | 8.59
Olpe, StdA | C | 361 | 2012 |  | Papersave (Battelle, ZFB) | [10 empty] | 2013-03 | LWL | 5 | K8 | 8.62
Olpe, StdA | ? | 19 | 2021 | 1941 | Papersave (Battelle, ZFB) |  | 2021-03 | LWL | 1 | B7 | 4.79 |  |  |  |  | 2021-09 | LWL | 1 | B7 | 8.62
Olpe, StdA | C | 2377 | 2015 |  | ZfB:2 |  | 2015-06 | LWL | 19 | C4 | 4.53 |  |  |  |  | 2016-06 | LWL | 19 | C4 | 8.63
Olpe, StdA | Flurbücher Stadt Olpe / Land | Buch "Stadt Olpe" | 2018 | 1834 | Papersave Swiss (NCA) |  | 2018-02 | LWL | 8 | D7 | 4.23 |  |  |  |  | 2018-08 | LWL | 8 | D7 | 8.64
Olpe, StdA | Flurbücher Stadt Olpe / Land | Buch "Stadt Olpe" | 2018 | 1834 | Papersave Swiss (NCA) |  | 2018-02 | LWL | 8 | K2 | 4.37 |  |  |  |  | 2018-08 | LWL | 8 | K2 | 8.67
Olpe, StdA | C | SR 105 | 2020 | 1984 | Papersave (Battelle, ZFB) |  | 2020-07 | LWL | 13 | B7 | 5.35 |  |  |  |  | 2020-09 | LWL | 13 | B7 | 8.68
Olpe, StdA | C | 358 | 2012 |  | Papersave (Battelle, ZFB) | [10 empty] | 2013-03 | LWL | 5 | I7 | 8.69
Olpe, StdA | LWK KO | 57 | 2016 | 1975 | ZfB:2 |  | 2016-07 | LWL | 25 | C5 | 4.32 |  |  |  |  | 2016-11 | LWL | 25 | C5 | 8.69
Olpe, StdA | C | 218 | 2012 |  | Papersave (Battelle, ZFB) | [10 empty] | 2013-04 | LWL | 1 | K5 | 8.71
Olpe, StdA | Slg. Firma J.A. Kraft | 1. Akte von oben | 2018 | 1959 | Papersave Swiss (NCA) |  | 2018-03 | LWL | 2 | K2 | 4.87 |  |  |  |  | 2018-08 | LWL | 2 | K2 | 8.72
Olpe, StdA | ? | 19 | 2021 | 1941 | Papersave (Battelle, ZFB) |  | 2021-03 | LWL | 1 | H1 | 4.96 |  |  |  |  | 2021-09 | LWL | 1 | H1 | 8.72
Olpe, StdA | Protokoll- u. Amtsbücher | SVV Olpe 51 | 2016 |  | ZfB:2 |  | 2016-06 | LWL | 187 | B4 | 4.74 |  |  |  |  | 2016-11 | LWL | 187 | C5 | 8.74
Olpe, StdA | C | SR 105 | 2020 | 1984 | Papersave (Battelle, ZFB) |  | 2020-07 | LWL | 13 | J2 | 5.19 |  |  |  |  | 2020-09 | LWL | 13 | J2 | 8.75
Olpe, StdA | ? | H17 (H79) | 2021 | 1960 | Papersave (Battelle, ZFB) |  | 2021-03 | LWL | 5 | B5 | 3.64 |  |  |  |  | 2021-08 | LWL | 5 | B5 | 8.75
Olpe, StdA | C | SR 92 | 2020 | 1976 | Papersave (Battelle, ZFB) |  | 2020-07 | LWL | 6 | B3 | 6.16 |  |  |  |  | 2020-09 | LWL | 6 | B3 | 8.77
Olpe, StdA | G | 324 | 2020 | 1949 | Papersave (Battelle, ZFB) |  | 2020-06 | LWL | 6 | C4 | 4.59 |  |  |  |  | 2020-11 | LWL | 6 | C4 | 8.8
Olpe, StdA | ? | 1 | 2021 | 1915 | Papersave (Battelle, ZFB) |  | 2021-03 | LWL | 5 ("E") | M8 | 4.87 |  |  |  |  | 2021-09 | LWL | 5 ("E") | M8 | 8.8
Olpe, StdA | Slg. Firma J.A. Kraft | 1. Akte von oben | 2018 | 1959 | Papersave Swiss (NCA) |  | 2018-03 | LWL | 2 | E7 | 4.91 |  |  |  |  | 2018-08 | LWL | 2 | E7 | 8.82
Olpe, StdA | C | 399 | 2012 |  | Papersave (Battelle, ZFB) | [10 empty] | 2013-04 | LWL | 1 | K6 | 8.99
Olpe, StdA | Protokoll- u. Amtsbücher | SVV Olpe 51 | 2016 |  | ZfB:2 |  | 2016-06 | LWL | 187 | J7 | 4.82 |  |  |  |  | 2016-11 | LWL | 187 | J7 | 9.18
Olpe, StdA | ? | 17 | 2021 | 1949 | Papersave (Battelle, ZFB) |  | 2021-03 | LWL | 3 | A8 | 4.71 |  |  |  |  | 2021-09 | LWL | 3 | A8 | 9.26
Olpe, StdA | ? | 17 | 2021 | 1949 | Papersave (Battelle, ZFB) |  | 2021-03 | LWL | 3 | K8 | 4.82 |  |  |  |  | 2021-09 | LWL | 3 | K8 | 9.3
Olpe, StdA | B | 1085 | 2011 |  | Papersave (Battelle, ZFB) |  | 2011-05 | LWL | 1 | F4 | 3.24 |  |  |  |  | 2012-04 | LWL | 1 | F4 | 9.48
Olpe, StdA | A | 1548 | 2011 |  | Papersave (Battelle, ZFB) |  | 2011-05 | LWL | 219 | F7 | 4.53 |  |  |  |  | 2012-04 | LWL | 219 | F7 | n.g.
Olpe, StdA | B | 1139 | 2011 |  | Papersave (Battelle, ZFB) |  | 2011-05 | LWL | 25 | H4 | 3.84 |  |  |  |  | 2012-04 | LWL | 25 | H4 | n.g.
Olpe, StdA | B | 1188 | 2011 |  | Papersave (Battelle, ZFB) |  | 2011-05 | LWL | Anlage d | G1 | 3.45 |  |  |  |  | 2012-04 | LWL | Anlage d | G1 | n.g.
Olpe, StdA | D | 4 | 2015 |  | ZfB:2 |  | 2015-06 | LWL | 3 | E1 | 3.94 |  |  |  |  | 2016-06 | LWL | 3 | E1 | n.g.
Olpe, StdA | D | 4 | 2015 |  | ZfB:2 |  | 2015-06 | LWL | 3 | J5 | 3.85 |  |  |  |  | 2016-06 | LWL | 3 | J5 | n.g.
Olpe, StdA | D | 111 | 2015 |  | ZfB:2 |  | 2015-06 | LWL | 2 | B3 | 4.73 |  |  |  |  | 2016-06 | LWL | 2 | B3 | n.g.
Olpe, StdA | D | 111 | 2015 |  | ZfB:2 |  | 2015-06 | LWL | 2 | E3 | 4.92 |  |  |  |  | 2016-06 | LWL | 2 | E3 | n.g.
Olpe, StdA | B | 6R 34 | 2020 | 1907 | Papersave (Battelle, ZFB) |  | 2020-06 | LWL | 7 | C3 | 4.74 |  |  |  |  | 2020-11 | LWL | 7 | C3
Olpe, StdA | B | 6R 34 | 2020 | 1907 | Papersave (Battelle, ZFB) |  | 2020-06 | LWL | 7 | L3 | 4.92 |  |  |  |  | 2020-11 | LWL | 7 | L3
Olpe, StdA | Slg. Franz Hitze | 123 | 2022 | 1861 | ZfB:2 | 1249 | 2022-04 | LWL | 6 | B1 | 4.49 |  |  |  |  | 2022-11 | LWL | 6 | B1 | 9.67
Olpe, StdA | Slg. Franz Hitze | 123 | 2022 | 1861 | ZfB:2 | 1249 | 2022-04 | LWL | 6 | L6 | 4.38 |  |  |  |  | 2022-11 | LWL | 6 | L6 | 9.76
Olpe, StdA | Archivische Slg. | 35 | 2022 | 1925 | ZfB:2 | 1249 | 2022-04 | LWL | 4 | D8 | 4.62 |  |  |  |  | 2022-11 | LWL | 4 | D8 | 8.84
Olpe, StdA | Archivische Slg. | 35 | 2022 | 1925 | ZfB:2 | 1249 | 2022-04 | LWL | 4 | J4 | 4.46 |  |  |  |  | 2022-11 | LWL | 4 | J4 | 7.94
Olpe, StdA | Archivische Slg. | 369 | 2022 |  | ZfB:2 | 1249 | 2022-04 | LWL | 4 | E2 | 4.64 |  |  |  |  | 2022-11 | LWL | 4 | E2 | 8.25
Olpe, StdA | Archivische Slg. | 369 | 2022 |  | ZfB:2 | 1249 | 2022-04 | LWL | 4 | J7 | 4.72 |  |  |  |  | 2022-11 | LWL | 4 | J7 | 8.9
Olpe, StdA | verschiedenes | Slg. HVO Dep.: NS 67 | 2022 | 1933 | ZfB:2 | 1249 | 2022-04 | LWL | 2 | C7 | 4.48 |  |  |  |  | 2022-11 | LWL | 2 | C7 | 8.62
Olpe, StdA | verschiedenes | Slg. HVO Dep.: NS 67 | 2022 | 1933 | ZfB:2 | 1249 | 2022-04 | LWL | 2 | J3 | 4.47 |  |  |  |  | 2022-11 | LWL | 2 | J3 | 8.26
Olpe, StdA | verschiedenes | Slg. HVO Dep.: NS 181 | 2022 | 1970 | ZfB:2 | 1249 | 2022-04 | LWL | 3 | A7 | 4.74 |  |  |  |  | 2022-11 | LWL | 3 | A7 | 9.42
Olpe, StdA | verschiedenes | Slg. HVO Dep.: NS 181 | 2022 | 1970 | ZfB:2 | 1249 | 2022-04 | LWL | 3 | I3 | 4.86 |  |  |  |  | 2022-11 | LWL | 3 | I3 | 8.82
Olpe, StdA | verschiedenes | RH 43 (RH 35) | 2023 | 1971 | ZfB:2 |  | 2023-05 | LWL | 8 | A3 | 5.1 |  |  |  |  | 2024-01 | LWL | 8 | A3 | 9.56
Olpe, StdA | verschiedenes | RH 43 (RH 35) | 2023 | 1971 | ZfB:2 |  | 2023-05 | LWL | 8 | K7 | 5.18 |  |  |  |  | 2024-01 | LWL | 8 | K7 | 9.38
Olpe, StdA | verschiedenes | 423 (GEMA 1967) | 2023 | 1954 | ZfB:2 |  | 2023-05 | LWL | 2 | A1 | 3.27 |  |  |  |  | 2024-01 | LWL | 2 | A1 | 8.22
Olpe, StdA | verschiedenes | 423 (GEMA 1967) | 2023 | 1954 | ZfB:2 |  | 2023-05 | LWL | 2 | H5 | 3.77 |  |  |  |  | 2024-01 | LWL | 2 | H5 | 7.98
Olpe, StdA | verschiedenes | N-Z, N-11 (originale) | 2023 |  | ZfB:2 |  | 2023-05 | LWL | 9 | B7 | 7.77 |  |  |  |  | 2024-01 | LWL | 9 | B7 | 10.96
Olpe, StdA | verschiedenes | N-Z, N-11 (originale) | 2023 |  | ZfB:2 |  | 2023-05 | LWL | 9 | J5 | 7.76 |  |  |  |  | 2024-01 | LWL | 9 | J5 | 10.89
Olpe, StdA | verschiedenes | 493 | 2023 | 1956 | ZfB:2 |  | 2023-05 | LWL | 5 | B2 | 8.75 |  |  |  |  | 2024-01 | LWL | 5 | B2 | 9.03
Olpe, StdA | verschiedenes | 493 | 2023 | 1956 | ZfB:2 |  | 2023-05 | LWL | 5 | E7 | 8.74 |  |  |  |  | 2024-01 | LWL | 5 | E7 | 9.03
Olpe, StdA | verschiedenes | Norbert Scheele, …, Schriftsverkerh mit Regierung … | 2023 | 1929 | ZfB:2 |  | 2023-05 | LWL | 5 | D3 | 4.58 |  |  |  |  | 2024-01 | LWL | 5 | D3 | 8.65
Olpe, StdA | verschiedenes | Norbert Scheele, …, Schriftsverkerh mit Regierung … | 2023 | 1929 | ZfB:2 |  | 2023-05 | LWL | 5 | H6 | 5.71 |  |  |  |  | 2024-01 | LWL | 5 | H6 | 8.67
Olpe, StdA | verschiedenes | 55 | 2024 | 1943 | ZfB:2 |  | 2024-04 | LWL | 7 | C5 | 4.02 |  |  |  |  | 2024-08 | LWL | 7 | C5 | 8.03
Olpe, StdA | verschiedenes | 55 | 2024 | 1943 | ZfB:2 |  | 2024.04 | LWL | 7 | I4 | 4.16 |  |  |  |  | 2024-08 | LWL | 7 | I4 | 8.24
Olpe, StdA | AOK Olpe | 4 | 2024 | 1968 | ZfB:2 |  | 2024-04 | LWL | 8 | B2 | 4.65 |  |  |  |  | 2024-08 | LWL | 8 | B2 | 8.36
Olpe, StdA | AOK Olpe | 4 | 2024 | 1968 | ZfB:2 |  | 2024-04 | LWL | 8 | H7 | 4.68 |  |  |  |  | 2024-08 | LWL | 8 | H7 | 8.37
Olpe, StdA | AOK Olpe | 152 | 2024 | 1941 | ZfB:2 |  | 2024-04 | LWL | 2 | B3 | 4.23 |  |  |  |  | 2024-08 | LWL | 2 | B3 | 7.63
Olpe, StdA | AOK Olpe | 152 | 2024 | 1941 | ZfB:2 |  | 2024-04 | LWL | 2 | K7 | 4.27 |  |  |  |  | 2024-08 | LWL | 2 | K7 | 8.62
Olpe, StdA | SLG SSSVO | 432 | 2024 | 1938 | ZfB:2 |  | 2024-04 | LWL | 11 | B8 | 4.69 |  |  |  |  | 2024-08 | LWL | 11 | B8 | 8.79
Olpe, StdA | SLG SSSVO | 432 | 2024 | 1938 | ZfB:2 |  | 2024-04 | LWL | 11 | H1 | 4.68 |  |  |  |  | 2024-08 | LWL | 11 | H1 | 9.14
Olpe, StdA | SLG SSSVO | 847 | 2024 | 1962 | ZfB:2 |  | 2024-04 | LWL | 11 | C3 | 3.97 |  |  |  |  | 2024-08 | LWL | 11 | C3 | 8.15
Olpe, StdA | SLG SSSVO | 847 | 2024 | 1962 | ZfB:2 |  | 2024-04 | LWL | 11 | I7 | 4.51 |  |  |  |  | 2024-08 | LWL | 11 | I7 | 8.23
Paderborn, EBA | Nachlass Linneborn | 59 | 2018 | 1929 | Papersave Swiss (NCA) |  | 2018-08 | LWL | 1. Zeitungsausschnitt | J7 | 2.95 |  |  |  |  | 2019-05 | LWL | 1. Zeitungsausschnitt | J7 | 6.82
Paderborn, EBA | Nachlass Linneborn | 59 | 2018 | 1929 | Papersave Swiss (NCA) |  | 2018-08 | LWL | 1. Zeitungsausschnitt | C3 | 3.13 |  |  |  |  | 2019-05 | LWL | 1. Zeitungsausschnitt | C3 | 7.01
Paderborn, EBA | Nachlass Linneborn | 249 | 2018 | 1921 | Papersave Swiss (NCA) |  | 2018-08 | LWL | 2. BL n. Zeitung | B4 | 3.62 |  |  |  |  | 2019-05 | LWL | 2. BL n. Zeitung | B4 | 7.08
Paderborn, EBA | Nachlass Linneborn | 249 | 2018 | 1921 | Papersave Swiss (NCA) |  | 2018-08 | LWL | 2. BL n. Zeitung | K5 | 3.68 |  |  |  |  | 2019-05 | LWL | 2. BL n. Zeitung | K5 | 7.21
Paderborn, EBA | Nachlass Linneborn | 68 | 2018 | 1927 | Papersave Swiss (NCA) |  | 2018-08 | LWL | 1 | B3 | 4.19 |  |  |  |  | 2019-05 | LWL | 1 | B3 | 7.22
Paderborn, EBA | Nachlass Linneborn | 254 | 2018 | 1930 | Papersave Swiss (NCA) |  | 2018-08 | LWL | 15 | A5 | 2019-05-04 |  |  |  |  | 2019-05 | LWL | 15 | A5 | 7.25 |  |  |  |  | 2016-04 | LWL | 1 | ru | 9.67
Paderborn, EBA | Nachlass Linneborn | 68 | 2018 | 1927 | Papersave Swiss (NCA) |  | 2018-08 | LWL | 1 | J7 | 4.44 |  |  |  |  | 2019-05 | LWL | 1 | J7 | 7.3
Paderborn, EBA | Nachlass Linneborn | 254 | 2018 | 1930 | Papersave Swiss (NCA) |  | 2018-08 | LWL | 15 | G2 | 4 |  |  |  |  | 2019-05 | LWL | 15 | G2 | 7.44
Paderborn, EBA | Kirchenbücher | 1823-1874 | 2014 |  | ZfB:2 |  | 2014-02 | LWL | 4 | B3 | 3.88 |  |  |  |  | 2014-09 | LWL | 4 | B3 | 5.49 |  |  |  |  | 2016-06 | LWL | M34.02, 2. Blatt | ru | 7.6
Paderborn, EBA | Specialia | 2973 | 2015 |  | CSC Book Saver (PAL) |  | 2015-04 | LWL | 7 | B5 | 3.81 |  |  |  |  | 2015-11 | LWL | 7 | B5 | 6
Paderborn, EBA | Specialia | 2973 | 2015 |  | CSC Book Saver (PAL) |  | 2015-04 | LWL | 7 | J3 | 3.79 |  |  |  |  | 2015-11 | LWL | 7 | J3 | 6
Paderborn, EBA | Kirchenbücher | 1826-1920 | 2014 |  | ZfB:2 |  | 2014-02 | LWL | 7 | A5 | 3.56 |  |  |  |  | 2014-09 | LWL | 7 | A5 | 6.1
Paderborn, EBA | Kirchenbücher | 1833-1930 | 2014 |  | ZfB:2 |  | 2014-02 | LWL | 6 | C6 | 4 |  |  |  |  | 2014-09 | LWL | 6 | C6 | 6.12
Paderborn, EBA | Kirchenbücher | 1853-1923 | 2014 |  | ZfB:2 |  | 2014-02 | LWL | 1 | C7 | 3.74 |  |  |  |  | 2014-09 | LWL | 1 | C7 | 6.12
Paderborn, EBA | Kirchenbücher | 1833-1930 | 2014 |  | ZfB:2 |  | 2014-02 | LWL | 6 | I3 | 3.91 |  |  |  |  | 2014-09 | LWL | 6 | I3 | 6.4
Paderborn, EBA | Kirchenbücher | 1823-1874 | 2014 |  | ZfB:2 |  | 2014-02 | LWL | 4 | I4 | 3.79 |  |  |  |  | 2014-09 | LWL | 4 | I4 | 6.55
Paderborn, EBA | Kirchenbücher | 1909-1942 | 2014 |  | ZfB:2 |  | 2014-02 | LWL | 4 | I4 | 4.25 |  |  |  |  | 2014-09 | LWL | 4 | I4 | 6.56
Paderborn, EBA | Kirchenbücher | 1909-1942 | 2014 |  | ZfB:2 |  | 2014-02 | LWL | 4 | C2 | 4.31 |  |  |  |  | 2014-09 | LWL | 4 | C2 | 6.62
Paderborn, EBA | Kirchenbücher | 1826-1920 | 2014 |  | ZfB:2 |  | 2014-02 | LWL | 7 | G5 | 3.49 |  |  |  |  | 2014-09 | LWL | 7 | G5 | 6.63
Paderborn, EBA | Specialia | 2917 | 2015 |  | CSC Book Saver (PAL) |  | 2015-04 | LWL | 8 | C3 | 4.11 |  |  |  |  | 2015-11 | LWL | 8 | C3 | 7
Paderborn, EBA | Specialia | 2917 | 2015 |  | CSC Book Saver (PAL) |  | 2015-04 | LWL | 8 | J6 | 3.97 |  |  |  |  | 2015-11 | LWL | 8 | J6 | 7
Paderborn, EBA | Specialia | 2921 | 2015 |  | CSC Book Saver (PAL) |  | 2015-04 | LWL | 10 | B4 | 3.66 |  |  |  |  | 2015-11 | LWL | 10 | B4 | 7
Paderborn, EBA | Specialia | 2921 | 2015 |  | CSC Book Saver (PAL) |  | 2015-04 | LWL | 10 | I6 | 3.58 |  |  |  |  | 2015-11 | LWL | 10 | I6 | 7
Paderborn, EBA | Specialia | 2983 | 2015 |  | CSC Book Saver (PAL) |  | 2015-04 | LWL | 5 | C6 | 3.52 |  |  |  |  | 2015-11 | LWL | 5 | C6 | 7
Paderborn, EBA | Specialia | 2983 | 2015 |  | CSC Book Saver (PAL) |  | 2015-04 | LWL | 5 | I3 | 3.81 |  |  |  |  | 2015-11 | LWL | 5 | I3 | 7
Paderborn, EBA | Specialia | 2985 | 2015 |  | CSC Book Saver (PAL) |  | 2015-04 | LWL | 6 | B4 | 3.71 |  |  |  |  | 2015-11 | LWL | 6 | B4 | 7
Paderborn, EBA | Specialia | 2985 | 2015 |  | CSC Book Saver (PAL) |  | 2015-04 | LWL | 6 | J6 | 3.64 |  |  |  |  | 2015-11 | LWL | 6 | J6 | 7
Paderborn, EBA | Kirchenbücher | 1853-1923 | 2014 |  | ZfB:2 |  | 2014-02 | LWL | 1 | J7 | 3.65 |  |  |  |  | 2014-09 | LWL | 1 | J7 | 7.06
Paderborn, EBA | Generalia | VIII, 11 | 2011 |  | Papersave (Battelle, ZFB) |  | 2011-08 | LWL | [7 empty] | 2012-04 | LWL | 1 | J6 | 7.58
Paderborn, EBA | Specialia | 4199 | 2016 |  | Papersave Swiss (NCA) |  | 2016-06 | LWL | 8 | J6 | 4.43 |  |  |  |  | 2016-11 | LWL | 8 | J6 | 7.6
Paderborn, EBA | Specialia | 4279 | 2016 |  | Papersave Swiss (NCA) |  | 2016-06 | LWL | 5 | J3 | 4.18 |  |  |  |  | 2016-11 | LWL | 5 | J3 | 7.6
Paderborn, EBA | Generalia | V,38 | 2011 |  | Papersave (Battelle, ZFB) |  | 2011-08 | LWL | [7 empty] | 2012-04 | LWL | 1 | K4 | 7.62
Paderborn, EBA | Specialia | 4279 | 2016 |  | Papersave Swiss (NCA) |  | 2016-06 | LWL | 5 | C4 | 4.15 |  |  |  |  | 2016-11 | LWL | 5 | C4 | 7.71
Paderborn, EBA | Specialia | 4199 | 2016 |  | Papersave Swiss (NCA) |  | 2016-06 | LWL | 8 | B6 | 4.42 |  |  |  |  | 2016-11 | LWL | 8 | B6 | 7.75
Paderborn, EBA | Specialia | 4387 | 2016 |  | Papersave Swiss (NCA) |  | 2016-06 | LWL | 3. letztes Blatt | J7 | 4.37 |  |  |  |  | 2016-11 | LWL | 3. letztes Blatt | J7 | 7.75
Paderborn, EBA | Specialia | 2537 | 2014 |  | ZfB:2 | [10 empty] | 2015-04 | LWL | 7 | K1 | 7.83
Paderborn, EBA | Specialia | 4364 | 2016 |  | Papersave Swiss (NCA) |  | 2016-06 | LWL | 5 | J3 | 4.01 |  |  |  |  | 2016-11 | LWL | 5 | J3 | 7.84
Paderborn, EBA | Specialia | 4387 | 2016 |  | Papersave Swiss (NCA) |  | 2016-06 | LWL | 3. letztes Blatt | B3 | 4.24 |  |  |  |  | 2016-11 | LWL | 3. letztes Blatt | B3 | 7.85
Paderborn, EBA | Specialia | 2112 | 2014 |  | ZfB:2 | [10 empty] | 2015-04 | LWL | 8 | J4 | 7.86
Paderborn, EBA | Specialia | 2537 | 2014 |  | ZfB:2 | [10 empty] | 2015-04 | LWL | 7 | A2 | 7.94
Paderborn, EBA | Specialia | 2115 | 2014 |  | ZfB:2 | [10 empty] | 2015-04 | LWL | 8 | J5 | 7.95
Paderborn, EBA | Specialia | 4326 | 2016 |  | Papersave Swiss (NCA) |  | 2016-06 | LWL | 4 | B4 | 4.69 |  |  |  |  | 2016-11 | LWL | 4 | B4 | 7.98
Paderborn, EBA | Specialia | 2112 | 2014 |  | ZfB:2 | [10 empty] | 2015-04 | LWL | 8 | B6 | 7.99
Paderborn, EBA | Specialia | 4366 | 2016 |  | Papersave Swiss (NCA) |  | 2016-06 | LWL | 4 | J7 | 4.32 |  |  |  |  | 2016-11 | LWL | 4 | J7 | 7.99
Paderborn, EBA | Specialia | 2115 | 2014 |  | ZfB:2 | [10 empty] | 2015-04 | LWL | 8 | D3 | 8
Paderborn, EBA | Specialia | 4366 | 2016 |  | Papersave Swiss (NCA) |  | 2016-06 | LWL | 4 | F3 | 4.32 |  |  |  |  | 2016-11 | LWL | 4 | F3/F4 | 8.02
Paderborn, EBA | Specialia | 4393 | 2016 |  | Papersave Swiss (NCA) |  | 2016-06 | LWL | 10 | B2 | 4.46 |  |  |  |  | 2016-11 | LWL | 10 | B2 | 8.02
Paderborn, EBA | Specialia | 2541 | 2014 |  | ZfB:2 | [10 empty] | 2015-04 | LWL | 6 | A5 | 8.03
Paderborn, EBA | Generalia | 98 | 2013 |  | ZfB:2 |  | 2013-02 | LWL | 1 | J7 | 4.93 |  |  |  |  | 2013-06 | LWL | 1 | J7 | 8.05
Paderborn, EBA | Generalia | IX, 1 | 2011 |  | Papersave (Battelle, ZFB) |  | 2011-08 | LWL | [7 empty] | 2012-04 | LWL | 1 | C5 | 8.05
Paderborn, EBA | Specialia | 3803 | 2014 |  | ZfB:2 | [10 empty] | 2015-04 | LWL | 4 | C7 | 8.07
Paderborn, EBA | Specialia | 4364 | 2016 |  | Papersave Swiss (NCA) |  | 2016-06 | LWL | 5 | C6 | 4.02 |  |  |  |  | 2016-11 | LWL | 5 | C6 | 8.08
Paderborn, EBA | Specialia | 4325 | 2016 |  | Papersave Swiss (NCA) |  | 2016-06 | LWL | 5 | J4 | 4.61 |  |  |  |  | 2016-11 | LWL | 5 | J4 | 8.09
Paderborn, EBA | Specialia | 2541 | 2014 |  | ZfB:2 | [10 empty] | 2015-04 | LWL | 6 | K2 | 8.1
Paderborn, EBA | Specialia | 3803 | 2014 |  | ZfB:2 | [10 empty] | 2015-04 | LWL | 4 | K2 | 8.11
Paderborn, EBA | Specialia | 4326 | 2016 |  | Papersave Swiss (NCA) |  | 2016-06 | LWL | 4 | H2 | 4.62 |  |  |  |  | 2016-11 | LWL | 4 | H2 | 8.13
Paderborn, EBA | Specialia | 23, 1 |  | 1871 | Papersave (Battelle, ZFB) |  | 2017-07 | LWL | 1 | E2 | 3.81 |  |  |  |  | 2018-08 | LWL | 1 | E2 | 8.15
Paderborn, EBA | Specialia | 50, 20 |  | 1837 | Papersave (Battelle, ZFB) |  | 2017-07 | LWL | 10 | K4 | 3.89 |  |  |  |  | 2018-08 | LWL | 10 | K4 | 8.2
Paderborn, EBA | Specialia | 4214 | 2016 |  | Papersave Swiss (NCA) |  | 2016-06 | LWL | 9. letztes Blatt | J2 | 4.64 |  |  |  |  | 2016-11 | LWL | 9. letztes Blatt | J2 | 8.21
Paderborn, EBA | Specialia | 4325 | 2016 |  | Papersave Swiss (NCA) |  | 2016-06 | LWL | 5 | B4 | 4.68 |  |  |  |  | 2016-11 | LWL | 5 | B4 | 8.25
Paderborn, EBA | Specialia | 4393 | 2016 |  | Papersave Swiss (NCA) |  | 2016-06 | LWL | 10 | J2 | 4.26 |  |  |  |  | 2016-11 | LWL | 10 | J2 | 8.25
Paderborn, EBA | Generalia | 53 | 2013 |  | ZfB:2 |  | 2013-02 | LWL | 1 | I7 | 5.06 |  |  |  |  | 2013-06 | LWL | 1 | I7 | 8.27
Paderborn, EBA | Specialia | 33, 1 |  | 1932 | Papersave (Battelle, ZFB) |  | 2017-07 | LWL | 8 | K6 | 3.98 |  |  |  |  | 2018-08 | LWL | 8 | K6 | 8.32
Paderborn, EBA | Specialia | 23, 1 |  | 1871 | Papersave (Battelle, ZFB) |  | 2017-07 | LWL | 1 | J7 | 3.59 |  |  |  |  | 2018-08 | LWL | 1 | J7 | 8.33
Paderborn, EBA | Kardinal Jaeger | 1755 | 2011 |  | Papersave (Battelle, ZFB) |  | 2011-03 | LWL | 5 | C4 | 3.66 |  |  |  |  | 2011-08 | LWL | 5 | C4 | 8.36
Paderborn, EBA | Kardinal Jaeger | 1756 | 2011 |  | Papersave (Battelle, ZFB) |  | 2011-03 | LWL | 10 | G5 | 4.49 |  |  |  |  | 2011-08 | LWL | 10 | mm | 8.37
Paderborn, EBA | Specialia | 4207 | 2016 |  | Papersave Swiss (NCA) |  | 2016-06 | LWL | 7 | J5 | 3.96 |  |  |  |  | 2016-11 | LWL | 7 | J5 | 8.37
Paderborn, EBA | Specialia | 50, 20 |  | 1837 | Papersave (Battelle, ZFB) |  | 2017-07 | LWL | 10 | B2 | 3.76 |  |  |  |  | 2018-08 | LWL | 10 | B2 | 8.37
Paderborn, EBA | Specialia | 4214 | 2016 |  | Papersave Swiss (NCA) |  | 2016-06 | LWL | 9. letztes Blatt | B3 | 4.56 |  |  |  |  | 2016-11 | LWL | 9. letztes Blatt | B3 | 8.38
Paderborn, EBA | Specialia | 4213 | 2016 |  | Papersave Swiss (NCA) |  | 2016-06 | LWL | 9 | J5 | 3.82 |  |  |  |  | 2016-11 | LWL | 9 | J5 | 8.41 |  |  |  |  | 2016-05 | LWL | 3. Gutachten, 1 (Titelblatt) | mm | 7.3
Paderborn, EBA | Generalia | 49 | 2013 |  | ZfB:2 |  | 2013-02 | LWL | 1 | H6 | 5.21 |  |  |  |  | 2013-06 | LWL | 1 | H6 | 8.43
Paderborn, EBA | Specialia | 4213 | 2016 |  | Papersave Swiss (NCA) |  | 2016-06 | LWL | 9 | C4 | 3.98 |  |  |  |  | 2016-11 | LWL | 9 | C4 | 8.48
Paderborn, EBA | Specialia | 4207 | 2016 |  | Papersave Swiss (NCA) |  | 2016-06 | LWL | 7 | B5 | 3.89 |  |  |  |  | 2016-11 | LWL | 7 | B5 | 8.5
Paderborn, EBA | Specialia | 33, 1 |  | 1932 | Papersave (Battelle, ZFB) |  | 2017-07 | LWL | 8 | A4 | 4.09 |  |  |  |  | 2018-08 | LWL | 8 | A4 | 8.53
Paderborn, EBA | Specialia | 44, II.1 |  | 1829 | Papersave (Battelle, ZFB) |  | 2017-07 | LWL | 10 | H2 | 4.14 |  |  |  |  | 2018-08 | LWL | 10 | H2 | 8.65
Paderborn, EBA | Specialia | 4286 | 2016 |  | Papersave Swiss (NCA) |  | 2016-06 | LWL | 3. letztes Blatt | C6 | 4.64 |  |  |  |  | 2016-11 | LWL | 3. letztes Blatt | C6 | 8.68
Paderborn, EBA | Specialia | 4286 | 2016 |  | Papersave Swiss (NCA) |  | 2016-06 | LWL | 3. letztes Blatt | J6 | 4.53 |  |  |  |  | 2016-11 | LWL | 3. letztes Blatt | J6 | 8.7
Paderborn, EBA | Specialia | 58,8 |  | 1833 | Papersave (Battelle, ZFB) |  | 2017-07 | LWL | 12 | L3 | 3.8 |  |  |  |  | 2018-08 | LWL | 12 | L3 | 8.74
Paderborn, EBA | Specialia | 44, II.1 |  | 1829 | Papersave (Battelle, ZFB) |  | 2017-07 | LWL | 10 | B6 | 4.21 |  |  |  |  | 2018-08 | LWL | 10 | B6 | 8.74
Paderborn, EBA | Generalia | 105 | 2013 |  | ZfB:2 |  | 2013-02 | LWL | 4 | J7 | 5.26 |  |  |  |  | 2013-06 | LWL | 4 | J7 | 8.76
Paderborn, EBA | Generalia | IX, 6 | 2011 |  | Papersave (Battelle, ZFB) |  | 2011-08 | LWL | [7 empty] | 2012-04 | LWL | 3 | G5 | 8.83
Paderborn, EBA | Generalia | IX, 11 | 2011 |  | Papersave (Battelle, ZFB) |  | 2011-08 | LWL | [7 empty] | 2012-04 | LWL | 1 | K4 | 9.01
Paderborn, EBA | Specialia | 58, 8 |  | 1833 | Papersave (Battelle, ZFB) |  | 2017-07 | LWL | 12 | D3/D4 | 3.73 |  |  |  |  | 2018-08 | LWL | 12 | D3/D4 | 9.22
Paderborn, EBA | Kardinal Jaeger | 1724 | 2011 |  | Papersave (Battelle, ZFB) |  | 2011-03 | LWL | 6 | D6 | 3.9 |  |  |  |  | 2011-08 | LWL | 6 | D6 | n.g.
Paderborn, EBA | Kardinal Jaeger | 1724 | 2011 |  | Papersave (Battelle, ZFB) |  | 2011-03 | LWL | 13 | I3 | 4.3 |  |  |  |  | 2011-08 | LWL | 13 | I3 | n.g.
Paderborn, EBA | Kardinal Jaeger | 1725 | 2011 |  | Papersave (Battelle, ZFB) |  | 2011-03 | LWL | 3 | F4 | 4.41 |  |  |  |  | 2011-08 | LWL | 3 | F4 | n.g.
Paderborn, EBA | Generalia | 1914-1918 Krieg 2 | 2012 |  | Papersave (Battelle, ZFB) |  | 2012-03 | LWL | 4 | J6 | 5.31
Paderborn, EBA | Generalia | 3 II 9 | 2011 |  | Papersave (Battelle, ZFB) |  | 2011-08 | LWL | 6 | E3 | 4.13 |  |  |  |  | 2012-04 | LWL
Paderborn, EBA | Generalia | IX, 10 | 2011 |  | Papersave (Battelle, ZFB) |  | 2011-08 | LWL | 13 | G4 | 4.43 |  |  |  |  | 2012-04 | LWL
Paderborn, EBA | Generalia | IX, 5 | 2011 |  | Papersave (Battelle, ZFB) |  | 2011-08 | LWL | 4 | B5 | 3.96 |  |  |  |  | 2012-04 | LWL
Paderborn, EBA | Generalia | V 22 c | 2011 |  | Papersave (Battelle, ZFB) |  | 2011-08 | LWL | 1 | J6 | 3.82 |  |  |  |  | 2012-04 | LWL
Paderborn, EBA | Generalia | V 10/11 | 2011 |  | Papersave (Battelle, ZFB) |  | 2011-08 | LWL | 4 | H6 | 4.16 |  |  |  |  | 2012-04 | LWL
Paderborn, EBA | Generalia | XXII 16 | 2012 |  | Papersave (Battelle, ZFB) |  | 2012-03 | LWL | 1 | J7 | 3.93
Paderborn, EBA | Generalia | XXII 17. | 2012 |  | Papersave (Battelle, ZFB) |  | 2012-03 | LWL | 1 | D6 | 4.38
Paderborn, EBA | Generalia | XXIII 25 | 2012 |  | Papersave (Battelle, ZFB) |  | 2012-03 | LWL | 3 | C7 | 3.37
Paderborn, EBA | Generalia | XXIII Krieg 3 | 2012 |  | Papersave (Battelle, ZFB) |  | 2012-03 | LWL | 3 | J7 | 4.19
Paderborn, EBA | verschiedenes | 747 (Bielefeld, Schildesche Pfarrvermögen 1970) | 2020 | 1970 | ZfB:2 |  | 2020-02 | LWL | 10 | D2 | 3.57 |  |  |  |  | 2020-05 | LWL | 10 | D2 | 5.67
Paderborn, EBA | verschiedenes | 1260 | 2021 | 1946 | ZfB:2 |  | 2021-03 | LWL | 4 | C7 | 3.91 |  |  |  |  | 2021-10 | LWL | 4 | C7 | 6.38
Paderborn, EBA | verschiedenes | 40 | 2018 | 1940 | Papersave Swiss (NCA) |  | 2018-08 | LWL | 17 | J5 | 3.22 |  |  |  |  | 2019-08 | LWL | 17 | J5 | 6.53
Paderborn, EBA | verschiedenes | 40 | 2018 | 1940 | Papersave Swiss (NCA) |  | 2018-08 | LWL | 17 | E7 | 3.2 |  |  |  |  | 2019-08 | LWL | 17 | E7 | 6.6
Paderborn, EBA |  | 1630 | 2022 | 1938 | ZFB:2 |  | 2022-04 | LWL | 3 | K3 | 3.94 |  |  |  |  | 2023-01 | LWL | 3 | K3 | 6.91
Paderborn, EBA | verschiedenes | 14) | 2018 | 1901 | Papersave Swiss (NCA) |  | 2018-08 | LWL | 4 | K2 | 4.14 |  |  |  |  | 2019-08 | LWL | 4 | K2 | 7
Paderborn, EBA | verschiedenes | 98 (Altenbecken Pfarrer) | 2019 | 1946 |  |  | 2019-08 | LWL | 3 | J7 | 4.06 |  |  |  |  | 2020-01 | LWL | 3 | J7 | 7
Paderborn, EBA | verschiedenes | 1367 | 2021 | 1955 | ZfB:2 |  | 2021-03 | LWL | 11 | J7 | 4.37 |  |  |  |  | 2021-10 | LWL | 11 | J7 | 7.11
Paderborn, EBA | verschiedenes | Domspenden | 2018 | 1955 | Papersave Swiss (NCA) |  | 2018-08 | LWL | 20 | D2 | 4.23 |  |  |  |  | 2019-08 | LWL | 20 | D2 | 7.15
Paderborn, EBA | verschiedenes | 14) | 2018 | 1901 | Papersave Swiss (NCA) |  | 2018-08 | LWL | 4 | B4 | 4.15 |  |  |  |  | 2019-08 | LWL | 4 | B4 | 7.19
Paderborn, EBA | verschiedenes | Domspenden | 2018 | 1955 | Papersave Swiss (NCA) |  | 2018-08 | LWL | 20 | H6 | 4.23 |  |  |  |  | 2019-08 | LWL | 20 | H6 | 7.19
Paderborn, EBA | verschiedenes | Manual 1945/46 | 2018 | 1945 | Papersave Swiss (NCA) |  | 2018-08 | LWL | 8 | I2 | 4.03 |  |  |  |  | 2019-08 | LWL | 8 | I2 | 7.32
Paderborn, EBA |  | 1630 | 2022 | 1938 | ZFB:2 |  | 2022-04 | LWL | 3 | B7/C7 | 3.89 |  |  |  |  | 2023-01 | LWL | 3 | B7/C7 | 7.38
Paderborn, EBA | verschiedenes | Manual 1945/46 | 2018 | 1945 | Papersave Swiss (NCA) |  | 2018-08 | LWL | 8 | C7 | 3.99 |  |  |  |  | 2019-08 | LWL | 8 | C7 | 7.44
Paderborn, EBA | verschiedenes | 98 (Altenbecken Pfarrer) | 2019 | 1946 |  |  | 2019-08 | LWL | 3 | A4 | 4.3 |  |  |  |  | 2020-01 | LWL | 3 | A4 | 7.44
Paderborn, EBA | verschiedenes | 713 (Bielefeld, St.Liborius Pfarrhaus, 1959-1966) | 2020 | 1959 | ZfB:2 |  | 2020-02 | LWL | 7 | A7 | 4.24 |  |  |  |  | 2020-05 | LWL | 7 | A7 | 7.57
Paderborn, EBA | verschiedenes | 284 (Arnsberg St. Liebfrauen Kindergarten 1964-1969) | 2019 | 1966 |  |  | 2019-08 | LWL | 9 | J7 | 4.15 |  |  |  |  | 2020-01 | LWL | 9 | J7 | 7.66
Paderborn, EBA |  | 1561 | 2022 | 1976 | ZFB:2 |  | 2022-04 | LWL | 2 | B2 | 4.45 |  |  |  |  | 2023-01 | LWL | 2 | B2 | 7.85
Paderborn, EBA | verschiedenes | 687 (Bielefeld, St.Jodokus Vereinshaus ... 1948-1959) | 2020 | 1951 | ZfB:2 |  | 2020-02 | LWL | 7 | K4 | 4.02 |  |  |  |  | 2020-05 | LWL | 7 | K4 | 7.98
Paderborn, EBA | verschiedenes | 284 (Arnsberg St. Liebfrauen Kindergarten 1964-1969) | 2019 | 1966 |  |  | 2019-08 | LWL | 9 | D7 | 4.17 |  |  |  |  | 2020-01 | LWL | 9 | D7 | 8.1
Paderborn, EBA | verschiedenes | Decanat Brakel, Kirchspiel Istrup II, 26 | 2018 | 1852 | Papersave Swiss (NCA) |  | 2018-08 | LWL | 3 | L7 | 4.34 |  |  |  |  | 2019-08 | LWL | 3 | L7 | 8.12
Paderborn, EBA | verschiedenes | 1358 | 2021 | 1979 | ZfB:2 |  | 2021-03 | LWL | 6 | K7 | 4.37 |  |  |  |  | 2021-10 | LWL | 6 | K7 | 8.16
Paderborn, EBA | verschiedenes | 1260 | 2021 | 1946 | ZfB:2 |  | 2021-03 | LWL | 4 | H3 | 4.22 |  |  |  |  | 2021-10 | LWL | 4 | H3 | 8.18
Paderborn, EBA | verschiedenes | 883 (Bracht Pfarrer, 1946-1969) | 2020 | 1953 | ZfB:2 |  | 2020-02 | LWL | 23 | I3 | 4.02 |  |  |  |  | 2020-05 | LWL | 23 | I3 | 8.24
Paderborn, EBA | verschiedenes | 260 (Arnsberg St. Laurentius Pfarrhaus 1958-1969) | 2019 | 1958 |  |  | 2019-08 | LWL | 14 | H6 | 4.16 |  |  |  |  | 2020-01 | LWL | 14 | H6 | 8.26
Paderborn, EBA | verschiedenes | 840 (Boke Küsterverm. 1968-1969) | 2020 | 1968 | ZfB:2 |  | 2020-02 | LWL | 9 | J6 | 4.14 |  |  |  |  | 2020-05 | LWL | 9 | J6 | 8.33
Paderborn, EBA | verschiedenes | 1358 | 2021 | 1979 | ZfB:2 |  | 2021-03 | LWL | 6 | D5 | 4.19 |  |  |  |  | 2021-10 | LWL | 6 | D5 | 8.46
Paderborn, EBA |  | 1502 | 2022 | 1971 | ZFB:2 |  | 2022-04 | LWL | 2 | B7 | 4.43 |  |  |  |  | 2023-01 | LWL | 2 | B7 | 8.49
Paderborn, EBA | verschiedenes | 713 (Bielefeld, St.Liborius Pfarrhaus, 1959-1966) | 2020 | 1959 | ZfB:2 |  | 2020-02 | LWL | 7 | K7 | 4.44 |  |  |  |  | 2020-05 | LWL | 7 | K7 | 8.51
Paderborn, EBA | verschiedenes | 747 (Bielefeld, Schildesche Pfarrvermögen 1970) | 2020 | 1970 | ZfB:2 |  | 2020-02 | LWL | 10 | J7 | 3.73 |  |  |  |  | 2020-05 | LWL | 10 | J7 | 8.56
Paderborn, EBA | verschiedenes | 1302 | 2021 | 1954 | ZfB:2 |  | 2021-03 | LWL | 8 | C7 | 4.65 |  |  |  |  | 2021-10 | LWL | 8 | C7 | 8.58
Paderborn, EBA | verschiedenes | 111 (Altenbergen Pfarrer) | 2019 | 1950 |  |  | 2019-08 | LWL | 7 | K5 | 3.85 |  |  |  |  | 2020-01 | LWL | 7 | K5 | 8.59
Paderborn, EBA |  | 1502 | 2022 | 1971 | ZFB:2 |  | 2022-04 | LWL | 2 | J4 | 4.19 |  |  |  |  | 2023-01 | LWL | 2 | J4 | 8.59
Paderborn, EBA | verschiedenes | 276 (Ansberg, HI.Kreuz Kindergarten 1949-1965) | 2019 | 1959 |  |  | 2019-08 | LWL | 10 | B7 | 4.44 |  |  |  |  | 2020-01 | LWL | 10 | B7 | 8.76
Paderborn, EBA | verschiedenes | 111 (Altenbergen Pfarrer) | 2019 | 1950 |  |  | 2019-08 | LWL | 7 | D2 | 3.93 |  |  |  |  | 2020-01 | LWL | 7 | D2 | 8.83
Paderborn, EBA | verschiedenes | 259 (Arnsberg St. Laurentius Pfarrhaus 1958-1969) | 2019 | 1958 |  |  | 2019-08 | LWL | 14 | B3/C3 | 4.18 |  |  |  |  | 2020-01 | LWL | 14 | B3/C3 | 8.84
Paderborn, EBA | verschiedenes | 687 (Bielefeld, St.Jodokus Vereinshaus ... 1948-1959) | 2020 | 1951 | ZfB:2 |  | 2020-02 | LWL | 7 | C4 | 4.08 |  |  |  |  | 2020-05 | LWL | 7 | C4 | 8.85
Paderborn, EBA | verschiedenes | 883 (Bracht Pfarrer, 1946-1969) | 2020 | 1953 | ZfB:2 |  | 2020-02 | LWL | 23 | C7 | 3.93 |  |  |  |  | 2020-05 | LWL | 23 | C7 | 8.87
Paderborn, EBA | verschiedenes | 1367 | 2021 | 1955 | ZfB:2 |  | 2021-03 | LWL | 11 | A7 | 4.21 |  |  |  |  | 2021-10 | LWL | 11 | A7 | 8.88
Paderborn, EBA | verschiedenes | 276 (Ansberg, HI.Kreuz Kindergarten 1949-1965) | 2019 | 1959 |  |  | 2019-08 | LWL | 10 | J3 | 4.41 |  |  |  |  | 2020-01 | LWL | 10 | J3 | 8.89
Paderborn, EBA | verschiedenes | Decanat Brakel, Kirchspiel Istrup II, 26 | 2018 | 1852 | Papersave Swiss (NCA) |  | 2018-08 | LWL | 3 | B2 | 4.28 |  |  |  |  | 2019-08 | LWL | 3 | B2 | 8.9
Paderborn, EBA | verschiedenes | 1302 | 2021 | 1954 | ZfB:2 |  | 2021-03 | LWL | 8 | C3 | 4.88 |  |  |  |  | 2021-10 | LWL | 8 | C3 | 9.08
Paderborn, EBA | verschiedenes | 840 (Boke Küsterverm. 1968-1969) | 2020 | 1968 | ZfB:2 |  | 2020-02 | LWL | 9 | B4 | 4.09 |  |  |  |  | 2020-05 | LWL | 9 | B4 | 9.17
Paderborn, EBA |  | 1714 | 2022 | 1950 | ZFB:2 |  | 2022-04 | LWL | 8 | J4 | 4.64 |  |  |  |  | 2023-01 | LWL | 8 | J4 | 9.24
Paderborn, EBA |  | 1530 | 2022 | 1974 | ZFB:2 |  | 2022-04 | LWL | 13 | C4 | 4.15 |  |  |  |  | 2023-01 | LWL | 13 | C4 | 9.63
Paderborn, EBA |  | 1561 | 2022 | 1976 | ZFB:2 |  | 2022-04 | LWL | 2 | J7 | 4.59 |  |  |  |  | 2023-01 | LWL | 2 | J7 | 9.7
Paderborn, EBA |  | 1714 | 2022 | 1950 | ZFB:2 |  | 2022-04 | LWL | 8 | B4 | 4.45 |  |  |  |  | 2023-01 | LWL | 8 | B4 | 9.81
Paderborn, EBA |  | 1530 | 2022 | 1974 | ZFB:2 |  | 2022-04 | LWL | 13 | J7 | 4.27 |  |  |  |  | 2023-01 | LWL | 13 | J7 | 10.08 |  |  |  |  | 2016-05 | LWL | 1. Blatt | ru | 7.6
Paderborn, EBA | verschiedenes | 1491 | 2021 | 1979 | ZfB:2 |  | 2021-03 | LWL | 9 | B3 | 7.03 |  |  |  |  | 2021-10 | LWL | 9 | B3 | 10.66
Paderborn, EBA | verschiedenes | 1491 | 2021 | 1979 | ZfB:2 |  | 2021-03 | LWL | 9 | I6 | 6.72 |  |  |  |  | 2021-10 | LWL | 9 | I6 | 10.83
Paderborn, EBA |  | 1734 | 2023 | 1958 | ZfB:2 |  | 2023-07 | LWL | 12 | B3 | 4.17 |  |  |  |  | 2024-04 | LWL | 12 | B3 | 9.22
Paderborn, EBA |  | 1734 | 2023 | 1958 | ZfB:2 |  | 2023-07 | LWL | 12 | J6 | 3.97 |  |  |  |  | 2024-04 | LWL | 12 | J6 | 6.87
Paderborn, EBA |  | 1744 | 2023 | 1962 | ZfB:2 |  | 2023-07 | LWL | 18 | B7 | 4.8 |  |  |  |  | 2024-04 | LWL | 18 | B7 | 9.52
Paderborn, EBA |  | 1744 | 2023 | 1962 | ZfB:2 |  | 2023-07 | LWL | 18 | I4 | 4.8 |  |  |  |  | 2024-04 | LWL | 18 | I4 | 9.57
Paderborn, EBA |  | 1747 | 2023 | 1956 | ZfB:2 |  | 2023-07 | LWL | 16 | D3 | 4.41 |  |  |  |  | 2024-04 | LWL | 16 | D3 | 8.48
Paderborn, EBA |  | 1747 | 2023 | 1956 | ZfB:2 |  | 2023-07 | LWL | 16 | H7 | 4.26 |  |  |  |  | 2024-04 | LWL | 16 | H7 | 8.52
Paderborn, EBA |  | 1771 | 2023 | 1951 | ZfB:2 |  | 2023-07 | LWL | 6 | A7 | 3.91 |  |  |  |  | 2024-04 | LWL | 6 | A7 | 7.96
Paderborn, EBA |  | 1771 | 2023 | 1951 | ZfB:2 |  | 2023-07 | LWL | 6 | K7 | 4.12 |  |  |  |  | 2024-04 | LWL | 6 | K7 | 7.7
Paderborn, EBA |  | 1794 | 2023 | 1954 | ZfB:2 |  | 2023-07 | LWL | 11 | A3 | 4.26 |  |  |  |  | 2024-04 | LWL | 11 | A3 | 8.84
Paderborn, EBA |  | 1794 | 2023 | 1954 | ZfB:2 |  | 2023-07 | LWL | 11 | I7 | 4.32 |  |  |  |  | 2024-04 | LWL | 11 | I7 | 8.09
Paderborn, KrA | A | K-PB B 1709 | 2020 | 1970 | Papersave (Battelle, ZFB) |  | 2020-05 | LWL | 10 | B7 | 3.52 |  |  |  |  | 2020-11 | LWL | 10 | B7 | 4.12
Paderborn, KrA | A | K-PB B 1709 | 2020 | 1970 | Papersave (Battelle, ZFB) |  | 2020-05 | LWL | 10 | J2 | 3.54 |  |  |  |  | 2020-11 | LWL | 10 | J2 | 4.17
Paderborn, KrA | B | 1373 | 2016 | 1965 | ZfB:2 |  | 2016-03 | LWL | 2. grünes Blatt | G2 | 3.65 |  |  |  |  | 2016-08 | LWL | 2. grünes Blatt | G2 | 4.28
Paderborn, KrA | B | 1245 | 2014 |  | ZfB:2 |  | 2014-02 | LWL | 9 | J6 | 3.88 |  |  |  |  | 2015-02 | LWL | 9 | J6 | 5.38
Paderborn, KrA | B | 1065 | 2014 |  | ZfB:2 |  | 2014-02 | LWL | 6 | C2 | 3.37 |  |  |  |  | 2015-02 | LWL | 6 | C2 | 6.35
Paderborn, KrA | B | 1402 | 2016 |  | ZfB:2 |  | 2016-03 | LWL | 8 | B2 | 4.02 |  |  |  |  | 2016-08 | LWL | 8 | B2 | 6.43
Paderborn, KrA | A | K-PB B 1672 Bd.1 | 2020 | 1965 | Papersave (Battelle, ZFB) |  | 2020-05 | LWL | Register "B", 6 | I6 | 3.24 |  |  |  |  | 2020-11 | LWL | Register "B", 6 | I6 | 6.46
Paderborn, KrA | A | K-PB B 1672 Bd.1 | 2020 | 1965 | Papersave (Battelle, ZFB) |  | 2020-05 | LWL | Register "B", 6 | D3 | 3.17 |  |  |  |  | 2020-11 | LWL | Register "B", 6 | D3 | 6.6
Paderborn, KrA | PB B | 1381 | 2019 |  | Papersave (Battelle, ZFB) |  | 2019-02 | LWL | 12 | E7 | 3.79 |  |  |  |  | 2019-07 | LWL | 12 | E7 | 6.9
Paderborn, KrA | B | 1248 | 2014 |  | ZfB:2 |  | 2014-02 | LWL | 5 | C7 | 4.45 |  |  |  |  | 2015-02 | LWL | 5 | C7 | 6.96
Paderborn, KrA | B | 1058 | 2014 |  | ZfB:2 |  | 2014-02 | LWL | 5 | B7 | 4.46 |  |  |  |  | 2015-02 | LWL | 5 | B7 | 7.03
Paderborn, KrA | A | 100 | 2016 | 1840 | ZfB:2 |  | 2016-03 | LWL | 10 | H2 | 4 |  |  |  |  | 2016-08 | LWL | 10 | H2 | 7.09
Paderborn, KrA | PB B | B 652 | 2018 | 1958 | Papersave Swiss (NCA) |  | 2018-05 | LWL | 2 | D6 | 3.6 |  |  |  |  | 2018-09 | LWL | 2 | D6 | 7.1
Paderborn, KrA | A | 29 | 2016 |  | ZfB:2 |  | 2016-03 | LWL | 11 | I7 | 4.08 |  |  |  |  | 2016-08 | LWL | 11 | I7 | 7.17
Paderborn, KrA | PB B | 290 | 2017 | 1955 | Papersave (Battelle, ZFB) |  | 2017-04 | LWL | 2 | A2 | 3.57 |  |  |  |  | 2017-10 | LWL | 2 | A2 | 7.18
Paderborn, KrA | B | 1245 | 2014 |  | ZfB:2 |  | 2014-02 | LWL | 9 | B5 | 3.91 |  |  |  |  | 2015-02 | LWL | 9 | B5 | 7.27
Paderborn, KrA | PB C | 128 | 2021 | 1976 | ZFB:2 |  | 2021-08 | LWL | 2 | J7 | 4.09 |  |  |  |  | 2022-04 | LWL | 2 | J7 | 7.28
Paderborn, KrA | PB B | 1381 | 2019 |  | Papersave (Battelle, ZFB) |  | 2019-02 | LWL | 12 | B4 | 3.75 |  |  |  |  | 2019-07 | LWL | 12 | B4 | 7.31
Paderborn, KrA | PB B | 849 | 2017 | 1965 | Papersave (Battelle, ZFB) |  | 2017-04 | LWL | 15 | H2 | 3.95 |  |  |  |  | 2017-10 | LWL | 15 | H2 | 7.34
Paderborn, KrA | A | 100 | 2016 | 1840 | ZfB:2 |  | 2016-03 | LWL | 10 | J2 | 4.01 |  |  |  |  | 2016-08 | LWL | 10 | J2 | 7.35
Paderborn, KrA | A | 29 | 2016 |  | ZfB:2 |  | 2016-03 | LWL | 11 | E6 | 3.98 |  |  |  |  | 2016-08 | LWL | 11 | E6 | 7.37
Paderborn, KrA | PB B | 691 | 2017 | 1964 | Papersave (Battelle, ZFB) |  | 2017-04 | LWL | 50 | E6 | 3.45 |  |  |  |  | 2017-10 | LWL | 50 | E6 | 7.4
Paderborn, KrA | B | 1248 | 2014 |  | ZfB:2 |  | 2014-02 | LWL | 5 | I4 | 4.42 |  |  |  |  | 2015-02 | LWL | 5 | I4 | 7.44
Paderborn, KrA | PB B | 1281 | 2018 | 1964 | Papersave Swiss (NCA) |  | 2018-05 | LWL | 23 | B7 | 4.03 |  |  |  |  | 2018-09 | LWL | 23 | B7 | 7.49
Paderborn, KrA | B | 1065 | 2014 |  | ZfB:2 |  | 2014-02 | LWL | 6 | J3 | 3.36 |  |  |  |  | 2015-02 | LWL | 6 | J3 | 7.5
Paderborn, KrA | B | 1062 | 2014 |  | ZfB:2 |  | 2014-02 | LWL | 8 | B6 | 4.46 |  |  |  |  | 2015-02 | LWL | 8 | B6 | 7.55
Paderborn, KrA | B | 1373 | 2016 | 1965 | ZfB:2 |  | 2016-03 | LWL | 2. grünes Blatt | G7 | 3.71 |  |  |  |  | 2016-08 | LWL | 2. grünes Blatt | G7 | 7.61
Paderborn, KrA | PB B | 849 | 2017 | 1965 | Papersave (Battelle, ZFB) |  | 2017-04 | LWL | 15 | J7 | 3.86 |  |  |  |  | 2017-10 | LWL | 15 | J7 | 7.62
Paderborn, KrA | PB B | 290 | 2017 | 1955 | Papersave (Battelle, ZFB) |  | 2017-04 | LWL | 2 | K7 | 3.73 |  |  |  |  | 2017-10 | LWL | 2 | K7 | 7.64
Paderborn, KrA | PB B | 691 | 2017 | 1964 | Papersave (Battelle, ZFB) |  | 2017-04 | LWL | 50 | A6 | 3.46 |  |  |  |  | 2017-10 | LWL | 50 | A6 | 7.64
Paderborn, KrA | PB B | 1412 | 2019 | 1958 | Papersave (Battelle, ZFB) |  | 2019-02 | LWL | 5 | H6 | 3.77 |  |  |  |  | 2019-07 | LWL | 5 | H6 | 7.65
Paderborn, KrA | PB B | 1601 | 2019 | 1947 | Papersave (Battelle, ZFB) |  | 2019-02 | LWL | 9 | J2 | 2.25 |  |  |  |  | 2019-07 | LWL | 9 | J2 | 7.71
Paderborn, KrA | B | 1452 | 2016 | 1943 | ZfB:2 |  | 2016-03 | LWL | 6 | C3 | 3.44 |  |  |  |  | 2016-08 | LWL | 6 | C3 | 7.76
Paderborn, KrA | B | 597 | 2012 |  | Papersave (Battelle, ZFB) |  | 2012-04 | LWL | 20 | E8 | 3.84 |  |  |  |  | 2012-12 | LWL | 20 | E8 | 7.78
Paderborn, KrA | PB B | B 1082 | 2018 | 1974 | Papersave Swiss (NCA) |  | 2018-05 | LWL | 5 | D4 | 4.19 |  |  |  |  | 2018-09 | LWL | 5 | D4 | 7.78
Paderborn, KrA | B | 531 | 2012 |  | Papersave (Battelle, ZFB) |  | 2012-04 | LWL | 5 | K7 | 3.35 |  |  |  |  | 2012-12 | LWL | 5 | K7 | 7.86
Paderborn, KrA | B | 1452 | 2016 | 1934 | ZfB:2 |  | 2016-03 | LWL | 6 | I5 | 3.33 |  |  |  |  | 2016-08 | LWL | 6 | I5 | 7.89
Paderborn, KrA | PB B | 1487 | 2019 | 1968 | Papersave (Battelle, ZFB) |  | 2019-02 | LWL | 8 | A4 | 4.53 |  |  |  |  | 2019-07 | LWL | 8 | A4 | 7.89
Paderborn, KrA | PB C | 339 | 2021 | 1990 | ZFB:2 |  | 2021-08 | LWL | 11 | I7 | 7.55 |  |  |  |  | 2022-04 | LWL | 11 | I7 | 7.9
Paderborn, KrA | B | 567 | 2012 |  | Papersave (Battelle, ZFB) |  | 2012-04 | LWL | 2 | D7 | 3.11 |  |  |  |  | 2012-12 | LWL | 2 | D7 | 7.93
Paderborn, KrA | PB B | B 970 | 2018 | 1972 | Papersave Swiss (NCA) |  | 2018-05 | LWL | 10 | C7 | 4.18 |  |  |  |  | 2018-09 | LWL | 10 | C7 | 7.96
Paderborn, KrA | B | 459 | 2011 |  | Papersave (Battelle, ZFB) |  | 2011-08 | LWL | 1 | D3 | 4.57 |  |  |  |  | 2012-04 | LWL | 1 | D3 | 7.98
Paderborn, KrA | B | 537 | 2012 |  | Papersave (Battelle, ZFB) |  | 2012-04 | LWL | 5 | K3 | 3.01 |  |  |  |  | 2012-12 | LWL | 5 | K3 | 8.01
Paderborn, KrA | PB C | 339 | 2021 | 1990 | ZFB:2 |  | 2021-08 | LWL | 11 | A2 | 7.64 |  |  |  |  | 2022-04 | LWL | 11 | A2 | 8.01
Paderborn, KrA | B | 403 | 2011 |  | Papersave (Battelle, ZFB) |  | 2011-08 | LWL | 1 | C4 | 3.53 |  |  |  |  | 2012-04 | LWL | 1 | C4 | 8.04
Paderborn, KrA | PB B | 525 | 2017 | 1957 | Papersave (Battelle, ZFB) |  | 2017-04 | LWL | 2 | D7 | 3.83 |  |  |  |  | 2017-10 | LWL | 2 | D7 | 8.06
Paderborn, KrA | B | 682 | 2013 |  | ZfB:2 |  | 2013-02 | LWL | 5 | H6 | 3.92 |  |  |  |  | 2013-06 | LWL | 5 | H6 | 8.07
Paderborn, KrA | PB-B | 1412 | 2019 | 1958 | Papersave (Battelle, ZFB) |  | 2019-02 | LWL | 5 | B4 | 3.88 |  |  |  |  | 2019-07 | LWL | 5 | B4 | 8.07
Paderborn, KrA | PB B | B 1082 | 2018 | 1974 | Papersave Swiss (NCA) |  | 2018-05 | LWL | 5 | J7 | 4.11 |  |  |  |  | 2018-09 | LWL | 5 | J7 | 8.12
Paderborn, KrA | B | 1058 | 2014 |  | ZfB:2 |  | 2014-02 | LWL | 5 | J2 | 4.47 |  |  |  |  | 2015-02 | LWL | 5 | J2 | 8.17
Paderborn, KrA | PB B | B 1281 | 2018 | 1964 | Papersave Swiss (NCA) |  | 2018-05 | LWL | 23 | I2 | 3.8 |  |  |  |  | 2018-09 | LWL | 23 | I2 | 8.17
Paderborn, KrA | PB B | 1305 | 2019 | 1950 | Papersave (Battelle, ZFB) |  | 2019-02 | LWL | 7 | G6 | 4.06 |  |  |  |  | 2019-07 | LWL | 7 | G6 | 8.17
Paderborn, KrA | B | 702 | 2013 |  | ZfB:2 |  | 2013-02 | LWL | 1 | I7 | 7.11 |  |  |  |  | 2013-06 | LWL | 1 | I7 | 8.27
Paderborn, KrA | PB B | 1487 | 2019 | 1968 | Papersave (Battelle, ZFB) |  | 2019-02 | LWL | 8 | J3 | 4.34 |  |  |  |  | 2019-07 | LWL | 8 | J3 | 8.27
Paderborn, KrA | PB B | 1601 | 2019 | 1947 | Papersave (Battelle, ZFB) |  | 2019-02 | LWL | 9 | B2/B3 | 4.1 |  |  |  |  | 2019-07 | LWL | 9 | B2/B3 | 8.27
Paderborn, KrA | B | 576 | 2012 |  | Papersave (Battelle, ZFB) |  | 2012-04 | LWL | 3 | K6 | 4 |  |  |  |  | 2012-12 | LWL | 3 | K6 | 8.28
Paderborn, KrA | B | 948 | 2014 |  | ZfB:2 |  | 2014-04 | LWL | 23 | F5 | 4.21 |  |  |  |  | 2015-02 | LWL | 23 | F5 | 8.28
Paderborn, KrA | B | 948 | 2014 |  | ZfB:2 |  | 2014-04 | LWL | 23 | K3 | 4.23 |  |  |  |  | 2015-02 | LWL | 23 | K3 | 8.3
Paderborn, KrA | PB B | B 1003 | 2018 | 1968 | Papersave Swiss (NCA) |  | 2018-05 | LWL | 11 | I4 | 3.73 |  |  |  |  | 2018-09 | LWL | 11 | I4 | 8.3
Paderborn, KrA | B | 1402 | 2016 |  | ZfB:2 |  | 2016-03 | LWL | 8 | D8 | 4.28 |  |  |  |  | 2016-08 | LWL | 8 | D8 | 8.33
Paderborn, KrA | B | 707 | 2013 |  | ZfB:2 |  | 2013-02 | LWL | 4 | K8 | 3.83 |  |  |  |  | 2013-06 | LWL | 4 | K8 | 8.34
Paderborn, KrA | PB B | B 970 | 2018 | 1972 | Papersave Swiss (NCA) |  | 2018-05 | LWL | 10 | H3 | 4.13 |  |  |  |  | 2018-09 | LWL | 10 | H3 | 8.36
Paderborn, KrA | B | 963 | 2014 |  | ZfB:2 |  | 2014-04 | LWL | 10 | J2 | 4.73 |  |  |  |  | 2015-02 | LWL | 10 | J2 | 8.37
Paderborn, KrA | B | 963 | 2014 |  | ZfB:2 |  | 2014-04 | LWL | 10 | D6 | 4.74 |  |  |  |  | 2015-02 | LWL | 10 | D6 | 8.38
Paderborn, KrA | B | 1062 | 2014 |  | ZfB:2 |  | 2014-02 | LWL | 8 | H4 | 4.42 |  |  |  |  | 2015-02 | LWL | 8 | H4 | 8.38
Paderborn, KrA | B | 950 | 2014 |  | ZfB:2 |  | 2014-04 | LWL | 14 | C3 | 3.61 |  |  |  |  | 2015-02 | LWL | 14 | C3 | 8.42
Paderborn, KrA | PB B | B 652 | 2018 | 1958 | Papersave Swiss (NCA) |  | 2018-05 | LWL | 2 | J2 | 3.52 |  |  |  |  | 2018-09 | LWL | 2 | J2 | 8.42
Paderborn, KrA | PB C | 317 | 2021 | 1975 | ZFB:2 |  | 2021-08 | LWL | 9 | I7 | 3.94 |  |  |  |  | 2022-04 | LWL | 9 | I7 | 8.48
Paderborn, KrA | B | 950 | 2014 |  | ZfB:2 |  | 2014-04 | LWL | 14 | I4 | 3.63 |  |  |  |  | 2015-02 | LWL | 14 | I4 | 8.49
Paderborn, KrA | B | 970 | 2014 |  | ZfB:2 |  | 2014-04 | LWL | 15 | C4 | 5.02 |  |  |  |  | 2015-02 | LWL | 15 | C4 | 8.49
Paderborn, KrA | B | 972 | 2014 |  | ZfB:2 |  | 2014-04 | LWL | 16 | J5 | 4.51 |  |  |  |  | 2015-02 | LWL | 16 | J5 | 8.49
Paderborn, KrA | B | 972 | 2014 |  | ZfB:2 |  | 2014-04 | LWL | 16 | B6 | 4.58 |  |  |  |  | 2015-02 | LWL | 16 | B6 | 8.53
Paderborn, KrA | B | 970 | 2014 |  | ZfB:2 |  | 2014-04 | LWL | 15 | I2 | 5.04 |  |  |  |  | 2015-02 | LWL | 15 | I2 | 8.56
Paderborn, KrA | PB B | 1003 | 2018 | 1968 | Papersave Swiss (NCA) |  | 2018-05 | LWL | 11 | A2 | 3.79 |  |  |  |  | 2018-09 | LWL | 11 | A2 | 8.6
Paderborn, KrA | PB C | 370 | 2021 | 1984 | ZFB:2 |  | 2021-08 | LWL | 1 | K6 | 4.83 |  |  |  |  | 2022-04 | LWL | 1 | K6 | 8.61
Paderborn, KrA | B | 440 | 2011 |  | Papersave (Battelle, ZFB) |  | 2011-08 | LWL | 1 | F1 | 3.74 |  |  |  |  | 2012-04 | LWL | 1 | F1 | 8.65
Paderborn, KrA | B | 704 | 2013 |  | ZfB:2 |  | 2013-02 | LWL | 1 | K8 | 4.09 |  |  |  |  | 2013-06 | LWL | 1 | K8 | 8.69
Paderborn, KrA | B | 685 | 2013 |  | ZfB:2 |  | 2013-02 | LWL | 2 | J6 | 4.55 |  |  |  |  | 2013-06 | LWL | 2 | J6 | 8.76
Paderborn, KrA | B | 419 | 2011 |  | Papersave (Battelle, ZFB) |  | 2011-08 | LWL | 1 | E8 | 4.65 |  |  |  |  | 2012-04 | LWL | 1 | E8 | 8.81
Paderborn, KrA | PB C | 128 | 2021 | 1976 | ZFB:2 |  | 2021-08 | LWL | 2 | D4 | 4.1 |  |  |  |  | 2022-04 | LWL | 2 | D4 | 8.84
Paderborn, KrA | PB B | 525 | 2017 | 1957 | Papersave (Battelle, ZFB) |  | 2017-04 | LWL | 2 | K6 | 3.55 |  |  |  |  | 2017-10 | LWL | 2 | K6 | 8.89
Paderborn, KrA | B | 415 | 2011 |  | Papersave (Battelle, ZFB) |  | 2011-08 | LWL | 1 | F7 | 3.2 |  |  |  |  | 2012-04 | LWL | 1 | F7 | 8.9
Paderborn, KrA | PB C | 370 | 2021 | 1984 | ZFB:2 |  | 2021-08 | LWL | 1 | B3 | 4.9 |  |  |  |  | 2022-04 | LWL | 1 | B3 | 8.91
Paderborn, KrA | PB C | 237 | 2021 | 1983 | ZFB:2 |  | 2021-08 | LWL | 8 | C7 | 4.36 |  |  |  |  | 2022-04 | LWL | 8 | C7 | 9.64
Paderborn, KrA | PB C | 317 | 2021 | 1975 | ZFB:2 |  | 2021-08 | LWL | 9 | C3 | 3.95 |  |  |  |  | 2022-04 | LWL | 9 | C3 | 9.72
Paderborn, KrA | PB C | 237 | 2021 | 1983 | ZFB:2 |  | 2021-08 | LWL | 8 | I4 | 4.57 |  |  |  |  | 2022-04 | LWL | 8 | I4 | 9.73
Paderborn, KrA | PB-B | 1305 | 2019 | 1950 | Papersave (Battelle, ZFB) |  | 2019-02 | LWL | 7 | A1/A2 | 3.98 |  |  |  |  | 2019-07 | LWL | 7 | A1/A2 | 7,87,
Paderborn, KrA | B | 225 | 2010 |  | Papersave (Battelle, ZFB) |  | 2010-03 | LWL | 1 | K4 | 4.81
Paderborn, KrA | B | 228 | 2010 |  | Papersave (Battelle, ZFB) |  | 2010-03 | LWL | 249 | F4/F5 | 3.62
Paderborn, KrA | B | 268 | 2010 |  | Papersave (Battelle, ZFB) |  | 2010-03 | LWL | 13 | G7 | 3.71
Paderborn, KrA | B | 269 | 2010 |  | Papersave (Battelle, ZFB) |  | 2010-03 | LWL | 125 | G1 | 4.1
Paderborn, KrA | B | 278 | 2010 |  | Papersave (Battelle, ZFB) |  | 2010-03 | LWL | 99 | C4 | 3.72
Paderborn, KrA | PB C | 546 | 2022 | 1976 | ZFB:2 |  | 2022-06 | LWL | 9 | D6 | 4.61 |  |  |  |  | 2023-03 | LWL | 9 | D6 | 5.13
Paderborn, KrA | PB C | 546 | 2022 | 1976 | ZFB:2 |  | 2022-06 | LWL | 9 | K2 | 4.56 |  |  |  |  | 2023-03 | LWL | 9 | K2 | 5.28
Paderborn, KrA | PB C | 447 | 2022 | 1955 | ZFB:2 |  | 2022-06 | LWL | 2 | J4 | 7 |  |  |  |  | 2023-03 | LWL | 2 | J4 | 7.63
Paderborn, KrA | PB C | 447 | 2022 | 1955 | ZFB:2 |  | 2022-06 | LWL | 2 | C7 | 7.18 |  |  |  |  | 2023-03 | LWL | 2 | C7 | 7.73
Paderborn, KrA | PB C | 401 | 2022 | 1972 | ZFB:2 |  | 2022-06 | LWL | 3 | A4 | 5.15 |  |  |  |  | 2023-03 | LWL | 3 | A4 | 8.39
Paderborn, KrA | PB C | 494 | 2022 | 1982 | ZFB:2 |  | 2022-06 | LWL | 3 | I6 | 4.04 |  |  |  |  | 2023-03 | LWL | 3 | I6 | 8.49
Paderborn, KrA | PB C | 401 | 2022 | 1972 | ZFB:2 |  | 2022-06 | LWL | 3 | K6 | 5.05 |  |  |  |  | 2023-03 | LWL | 3 | K6 | 9.41
Paderborn, KrA | PB C | 494 | 2022 | 1982 | ZFB:2 |  | 2022-06 | LWL | 3 | D2 | 3.7 |  |  |  |  | 2023-03 | LWL | 3 | D2 | 9.48
Paderborn, KrA | PB C | 593 | 2022 | 1979 | ZFB:2 |  | 2022-06 | LWL | 16 | J4 | 4.31 |  |  |  |  | 2023-03 | LWL | 16 | J4 | 11.15
Paderborn, KrA | PB C | 593 | 2022 | 1979 | ZFB:2 |  | 2022-06 | LWL | 16 | B5 | 4.36 |  |  |  |  | 2023-03 | LWL | 16 | B5 | 11.3
Paderborn, KrA | PB C | 858 | 2023 | 1978 | ZfB:2 |  | 2023-07 | LWL | 4 | B4 | 3.97 |  |  |  |  | 2024-02 | LWL | 4 | B4 | 8.22
Paderborn, KrA | PB C | 858 | 2023 | 1978 | ZfB:2 |  | 2023-07 | LWL | 4 | J5 | 4.36 |  |  |  |  | 2024-02 | LWL | 4 | J5 | 8.98
Paderborn, KrA | PB C | 899 | 2023 | 197 | ZfB:2 |  | 2023-07 | LWL | 12 | C7 | 4.17 |  |  |  |  | 2024-02 | LWL | 12 | C7 | 4.62
Paderborn, KrA | PB C | 899 | 2023 | 1975 | ZfB:2 |  | 2023-07 | LWL | 12 | J2 | 4.3 |  |  |  |  | 2024-02 | LWL | 12 | J2 | 4.61
Paderborn, KrA | PB C | 924 | 2023 | 1989 | ZfB:2 |  | 2023-07 | LWL | 5 | C6 | 6.18 |  |  |  |  | 2024-02 | LWL | 5 | C6 | 6.26
Paderborn, KrA | PB C | 924 | 2023 | 1989 | ZfB:2 |  | 2023-07 | LWL | 5 | K7 | 6.45 |  |  |  |  | 2024-02 | LWL | 5 | K7 | 6.29
Paderborn, KrA | PB C | 955 | 2023 | 1981 | ZfB:2 |  | 2023-07 | LWL | 8 | D7 | 4.56 |  |  |  |  | 2024-02 | LWL | 8 | D7 | 4.7
Paderborn, KrA | PB C | 955 | 2023 | 1981 | ZfB:2 |  | 2023-07 | LWL | 8 | I2 | 4.49 |  |  |  |  | 2024-02 | LWL | 8 | I2 | 4.62
Paderborn, KrA | PB C | 969 | 2023 | 1987 | ZfB:2 |  | 2023-07 | LWL | "7" o.r. | D4 | 4.45 |  |  |  |  | 2024-02 | LWL | "7" o.r. | D4 | 4.73
Paderborn, KrA | PB C | 969 | 2023 | 1987 | ZfB:2 |  | 2023-07 | LWL | "7" o.r. | H6 | 4.3 |  |  |  |  | 2024-02 | LWL | "7" o.r. | H6 | 4.92
Paderborn, KrA | PBC | 2096 | 2024 | 1981 | ZfB:2 |  | 2024-05 | LWL | Reg. "N"; 7 | C1 | 4.72 |  |  |  |  | 2024-11 | LWL | Reg. "N"; 7 | C1 | 8.49
Paderborn, KrA | PBC | 2096 | 2024 | 1981 | ZfB:2 |  | 2024-05 | LWL | Reg. "N"; 7 | K5 | 4.38 |  |  |  |  | 2024-11 | LWL | Reg. "N"; 7 | K5 | 8.83
Paderborn, KrA | PBC | 2062 | 2024 | 1875 | ZfB:2 |  | 2024-05 | LWL | Reg. "A"; 1 | E7 | 3.63 |  |  |  |  | 2024-11 | LWL | Reg. "A"; 1 | E7 | 6.22
Paderborn, KrA | PBC | 2062 | 2024 | 1875 | ZfB:2 |  | 2024-05 | LWL | Reg. "A"; 1 | J4 | 3.99 |  |  |  |  | 2024-11 | LWL | Reg. "A"; 1 | J4 | 8.68
Paderborn, KrA | K-PBC | 1562 | 2024 | 1979 | ZfB:2 |  | 2024-05 | LWL | Reg."C"; 1 | B5 | 4.23 |  |  |  |  | 2024-11 | LWL | Reg."C"; 1 | B5 | 9.55
Paderborn, KrA | K-PBC | 1562 | 2024 | 1979 | ZfB:2 |  | 2024-05 | LWL | Reg. "C"; 1 | J6 | 4.03 |  |  |  |  | 2024-11 | LWL | Reg. "C"; 1 | J6 | 9.82
Paderborn, KrA | K-PBC | 1630 | 2024 | 1979 | ZfB:2 |  | 2024-05 | LWL | 11 | D3 | 3.98 |  |  |  |  | 2024-11 | LWL | 11 | D3 | 8.7
Paderborn, KrA | K-PBC | 1630 | 2024 | 1979 | ZfB:2 |  | 2024-05 | LWL | 11 | I7 | 3.9 |  |  |  |  | 2024-11 | LWL | 11 | I7 | 9.29
Paderborn, KrA | PBC | 1806 | 2024 | 1978 | ZfB:2 |  | 2024-05 | LWL | 1 | C6 | 4.34 |  |  |  |  | 2024-11 | LWL | 1 | C6 | 5.19
Paderborn, KrA | PBC | 1806 | 2024 | 1978 | ZfB:2 |  | 2024-05 | LWL | 1 | K2 | 4.49 |  |  |  |  | 2024-11 | LWL | 1 | K2 | 5.21
Paderborn, StdA | LA | 1069 | 2018 | 1952 | Papersave Swiss (NCA) |  | 2018-06 | LWL | 10 (-7-) | D7 | 3.78 |  |  |  |  | 2018-09 | LWL | 10 (-7-) | D7 | 6.11
Paderborn, StdA | A | 6321 | 2017 | 1942 | Papersave (Battelle, ZFB) | [10 empty] | 2017-10 | LWL | 4.v.hinten | D3 | 6.2
Paderborn, StdA | T | 1994 | 2015 |  | ZfB:2 |  | 2015-06 | LWL | 6 | ru | 5 |  |  |  |  | 2016-03 | LWL | 6 | ru | 6.36
Paderborn, StdA | STS | 277 | 2017 | 1961 | ZfB:2 |  | 2017-03 | LWL | 11 | C7 | 3.77 |  |  |  |  | 2017-09 | LWL | 11 | C7 | 6.57
Paderborn, StdA | LA | 1069 | 2018 | 1952 | Papersave Swiss (NCA) |  | 2018-06 | LWL | 10 (-7-) | J3 | 4.01 |  |  |  |  | 2018-09 | LWL | 10 (-7-) | J3 | 6.59
Paderborn, StdA | STS | 277 | 2017 | 1961 | ZfB:2 |  | 2017-03 | LWL | 11 | K6 | 3.7 |  |  |  |  | 2017-09 | LWL | 11 | K6 | 6.62
Paderborn, StdA | A | 6321 | 2017 | 1942 | Papersave (Battelle, ZFB) | [10 empty] | 2017-10 | LWL | 4.v.hinten | I5 | 6.62
Paderborn, StdA | T | 2398 | 2019 | 1968 | Papersave Swiss (NCA) |  | 2019-05 | LWL | 8 | J2 | 4.32 |  |  |  |  | 2019-12 | LWL | 8 | J2 | 6.62
Paderborn, StdA | STS | 256 | 2017 | 1957 | ZfB:2 |  | 2017-03 | LWL | 10 | F7 | 3.48 |  |  |  |  | 2017-09 | LWL | 10 | F7 | 6.66
Paderborn, StdA | LA | 7 | 2018 | 1952 | Papersave Swiss (NCA) |  | 2018-06 | LWL | 4 | B4 | 4.25 |  |  |  |  | 2018-09 | LWL | 4 | B4 | 6.71
Paderborn, StdA | LA | S-LA 18171 | 2020 | 1961 | Papersave (Battelle, ZFB) |  | 2020-05 | LWL | 4 | C7 | 2.9 |  |  |  |  | 2020-11 | LWL | 4 | C7 | 6.71
Paderborn, StdA | LA | S-LA 57481 | 2020 | 1962 | Papersave (Battelle, ZFB) |  | 2020-05 | LWL | 10 | K7 | 3.8 |  |  |  |  | 2020-11 | LWL | 10 | K7 | 6.79
Paderborn, StdA | A | 4854 | 2017 | 1946 | Papersave (Battelle, ZFB) | [10 empty] | 2017-10 | LWL | 3 | K7 | 6.82
Paderborn, StdA | LA | 3083 | 2018 | 1952 | Papersave Swiss (NCA) |  | 2018-06 | LWL | 15 | J5 | 3.68 |  |  |  |  | 2018-09 | LWL | 15 | J5 | 6.82
Paderborn, StdA | T | 1994 | 2015 |  | ZfB:2 |  | 2015-06 | LWL | 6 | lo | 4.5 |  |  |  |  | 2016-03 | LWL | 6 | lo | 6.84
Paderborn, StdA | A | 3090 | 2016 | 1889 | ZfB:2 | [10 empty] | 2016-08 | LWL | 12 | D7 | 6.85
Paderborn, StdA | STS | 186 | 2017 | 1969 | ZfB:2 |  | 2017-03 | LWL | 6 | B4 | 3.74 |  |  |  |  | 2017-09 | LWL | 6 | B4 | 6.9
Paderborn, StdA | T | 2200 | 2019 | 1987 | Papersave Swiss (NCA) |  | 2019-05 | LWL | 10 | J5 | 4.44 |  |  |  |  | 2019-12 | LWL | 10 | J5 | 6.9
Paderborn, StdA | T | 1977 | 2015 |  | ZfB:2 |  | 2015-06 | LWL | 5 | E2 | 4.15 |  |  |  |  | 2016-03 | LWL | 5 | E2 | 6.97
Paderborn, StdA | STS | 256 | 2017 | 1857 | ZfB:2 |  | 2017-03 | LWL | 10 | J7 | 3.5 |  |  |  |  | 2017-09 | LWL | 10 | J7 | 6.98
Paderborn, StdA | LA | S-LA 803 (d) | 2020 | 1954 | Papersave (Battelle, ZFB) |  | 2020-05 | LWL | 7 | A7 | 3.35 |  |  |  |  | 2020-11 | LWL | 7 | A7 | 6.98
Paderborn, StdA | A | 6272 | 2017 | 1906 | ZfB:2 |  | 2017-03 | LWL | 5 | L2 | 4.57 |  |  |  |  | 2017-10 | LWL | 5 | L2 | 7
Paderborn, StdA | A | 4854 | 2017 | 1946 | Papersave (Battelle, ZFB) | [10 empty] | 2017-10 | LWL | 3 | A4 | 7
Paderborn, StdA | LA | 3083 | 2018 | 1952 | Papersave Swiss (NCA) |  | 2018-06 | LWL | 15 | C2 | 3.85 |  |  |  |  | 2018-09 | LWL | 15 | C2 | 7.02
Paderborn, StdA | T | 1310 | 2015 |  | ZfB:2 |  | 2015-06 | LWL | 11 | I4 | 4.72 |  |  |  |  | 2016-03 | LWL | 11 | I4 | 7.05
Paderborn, StdA | T | 1310 | 2015 |  | ZfB:2 |  | 2015-06 | LWL | 11 | B6 | 4.84 |  |  |  |  | 2016-03 | LWL | 11 | B6 | 7.06
Paderborn, StdA | LA | S-LA 803 (d) | 2020 | 1954 | Papersave (Battelle, ZFB) |  | 2020-05 | LWL | 7 | I4 | 3.25 |  |  |  |  | 2020-11 | LWL | 7 | I4 | 7.12
Paderborn, StdA | LA | S-LA 17438 | 2020 | 1960 | Papersave (Battelle, ZFB) |  | 2020-05 | LWL | 5 | J8 | 3.02 |  |  |  |  | 2020-11 | LWL | 5 | J8 | 7.16
Paderborn, StdA | LA | 15753 | 2020 | 1958 | Papersave (Battelle, ZFB) |  | 2020-05 | LWL | 4 | B2 | 3.42 |  |  |  |  | 2020-11 | LWL | 4 | B2 | 7.16
Paderborn, StdA | A | 6142 | 2017 | 1949 | ZfB:2 |  | 2017-03 | LWL | 5 | B7 | 3.78 |  |  |  |  | 2017-10 | LWL | 5 | B7 | 7.17
Paderborn, StdA | STS | 186 | 2017 | 1969 | ZfB:2 |  | 2017-03 | LWL | 6 | K4 | 3.73 |  |  |  |  | 2017-09 | LWL | 6 | K4 | 7.17
Paderborn, StdA | LA | 2081 | 2018 | 1952 | Papersave Swiss (NCA) |  | 2018-06 | LWL | 7 (-3-) | F4 | 3.99 |  |  |  |  | 2018-09 | LWL | 7 (-3-) | F4 | 7.27
Paderborn, StdA | A | 6272 | 2017 | 1906 | ZfB:2 |  | 2017-03 | LWL | 5 | C2 | 4.54 |  |  |  |  | 2017-10 | LWL | 5 | C2 | 7.3
Paderborn, StdA | A | 3090 | 2016 | 1889 | ZfB:2 | [10 empty] | 2016-08 | LWL | 12 | J2 | 7.32
Paderborn, StdA | LA | 396 | 2020 | 1974 | Papersave (Battelle, ZFB) |  | 2020-05 | LWL | 19 | A4 | 3.93 |  |  |  |  | 2020-11 | LWL | 19 | A4 | 7.36
Paderborn, StdA | A | 4812 | 2017 | 1927 | Papersave (Battelle, ZFB) | [10 empty] | 2017-10 | LWL | 29 | H5 | 7.4
Paderborn, StdA | A | 6117 | 2017 | 1948 | ZfB:2 |  | 2017-03 | LWL | 10 | A3 | 3.89 |  |  |  |  | 2017-10 | LWL | 10 | A3 | 7.41
Paderborn, StdA | A | 6117 | 2017 | 1948 | ZfB:2 |  | 2017-03 | LWL | 10 | K8 | 4.04 |  |  |  |  | 2017-10 | LWL | 10 | K8 | 7.42
Paderborn, StdA | C | 674 | 2021 | 1980 | Papersave (Battelle, ZFB) |  | 2021-06 | LWL | 4 | I7 | 4.26 |  |  |  |  | 2022-01 | LWL | 4 | I7 | 7.45
Paderborn, StdA | A | 2739 | 2016 | 1855 | ZfB:2 | [10 empty] | 2016-08 | LWL | 6 | E3 | 7.46
Paderborn, StdA | LA | S-LA 57481 | 2020 | 1962 | Papersave (Battelle, ZFB) |  | 2020-05 | LWL | 10 | E3 | 3.32 |  |  |  |  | 2020-11 | LWL | 10 | E3 | 7.49
Paderborn, StdA | A | 6079 | 2017 | 1945 | ZfB:2 |  | 2017-03 | LWL | letztes Blatt | L2 | 4.33 |  |  |  |  | 2017-10 | LWL | letztes Blatt | L2 | 7.5
Paderborn, StdA | LA | 424 | 2020 | 1982 | Papersave (Battelle, ZFB) |  | 2020-05 | LWL | "-2-" | K2 | 4.75 |  |  |  |  | 2020-11 | LWL | "-2-" | K2 | 7.5
Paderborn, StdA | A | 4812 | 2017 | 1927 | Papersave (Battelle, ZFB) | [10 empty] | 2017-10 | LWL | 29 | C1 | 7.51
Paderborn, StdA | LA | S-LA 17438 | 2020 | 1960 | Papersave (Battelle, ZFB) |  | 2020-05 | LWL | 5 | B3 | 2.89 |  |  |  |  | 2020-11 | LWL | 5 | B3 | 7.53
Paderborn, StdA | A | 2739 | 2016 | 1855 | ZfB:2 | [10 empty] | 2016-08 | LWL | 6 | L6 | 7.57
Paderborn, StdA | LA | 2081 | 2018 | 1952 | Papersave Swiss (NCA) |  | 2018-06 | LWL | 7 (-3-) | J7 | 4.15 |  |  |  |  | 2018-09 | LWL | 7 (-3-) | J7 | 7.61
Paderborn, StdA | LA | 7 | 2018 | 1952 | Papersave Swiss (NCA) |  | 2018-06 | LWL | 4 | I6 | 4.19 |  |  |  |  | 2018-09 | LWL | 4 | I6 | 7.63
Paderborn, StdA | LA | S-LA 21086 | 2020 | 1954 | Papersave (Battelle, ZFB) |  | 2020-05 | LWL | 12 | J4 | 3.64 |  |  |  |  | 2020-11 | LWL | 12 | J4 | 7.63
Paderborn, StdA | LA | 424 | 2020 | 1982 | Papersave (Battelle, ZFB) |  | 2020-05 | LWL | "-2-" | B6 | 4.69 |  |  |  |  | 2020-11 | LWL | "-2-" | B6 | 7.64
Paderborn, StdA | T | 1996 | 2015 |  | ZfB:2 |  | 2015-06 | LWL | 10 | I7 | 5.5 |  |  |  |  | 2016-03 | LWL | 10 | I7 | 7.65
Paderborn, StdA | C | 775 | 2021 | 1977 | Papersave (Battelle, ZFB) |  | 2021-06 | LWL | 8 | J4 | 3.96 |  |  |  |  | 2022-01 | LWL | 8 | J4 | 7.68
Paderborn, StdA | C | 674 | 2021 | 1980 | Papersave (Battelle, ZFB) |  | 2021-06 | LWL | 4 | C3 | 4.2 |  |  |  |  | 2022-01 | LWL | 4 | C3 | 7.69
Paderborn, StdA | A | 6041 | 2017 | 1937 | Papersave (Battelle, ZFB) | [10 empty] | 2017-10 | LWL | 6.v. hinten | K4 | 7.71
Paderborn, StdA | A | 3191 | 2016 | 1887 | ZfB:2 | [10 empty] | 2016-08 | LWL | 10 | E2 | 7.75
Paderborn, StdA | A | 2909 | 2016 | 1875 | ZfB:2 | [10 empty] | 2016-08 | LWL | 4 | J2 | 7.76
Paderborn, StdA | T | 1996 | 2015 |  | ZfB:2 |  | 2015-06 | LWL | 10 | B4 | 5 |  |  |  |  | 2016-03 | LWL | 10 | B4 | 7.78 |  |  |  |  | 2016-05 | LWL | 3.letztes Blatt | mu | 8.3
Paderborn, StdA | LA | 5187 | 2018 | 1952 | Papersave Swiss (NCA) |  | 2018-06 | LWL | 5 | K7 | 3.88 |  |  |  |  | 2018-09 | LWL | 5 | K7 | 7.78 |  |  |  |  | 2016-05 | LWL | 1. Seite | ru | 7.1
Paderborn, StdA | T | 1977 | 2015 |  | ZfB:2 |  | 2015-06 | LWL | 5 | B5 | 4.23 |  |  |  |  | 2016-03 | LWL | 5 | B5 | 7.8
Paderborn, StdA | A | 4794 | 2017 | 1856 | Papersave (Battelle, ZFB) | [10 empty] | 2017-10 | LWL | 10 | B2 | 7.87
Paderborn, StdA | LA | 5187 | 2018 | 1952 | Papersave Swiss (NCA) |  | 2018-06 | LWL | 5 | D4 | 4.02 |  |  |  |  | 2018-09 | LWL | 5 | D4 | 7.88
Paderborn, StdA | A | 3191 | 2016 | 1887 | ZfB:2 | [10 empty] | 2016-08 | LWL | 10 | L6 | 7.92
Paderborn, StdA | A | 2909 | 2016 | 1875 | ZfB:2 | [10 empty] | 2016-08 | LWL | 4 | A6 | 7.95
Paderborn, StdA | LA | 10660 | 2020 | 1954 | Papersave (Battelle, ZFB) |  | 2020-05 | LWL | 7 | J8 | 3.51 |  |  |  |  | 2020-11 | LWL | 7 | J8 | 7.97
Paderborn, StdA | H Schloss Neuhaus | 78 | 2014 |  | ZfB:2 |  | 2014-09 | LWL | 7 | I4/I5 | 4.89 |  |  |  |  | 2015-04 | LWL | 7 | I4/I5 | 8
Paderborn, StdA | A | 6385 b | 2017 | 1933 | ZfB:2 |  | 2017-03 | LWL | 18 | F2 | 3.95 |  |  |  |  | 2017-10 | LWL | 18 | F2 | 8
Paderborn, StdA | A | 6303 | 2017 | 1946 | ZfB:2 |  | 2017-03 | LWL | 9 | A4 | 4.42 |  |  |  |  | 2017-10 | LWL | 9 | A4 | 8.02
Paderborn, StdA | C | 775 | 2021 | 1977 | Papersave (Battelle, ZFB) |  | 2021-06 | LWL | 8 | B5 | 3.85 |  |  |  |  | 2022-01 | LWL | 8 | B5 | 8.03
Paderborn, StdA | H Schloss Neuhaus | 78 | 2014 |  | ZfB:2 |  | 2014-09 | LWL | 7 | C5 | 4.76 |  |  |  |  | 2015-04 | LWL | 7 | C5 | 8.04
Paderborn, StdA | A | 3086 | 2016 | 1888 | ZfB:2 | [10 empty] | 2016-08 | LWL | 3 | B5 | 8.06
Paderborn, StdA | H Schloss Neuhaus | 131 | 2014 |  | ZfB:2 |  | 2014-09 | LWL | 3 | J3 | 4.53 |  |  |  |  | 2015-04 | LWL | 3 | J3 | 8.07
Paderborn, StdA | LA | S-LA 21086 | 2020 | 1954 | Papersave (Battelle, ZFB) |  | 2020-05 | LWL | 12 | C5 | 3.68 |  |  |  |  | 2020-11 | LWL | 12 | C5 | 8.08
Paderborn, StdA | H Schloss Neuhaus | 131 | 2014 |  | ZfB:2 |  | 2014-09 | LWL | 3 | D6 | 4.44 |  |  |  |  | 2015-04 | LWL | 3 | D6 | 8.09
Paderborn, StdA | A | 6142 | 2017 | 1949 | ZfB:2 |  | 2017-03 | LWL | 5 | E2 | 3.63 |  |  |  |  | 2017-10 | LWL | 5 | E2 | 8.16
Paderborn, StdA | Heiratsregister | 14638 | 2012 |  | Papersave (Battelle, ZFB) | [10 empty] | 2012-05 | LWL | 1 | K5 | 8.17
Paderborn, StdA | G | 723 | 2013 |  | ZfB:2 |  | 2013-02 | LWL | 2 | I7 | 3.89 |  |  |  |  | 2013-07 | LWL | 2 | I7 | 8.19
Paderborn, StdA | A | 4794 | 2017 | 1856 | Papersave (Battelle, ZFB) | [10 empty] | 2017-10 | LWL | 10 | J7 | 8.23
Paderborn, StdA | H Schloss Neuhaus | 124 | 2014 |  | ZfB:2 |  | 2014-09 | LWL | 11 | J4 | 4.5 |  |  |  |  | 2015-04 | LWL | 11 | J4 | 8.24
Paderborn, StdA | G | 740 | 2013 |  | ZfB:2 |  | 2013-02 | LWL | 6 | F7 | 3.82 |  |  |  |  | 2013-07 | LWL | 6 | F7 | 8.26
Paderborn, StdA | H Schloss Neuhaus | 89 | 2014 |  | ZfB:2 |  | 2014-09 | LWL | 5 | C3 | 4.07 |  |  |  |  | 2015-04 | LWL | 5 | C3 | 8.26
Paderborn, StdA | A | 6041 | 2017 | 1937 | Papersave (Battelle, ZFB) | [10 empty] | 2017-10 | LWL | 6.v. hinten | E2 | 8.3
Paderborn, StdA | H Schloss Neuhaus | 82 | 2014 |  | ZfB:2 |  | 2014-09 | LWL | 9 | B2 | 4.42 |  |  |  |  | 2015-04 | LWL | 9 | B2 | 8.31
Paderborn, StdA | Heiratsregister | 14635 | 2012 |  | Papersave (Battelle, ZFB) | [10 empty] | 2012-05 | LWL | 1 | K2 | 8.31
Paderborn, StdA | A | 6385 b | 2017 | 1933 | ZfB:2 |  | 2017-03 | LWL | 18 | A7 | 4.06 |  |  |  |  | 2017-10 | LWL | 18 | A7 | 8.31
Paderborn, StdA | A | 3086 | 2016 | 1888 | ZfB:2 | [10 empty] | 2016-08 | LWL | 3 | K2 | 8.32
Paderborn, StdA | G | 727 | 2013 |  | ZfB:2 |  | 2013-02 | LWL | 1 | K7 | 4.01 |  |  |  |  | 2013-07 | LWL | 1 | K7 | 8.33
Paderborn, StdA | H Schloss Neuhaus | 89 | 2014 |  | ZfB:2 |  | 2014-09 | LWL | 5 | J2 | 4.02 |  |  |  |  | 2015-04 | LWL | 5 | J2 | 8.33
Paderborn, StdA | T | 2398 | 2019 | 1968 | Papersave Swiss (NCA) |  | 2019-05 | LWL | 8 | B4 | 4.23 |  |  |  |  | 2019-12 | LWL | 8 | B4 | 8.34
Paderborn, StdA | H Schloss Neuhaus | 124 | 2014 |  | ZfB:2 |  | 2014-09 | LWL | 11 | C4 | 4.49 |  |  |  |  | 2015-04 | LWL | 11 | C4 | 8.35
Paderborn, StdA | LA | 15753 | 2020 | 1958 | Papersave (Battelle, ZFB) |  | 2020-05 | LWL | 4 | G6 | 3.3 |  |  |  |  | 2020-11 | LWL | 4 | G6 | 8.35
Paderborn, StdA | G | 741 | 2013 |  | ZfB:2 |  | 2013-02 | LWL | 6 | G1 | 4.17 |  |  |  |  | 2013-07 | LWL | 6 | G1 | 8.41
Paderborn, StdA | T | 2200 | 2019 | 1987 | Papersave Swiss (NCA) |  | 2019-05 | LWL | 10 | B7 | 4.27 |  |  |  |  | 2019-12 | LWL | 10 | B7 | 8.41
Paderborn, StdA | H Schloss Neuhaus | 82 | 2014 |  | ZfB:2 |  | 2014-09 | LWL | 9 | J7 | 4.23 |  |  |  |  | 2015-04 | LWL | 9 | J7 | 8.42
Paderborn, StdA | G | 729 | 2013 |  | ZfB:2 |  | 2013-02 | LWL | 1 | B7 | 3.86 |  |  |  |  | 2013-07 | LWL | 1 | B7 | 8.43
Paderborn, StdA | LA | 396 | 2020 | 1974 | Papersave (Battelle, ZFB) |  | 2020-05 | LWL | 19 | K5 | 3.43 |  |  |  |  | 2020-11 | LWL | 19 | K5 | 8.44
Paderborn, StdA | A | 6303 | 2017 | 1946 | ZfB:2 |  | 2017-03 | LWL | 9 | J3 | 4.42 |  |  |  |  | 2017-10 | LWL | 9 | J3 | 8.47
Paderborn, StdA | Heiratsregister | 14642 | 2012 |  | Papersave (Battelle, ZFB) | [10 empty] | 2012-05 | LWL | 1 | F1 | 8.5
Paderborn, StdA | LA | 10660 | 2020 | 1954 | Papersave (Battelle, ZFB) |  | 2020-05 | LWL | 7 | D4 | 3.41 |  |  |  |  | 2020-11 | LWL | 7 | D4 | 8.59
Paderborn, StdA | LA | S-LA 18171 | 2020 | 1961 | Papersave (Battelle, ZFB) |  | 2020-05 | LWL | 4 | H2 | 2.89 |  |  |  |  | 2020-11 | LWL | 4 | H2 | 8.61
Paderborn, StdA | A | 6079 | 2017 | 1945 | ZfB:2 |  | 2017-03 | LWL | letztes Blatt | B7 | 5.88 |  |  |  |  | 2017-10 | LWL | letztes Blatt | B7 | 8.64
Paderborn, StdA | T | 2014 | 2019 | 2002 | Papersave Swiss (NCA) |  | 2019-05 | LWL | 11 | J6 | 7.24 |  |  |  |  | 2019-12 | LWL | 11 | J6 | 8.88
Paderborn, StdA | T | 2511 | 2019 | 1998 | Papersave Swiss (NCA) |  | 2019-05 | LWL | 15 | J4 | 7.37 |  |  |  |  | 2019-12 | LWL | 15 | J4 | 8.88
Paderborn, StdA | C | 865 | 2022 | 1980 | ZFB:2 |  | 2022-06 | LWL | 2 | C2 | 3.98 |  |  |  |  | 2022-10 | LWL | 2 | C2 | 8.94
Paderborn, StdA | T | 2118 | 2019 | 1986/87 | Papersave Swiss (NCA) |  | 2019-05 | LWL | 6.letztes Blatt (Rückseite) | C2 | 7.34 |  |  |  |  | 2019-12 | LWL | 6.letztes Blatt (Rückseite) | C2 | 9.02
Paderborn, StdA | C | 876 | 2022 | 1980 | ZFB:2 |  | 2022-06 | LWL | 2 | J4 | 4.11 |  |  |  |  | 2022-10 | LWL | 2 | J4 | 9.09
Paderborn, StdA | T | 2014 | 2019 | 2002 | Papersave Swiss (NCA) |  | 2019-05 | LWL | 11 | A7 | 7.26 |  |  |  |  | 2019-12 | LWL | 11 | A7 | 9.1
Paderborn, StdA | LA | 461 | 2020 | 1977 | Papersave (Battelle, ZFB) |  | 2020-05 | LWL | 9 | J2 | 4.38 |  |  |  |  | 2020-11 | LWL | 9 | J2 | 9.15
Paderborn, StdA | T | 2511 | 2019 | 1998 | Papersave Swiss (NCA) |  | 2019-05 | LWL | 15 | B6 | 7.44 |  |  |  |  | 2019-12 | LWL | 15 | B6 | 9.16
Paderborn, StdA | LA | 461 | 2020 | 1977 | Papersave (Battelle, ZFB) |  | 2020-05 | LWL | 9 | K11 | 4.65 |  |  |  |  | 2020-11 | LWL | 9 | K11 | 9.19
Paderborn, StdA | T | 2118 | 2019 | 1986/87 | Papersave Swiss (NCA) |  | 2019-05 | LWL | 6.letztes Blatt (Rückseite) | K5 | 7.49 |  |  |  |  | 2019-12 | LWL | 6.letztes Blatt (Rückseite) | K5 | 9.39
Paderborn, StdA | C | 474 | 2021 | 1977 | Papersave (Battelle, ZFB) |  | 2021-06 | LWL | 3 | A3 | 5.39 |  |  |  |  | 2022-01 | LWL | 3 | A3 | 9.43
Paderborn, StdA | C | 573 | 2021 | 1982 | Papersave (Battelle, ZFB) |  | 2021-06 | LWL | 8 | J3 | 4.79 |  |  |  |  | 2022-01 | LWL | 8 | J3 | 9.43
Paderborn, StdA | C | 573 | 2021 | 1982 | Papersave (Battelle, ZFB) |  | 2021-06 | LWL | 8 | B7 | 6.79 |  |  |  |  | 2022-01 | LWL | 8 | B7 | 9.5
Paderborn, StdA | T | 1739 | 2015 |  | ZfB:2 |  | 2015-06 | LWL | 7 | I3 | 6.88 |  |  |  |  | 2016-03 | LWL | 7 | I3 | 9.7
Paderborn, StdA | T | 1739 | 2015 |  | ZfB:2 |  | 2015-06 | LWL | 7 | D5 | 7.04 |  |  |  |  | 2016-03 | LWL | 7 | D5 | 9.71
Paderborn, StdA | C | 474 | 2021 | 1977 | Papersave (Battelle, ZFB) |  | 2021-06 | LWL | 3 | K9 | 4.99 |  |  |  |  | 2022-01 | LWL | 3 | K9 | 9.85
Paderborn, StdA | C | 876 | 2022 | 1980 | ZFB:2 |  | 2022-06 | LWL | 2 | B9 | 4.86 |  |  |  |  | 2022-10 | LWL | 2 | B9 | 9.86
Paderborn, StdA | C | 865 | 2022 | 1980 | ZFB:2 |  | 2022-06 | LWL | 2 | J10 | 4.68 |  |  |  |  | 2022-10 | LWL | 2 | J10 | 10.03
Paderborn, StdA | C | 907 | 2022 | 1981 | ZFB:2 |  | 2022-06 | LWL | 3 | A11 | 5.45 |  |  |  |  | 2022-10 | LWL | 3 | A11 | 10.38
Paderborn, StdA | C | 907 | 2022 | 1981 | ZFB:2 |  | 2022-06 | LWL | 3 | H2 | 5.48 |  |  |  |  | 2022-10 | LWL | 3 | H2 | 10.43
Paderborn, StdA | C | 850 | 2021 | 1979 | Papersave (Battelle, ZFB) |  | 2021-06 | LWL | 9 | G2 | 6.91 |  |  |  |  | 2022-01 | LWL | 9 | G2 | 10.46
Paderborn, StdA | C | 850 | 2021 | 1979 | Papersave (Battelle, ZFB) |  | 2021-06 | LWL | 9 | G10 | 7.5 |  |  |  |  | 2022-01 | LWL | 9 | G10 | 10.75
Paderborn, StdA | C | 982 | 2022 | 1980 | ZFB:2 |  | 2022-06 | LWL | 7 | J8 | 7.52 |  |  |  |  | 2022-10 | LWL | 7 | J8 | 10.92
Paderborn, StdA | C | 982 | 2022 | 1980 | ZFB:2 |  | 2022-06 | LWL | 7 | D4 | 7.6 |  |  |  |  | 2022-10 | LWL | 7 | D4 | 11.04
Paderborn, StdA | C | 964 | 2022 | 1983 | ZFB:2 |  | 2022-06 | LWL | 4 | A5 | 7.56 |  |  |  |  | 2022-10 | LWL | 4 | A5 | 11.34
Paderborn, StdA | C | 964 | 2022 | 1983 | ZFB:2 |  | 2022-06 | LWL | 4 | I7 | 7.61 |  |  |  |  | 2022-10 | LWL | 4 | I7 | 11.49
Paderborn, StdA | 32 | 359 | 2023 | 1970 | ZfB:2 |  | 2023-09 | LWL | 11 | B7 | 5.96 |  |  |  |  | 2024-02 | LWL | 11 | B7 | 9.57
Paderborn, StdA | 32 | 359 | 2023 | 1970 | ZfB:2 |  | 2023-09 | LWL | 11 | I3 | 4.39 |  |  |  |  | 2024-02 | LWL | 11 | I3 | 9.49
Paderborn, StdA | 32 | 591 | 2023 | 1962 | ZfB:2 |  | 2023-09 | LWL | 7 | C5 | 3.82 |  |  |  |  | 2024-02 | LWL | 7 | C5 | 7.58
Paderborn, StdA | 32 | 591 | 2023 | 1962 | ZfB:2 |  | 2023-09 | LWL | 7 | I5 | 3.73 |  |  |  |  | 2024-02 | LWL | 7 | I5 | 7.15
Paderborn, StdA | 32 | 700 | 2023 | 1960 | ZfB:2 |  | 2023-09 | LWL | 6 | B5 | 3.69 |  |  |  |  | 2024-02 | LWL | 6 | B5 | 8.09
Paderborn, StdA | 32 | 700 | 2023 | 1960 | ZfB:2 |  | 2023-09 | LWL | 6 | I6 | 3.77 |  |  |  |  | 2024-02 | LWL | 6 | I6 | 7.53
Paderborn, StdA | 32 | 713 | 2023 | 1978 | ZfB:2 |  | 2023-09 | LWL | 22 | B3 | 4 |  |  |  |  | 2024-02 | LWL | 22 | B3 | 8.53
Paderborn, StdA | 32 | 713 | 2023 | 1978 | ZfB:2 |  | 2023-09 | LWL | 22 | J7 | 4.02 |  |  |  |  | 2024-02 | LWL | 22 | J7 | 7.5
Paderborn, StdA | 32 | 721 | 2023 | 1960 | ZfB:2 |  | 2023-09 | LWL | 10 | C2 | 3.84 |  |  |  |  | 2024-02 | LWL | 10 | C2 | 7.7
Paderborn, StdA | 32 | 721 | 2023 | 1960 | ZfB:2 |  | 2023-09 | LWL | 10 | F7 | 4.06 |  |  |  |  | 2024-02 | LWL | 10 | F7 | 8.16
Paderborn, StdA | B | 4250 | 2024 | 1954 | ZfB:2 |  | 2024-04 | LWL | 14 | D5 | 4.06 |  |  |  |  | 2024-08 | LWL | 14 | D5 | 8.09
Paderborn, StdA | B | 4250 | 2024 | 1954 | ZfB:2 |  | 2024-04 | LWL | 14 | N8 | 4.37 |  |  |  |  | 2024-08 | LWL | 14 | N8 | 8.08
Paderborn, StdA | B | 4278 | 2024 | 1927 | ZfB:2 |  | 2024-04 | LWL | 2 | B8 | 4.73 |  |  |  |  | 2024-08 | LWL | 2 | B8 | 7.57
Paderborn, StdA | B | 4278 | 2024 | 1927 | ZfB:2 |  | 2024-04 | LWL | 2 | I5 | 5.43 |  |  |  |  | 2024-08 | LWL | 2 | I5 | 7.92
Paderborn, StdA | B | 4293 | 2024 | 1971 | ZfB:2 |  | 2024-04 | LWL | 3 | P3 | 4.17 |  |  |  |  | 2024-08 | LWL | 3 | P3 | 8.89
Paderborn, StdA | B | 4293 | 2024 | 1971 | ZfB:2 |  | 2024-04 | LWL | 3 | H7 | 4.19 |  |  |  |  | 2024-08 | LWL | 3 | H7 | 8.84
Paderborn, StdA | B | 4321 | 2024 | 1974 | ZfB:2 |  | 2024-04 | LWL | 15 | E8 | 3.89 |  |  |  |  | 2024-08 | LWL | 15 | E8 | 7.52
Paderborn, StdA | B | 4321 | 2024 | 1974 | ZfB:2 |  | 2024-04 | LWL | 15 | I4 | 3.93 |  |  |  |  | 2024-08 | LWL | 15 | I4 | 7.6
Paderborn, StdA | B | 4429 (Teil 2) | 2024 | 1961 | ZfB:2 |  | 2024-04 | LWL | 10 | B4 | 6.84 |  |  |  |  | 2024-08 | LWL | 10 | B4 | 9.26
Paderborn, StdA | B | 4429 (Teil 2) | 2024 | 1961 | ZfB:2 |  | 2024-04 | LWL | 10 | F8 | 6.75 |  |  |  |  | 2024-08 | LWL | 10 | F8 | 8.82
Paderborn, UniA | 7/1 PA-PH | 2019/001 99 | 2020 | - | Papersave (Battelle, ZFB) |  | 2020-08 | LWL | 11 | E4 | 3.7 |  |  |  |  | 2021-06 | LWL | 11 | E4 | 6.93
Paderborn, UniA | 7/1 PA-PH | 2019/001 99 | 2020 | - | Papersave (Battelle, ZFB) |  | 2020-08 | LWL | 11 | K8 | 4.59 |  |  |  |  | 2021-06 | LWL | 11 | K8 | 6.97
Paderborn, UniA | 7/1 PA-PH | 2019/001 1 | 2020 | 1967 | Papersave (Battelle, ZFB) |  | 2020-08 | LWL | 5 | A6 | 4.25 |  |  |  |  | 2021-06 | LWL | 5 | A6 | 7.52
Paderborn, UniA | 9/50001 | 2013/008 616 | 2020 | 1971 | Papersave (Battelle, ZFB) |  | 2020-08 | LWL | 10 | D4 | 4.68 |  |  |  |  | 2021-06 | LWL | 10 | D4 | 8.14
Paderborn, UniA | 9/50001 | 2013/008 616 | 2020 | 1971 | Papersave (Battelle, ZFB) |  | 2020-08 | LWL | 10 | K4 | 4.58 |  |  |  |  | 2021-06 | LWL | 10 | K4 | 8.15
Paderborn, UniA | 9/50001 | 2013/008 308 | 2020 | 1970 | Papersave (Battelle, ZFB) |  | 2020-08 | LWL | 3 | C7 | 4.25 |  |  |  |  | 2021-06 | LWL | 3 | C7 | 8.39
Paderborn, UniA | 3/2 PA Acc. 2016/005 | 2¦3 | 2021 | 1986 | ZFB:2 |  | 2021-08 | LWL | (Reg.: Nebentätigkeit, Anträge) 6 | A8 | 4.18 |  |  |  |  | 2022-03 | LWL | (Reg.: Nebentätigkeit, Anträge) 6 | A8 | 8.54
Paderborn, UniA | 7/1 PA-PH | 2019/001 1 | 2020 | 1967 | Papersave (Battelle, ZFB) |  | 2020-08 | LWL | 5 | K3 | 4.15 |  |  |  |  | 2021-06 | LWL | 5 | K3 | 8.83
Paderborn, UniA | 9/50001 | 2013/008 308 | 2020 | 1970 | Papersave (Battelle, ZFB) |  | 2020-08 | LWL | 3 | I2 | 4.12 |  |  |  |  | 2021-06 | LWL | 3 | I2 | 8.85
Paderborn, UniA | 7/2 Ing. Acc. 2018/007 | 45 | 2021 | 1966 | ZFB:2 |  | 2021-08 | LWL | (Reg.: VP-149 …) 16 | D3 | 5.09 |  |  |  |  | 2022-03 | LWL | (Reg.: VP-149 …) 16 | D3 | 8.9
Paderborn, UniA | 9/50001 | 2013/008 1 | 2020 | 1968 | Papersave (Battelle, ZFB) |  | 2020-08 | LWL | 7 | J7 | 4.3 |  |  |  |  | 2021-06 | LWL | 7 | J7 | 9.05
Paderborn, UniA | 9/50001 | 2013/008 1 | 2020 | 1968 | Papersave (Battelle, ZFB) |  | 2020-08 | LWL | 7 | B2 | 4.25 |  |  |  |  | 2021-06 | LWL | 7 | B2 | 9.16
Paderborn, UniA | 7/2 Ing. Acc. 2018/007 | 45 | 2021 | 1966 | ZFB:2 |  | 2021-08 | LWL | (Reg.: VP-149 …) 16 | J7 | 5.05 |  |  |  |  | 2022-03 | LWL | (Reg.: VP-149 …) 16 | J7 | 9.22
Paderborn, UniA | 7/1 PA-PH | 2019/001 197/2 | 2020 | 1972 | Papersave (Battelle, ZFB) |  | 2020-08 | LWL | 18 | A1 | 4.52 |  |  |  |  | 2021-06 | LWL | 18 | A1 | 9.29
Paderborn, UniA | 7/1 PA-PH | 2019/001 197/2 | 2020 | 1972 | Papersave (Battelle, ZFB) |  | 2020-08 | LWL | 18 | K5 | 4.36 |  |  |  |  | 2021-06 | LWL | 18 | K5 | 9.4
Paderborn, UniA | 3/2 PA Acc. 2016/005 | 2¦3 | 2021 | 1986 | ZFB:2 |  | 2021-08 | LWL | (Reg.: Nebentätigkeit, Anträge) 6 | J4 | 4.7 |  |  |  |  | 2022-03 | LWL | (Reg.: Nebentätigkeit, Anträge) 6 | J4 | 9.49
Paderborn, UniA | 3/2 PA Acc. 2019/004 | 20 | 2021 | 1971 | ZFB:2 |  | 2021-08 | LWL | Unterordner A: 16 | E3 | 6.79 |  |  |  |  | 2022-03 | LWL | Unterordner A: 16 | E3 | 9.66
Paderborn, UniA | 7/2 Ing. Acc. 2018/007 | 109 | 2021 | 1972 | ZFB:2 |  | 2021-08 | LWL | (Reg.: 13027 …) 2 | K4 | 6.79 |  |  |  |  | 2022-03 | LWL | (Reg.: 13027 …) 2 | K4 | 9.68
Paderborn, UniA | 7/2 Ing. Acc. 2018/007 | 109 | 2021 | 1972 | ZFB:2 |  | 2021-08 | LWL | (Reg.: 13027 …) 2 | C8 | 5.49 |  |  |  |  | 2022-03 | LWL | (Reg.: 13027 …) 2 | C8 | 9.69
Paderborn, UniA | 3/2 PA Acc. 2016/005 | 12¦2 | 2021 | 1977 | ZFB:2 |  | 2021-08 | LWL | 9 | J5 | 5.14 |  |  |  |  | 2022-03 | LWL | 9 | J5 | 9.95
Paderborn, UniA | 3/2 PA Acc. 2016/005 | 12¦2 | 2021 | 1977 | ZFB:2 |  | 2021-08 | LWL | 9 | A5 | 4.72 |  |  |  |  | 2022-03 | LWL | 9 | A5 | 9.96
Paderborn, UniA | 3/2 PA Acc. 2019/004 | 20 | 2021 | 1971 | ZFB:2 |  | 2021-08 | LWL | Unterordner A: 16 | K7 | 6.75 |  |  |  |  | 2022-03 | LWL | Unterordner A: 16 | K7 | 10.38
Paderborn, UniA | Diverses | 15 (1976/1977 Wirt.Wis. (Sünderdieck, Ludger)) | 2022 | 1974 | ZfB:2 |  | 2022-08 | LWL | 10 | B3 | 3.36 |  |  |  |  | 2023-05 | LWL | 10 | B3 | 6.22
Paderborn, UniA | Diverses | 15 (1976/1977 Wirt.Wis. (Sünderdieck, Ludger)) | 2022 | 1974 | ZfB:2 |  | 2022-08 | LWL | 10 | J6 | 3.61 |  |  |  |  | 2023-05 | LWL | 10 | J6 | 6.5
Paderborn, UniA | Diverses | 35 (Drücke, Bernhard) | 2022 | 1972 | ZfB:2 |  | 2022-08 | LWL | 11 | A7 | 3.43 |  |  |  |  | 2023-05 | LWL | 11 | A7 | 7.24
Paderborn, UniA | Diverses | 35 (Drücke, Bernhard) | 2022 | 1972 | ZfB:2 |  | 2022-08 | LWL | 11 | K3 | 3.26 |  |  |  |  | 2023-05 | LWL | 11 | K3 | 7.06
Paderborn, UniA | Diverses | 96 (Bursch, Ulrich) | 2022 | 1972 | ZfB:2 |  | 2022-08 | LWL | 1 | D5 | 3.78 |  |  |  |  | 2023-05 | LWL | 1 | D5 | 7.66
Paderborn, UniA | Diverses | 96 (Bursch, Ulrich) | 2022 | 1972 | ZfB:2 |  | 2022-08 | LWL | 1 | J4 | 3.41 |  |  |  |  | 2023-05 | LWL | 1 | J4 | 7.18
Paderborn, UniA | Diverses | 58 (Herbort, Dieter) | 2022 | 1976 | ZfB:2 |  | 2022-08 | LWL | 17 | B4 | 3.6 |  |  |  |  | 2023-05 | LWL | 17 | B4 | 7.45
Paderborn, UniA | Diverses | 58 (Herbort, Dieter) | 2022 | 1976 | ZfB:2 |  | 2022-08 | LWL | 17 | I6 | 3.68 |  |  |  |  | 2023-05 | LWL | 17 | I6 | 5.65
Paderborn, UniA | Diverses | 147 (Kukuk, Annegret) | 2022 | 1978 | ZfB:2 |  | 2022-08 | LWL | 2 | A3 | 5.96 |  |  |  |  | 2023-05 | LWL | 2 | A3 | 7.11
Paderborn, UniA | Diverses | 147 (Kukuk, Annegret) | 2022 | 1978 | ZfB:2 |  | 2022-08 | LWL | 2 | G10 | 5.92 |  |  |  |  | 2023-05 | LWL | 2 | G10 | 7.49
Paderborn, UniA | NL 810; 4/101 FEoLL | Acc.2014/005; Nr.3 | 2023 | 1964 | ZfB:2 |  | 2023-06 | LWL | Reg."A", 5 | A7 | 4.93 |  |  |  |  | 2024-02 | LWL | Reg."A", 5 | A7 | 8.04
Paderborn, UniA | NL 810; 4/101 FEoLL | Acc.2014/005; Nr.3 | 2023 | 1964 | ZfB:2 |  | 2023-06 | LWL | Reg."A", 5 | E2 | 4.57 |  |  |  |  | 2024-02 | LWL | Reg."A", 5 | E2 | 7.59
Paderborn, UniA | NL 810; 4/101 FEoLL | Acc.2014/005; Nr.139 | 2023 | 1983 | ZfB:2 |  | 2023-06 | LWL | Reg."D", 8 | A6 | 4.24 |  |  |  |  | 2024-02 | LWL | Reg."D", 8 | A6 | 9.21
Paderborn, UniA | NL 810; 4/101 FEoLL | Acc.2014/005; Nr.139 | 2023 | 1983 | ZfB:2 |  | 2023-06 | LWL | Reg."D", 8 | J4 | 6.05 |  |  |  |  | 2024-02 | LWL | Reg."D", 8 | J4 | 8.96
Paderborn, UniA | NL 810; 4/101 FEoLL | Acc.2014/005; Nr.376 | 2023 | 1984 | ZfB:2 |  | 2023-06 | LWL | 18 | A2 | 7.53 |  |  |  |  | 2024-02 | LWL | 18 | A2 | 9.17
Paderborn, UniA | NL 810; 4/101 FEoLL | Acc.2014/005; Nr.376 | 2023 | 1984 | ZfB:2 |  | 2023-06 | LWL | 18 | G5 | 7.66 |  |  |  |  | 2024-02 | LWL | 18 | G5 | 8.66
Paderborn, UniA | NL 810; 4/101 FEoLL | Acc.2015/007; Nr.12 | 2023 | 1978 | ZfB:2 |  | 2023-06 | LWL | 5 | E2 | 7.39 |  |  |  |  | 2024-02 | LWL | 5 | E2 | 7.71
Paderborn, UniA | NL 810; 4/101 FEoLL | Acc.2015/007; Nr.12 | 2023 | 1978 | ZfB:2 |  | 2023-06 | LWL | 5 | H7 | 7.13 |  |  |  |  | 2024-02 | LWL | 5 | H7 | 7.54
Paderborn, UniA | NL 810; 4/101 FEoLL | Acc.2019/002; Nr.4/1 | 2023 | 1983 | ZfB:2 |  | 2023-06 | LWL | 3 | A3 | 5.7 |  |  |  |  | 2024-02 | LWL | 3 | A3 | 9.63
Paderborn, UniA | NL 810; 4/101 FEoLL | Acc.2019/002; Nr.4/1 | 2023 | 1983 | ZfB:2 |  | 2023-06 | LWL | 3 | J7 | 5.03 |  |  |  |  | 2024-02 | LWL | 3 | J7 | 9.39
Petershagen, StdA | Amt Windheim | 2001 | 2023 | 1933 | ZfB:2 |  | 2023-04 | LWL | 4 | A6 | 4.14 |  |  |  |  | 2023-10 | LWL | 4 | A6 | 7.86
Petershagen, StdA | Amt Windheim | 2001 | 2023 | 1933 | ZfB:2 |  | 2023-04 | LWL | 4 | I4 | 4.15 |  |  |  |  | 2023-10 | LWL | 4 | I4 | 7.78
Petershagen, StdA | Amt Windheim | 2037 | 2023 | 1937 | ZfB:2 |  | 2023-04 | LWL | 2 | C7 | 4.74 |  |  |  |  | 2023-10 | LWL | 2 | C7 | 7.6
Petershagen, StdA | Amt Windheim | 2037 | 2023 | 1937 | ZfB:2 |  | 2023-04 | LWL | 2 | H3 | 4.36 |  |  |  |  | 2023-10 | LWL | 2 | H3 | 8.95
Petershagen, StdA | Amt Windheim | 2075 | 2023 | 1960 | ZfB:2 |  | 2023-04 | LWL | 19 | B3 | 4.46 |  |  |  |  | 2023-10 | LWL | 19 | B3 | 7.85
Petershagen, StdA | Amt Windheim | 2075 | 2023 | 1960 | ZfB:2 |  | 2023-04 | LWL | 19 | H6 | 4 |  |  |  |  | 2023-10 | LWL | 19 | H6 | 7.26
Petershagen, StdA | Amt Windheim | 2122 | 2023 | 1943 | ZfB:2 |  | 2023-04 | LWL | 20 | B2 | 4.09 |  |  |  |  | 2023-10 | LWL | 20 | B2 | 8.58
Petershagen, StdA | Amt Windheim | 2122 | 2023 | 1943 | ZfB:2 |  | 2023-04 | LWL | 20 | H7/I7 | 4.09 |  |  |  |  | 2023-10 | LWL | 20 | H7/I7 | 7.3
Petershagen, StdA | Amt Windheim | 2162 | 2023 | 1969 | ZfB:2 |  | 2023-04 | LWL | 15 | B6 | 4.04 |  |  |  |  | 2023-10 | LWL | 15 | B6 | 8.98
Petershagen, StdA | Amt Windheim | 2162 | 2023 | 1969 | ZfB:2 |  | 2023-04 | LWL | 15 | J4 | 4.05 |  |  |  |  | 2023-10 | LWL | 15 | J4 | 8.17
Petershagen, StdA | Amt Schlüsselburg | 243 | 2019 | 1875 | Papersave Swiss (NCA) |  | 2019-03 | LWL | 10 | K5 | 3.54 |  |  |  |  | 2019-08 | LWL | 10 | K5 | 6.75
Petershagen, StdA | Amt Schlüsselburg | 469 | 2019 | 1891 | Papersave Swiss (NCA) |  | 2019-03 | LWL | 5 | K4 | 4.11 |  |  |  |  | 2019-08 | LWL | 5 | K4 | 6.88
Petershagen, StdA | Amt Schlüsselburg | 469 | 2019 | 1891 | Papersave Swiss (NCA) |  | 2019-03 | LWL | 5 | B2 | 4.23 |  |  |  |  | 2019-08 | LWL | 5 | B2 | 6.96
Petershagen, StdA | Amt Schlüsselburg | 243 | 2019 | 1875 | Papersave Swiss (NCA) |  | 2019-03 | LWL | 10 | B2 | 3.76 |  |  |  |  | 2019-08 | LWL | 10 | B2 | 6.98
Petershagen, StdA | Amt Schlüsselburg | 314a | 2019 | 1883 | Papersave Swiss (NCA) |  | 2019-03 | LWL | 13 | K6 | 4.3 |  |  |  |  | 2019-08 | LWL | 13 | K6 | 7.34
Petershagen, StdA | Amt Schlüsselburg | 214 | 2019 | 1869 | Papersave Swiss (NCA) |  | 2019-03 | LWL | 10 | L6 | 3.91 |  |  |  |  | 2019-08 | LWL | 10 | L6 | 7.38
Petershagen, StdA | Amt Schlüsselburg | 314a | 2019 | 1883 | Papersave Swiss (NCA) |  | 2019-03 | LWL | 13 | D2 | 4.27 |  |  |  |  | 2019-08 | LWL | 13 | D2 | 7.54
Petershagen, StdA | Amt Schlüsselburg | 383 | 2019 | 1893 | Papersave Swiss (NCA) |  | 2019-03 | LWL | 4 | J5 | 4.1 |  |  |  |  | 2019-08 | LWL | 4 | J5 | 7.65
Petershagen, StdA | Amt Schlüsselburg | 214 | 2019 | 1869 | Papersave Swiss (NCA) |  | 2019-03 | LWL | 10 | B6 | 4 |  |  |  |  | 2019-08 | LWL | 10 | B6 | 7.72
Petershagen, StdA | Amt Schlüsselburg | 383 | 2019 | 1893 | Papersave Swiss (NCA) |  | 2019-03 | LWL | 4 | C5 | 4.25 |  |  |  |  | 2019-08 | LWL | 4 | C5 | 7.77
Petershagen, StdA | Stadt Petershagen | Prüf.resultate Geheimsachen | 2017 | 1943 | ZFB:2 |  | 2017-06 | LWL | 2. DIN A4 seite | K4 | 3.44 |  |  |  |  | 2018-04 | LWL | 2. DIN A4 seite | K4 | 5.62
Petershagen, StdA | Stadt Petershagen | Prüf.resultate Geheimsachen | 2017 | 1943 | ZFB:2 |  | 2017-06 | LWL | 2. DIN A4 seite | C7 | 3.54 |  |  |  |  | 2018-04 | LWL | 2. DIN A4 seite | C7 | 6.43
Petershagen, StdA | Amt Petershagen | Hebammen - Gasanstalt | 2017 | 1930 | ZFB:2 |  | 2017-06 | LWL | 2 | B2 | 4.4 |  |  |  |  | 2018-04 | LWL | 2 | B2 | 7.45
Petershagen, StdA | Amt Petershagen | Kämmerei - Weserbrücke | 2017 | 1911 | ZFB:2 |  | 2017-06 | LWL | gebunden 5 | C7/D7 | 4.34 |  |  |  |  | 2018-04 | LWL | gebunden 5 | C7/D7 | 7.69
Petershagen, StdA | Amt Petershagen | KÄmmerei - Weserbrücke | 2017 | 1911 | ZFB:2 |  | 2017-06 | LWL | gebunden 5 | J4 | 4.27 |  |  |  |  | 2018-04 | LWL | gebunden 5 | J4 | 7.84
Petershagen, StdA | Amt Schlüsselburg | 158 | 2018 | 1854 | Papersave Swiss (NCA) |  | 2018-06 | LWL | 5 | I7 | 4.83 |  |  |  |  | 2018-12 | LWL | 5 | I7 | 7.84
Petershagen, StdA | Amt Petershagen | Franzosenzeit - AS 5 | 2017 | 1864 | ZFB:2 |  | 2017-06 | LWL | 5 | G10 | 4.82 |  |  |  |  | 2018-04 | LWL | 5 | G10 | 7.89
Petershagen, StdA | Stadt Petershagen | Wasserwerk - Baugemeinschaft | 2017 | 1941 | ZFB:2 |  | 2017-06 | LWL | vorletztes Blatt | G3 | 4.12 |  |  |  |  | 2018-04 | LWL | vorletztes Blatt | G3 | 7.95
Petershagen, StdA | Amt Petershagen | Franzosenzeit - AS 5 | 2017 | 1864 | ZFB:2 |  | 2017-06 | LWL | 5 | B3/C3 | 5.09 |  |  |  |  | 2018-04 | LWL | 5 | B3/C3 | 7.98
Petershagen, StdA | Amt Schlüsselburg | 103 | 2018 | 1909 | Papersave Swiss (NCA) |  | 2018-06 | LWL | 11 | H5 | 4.81 |  |  |  |  | 2018-12 | LWL | 11 | H5 | 7.98
Petershagen, StdA | Amt Schlüsselburg | 206 | 2018 | 1891 | Papersave Swiss (NCA) |  | 2018-06 | LWL | 15 | J2 | 4.6 |  |  |  |  | 2018-12 | LWL | 15 | J2 | 8
Petershagen, StdA | Amt Schlüsselburg | 158 | 2018 | 1854 | Papersave Swiss (NCA) |  | 2018-06 | LWL | 5 | E3 | 5.35 |  |  |  |  | 2018-12 | LWL | 5 | E3 | 8.03
Petershagen, StdA | Amt Petershagen | Hebammen - Gasanstalt | 2017 | 1930 | ZFB:2 |  | 2017-06 | LWL | 2 | F6 | 4.31 |  |  |  |  | 2018-04 | LWL | 2 | F6 | 8.07
Petershagen, StdA | Amt Schlüsselburg | 206 | 2018 | 1891 | Papersave Swiss (NCA) |  | 2018-06 | LWL | 15 | D6 | 4.32 |  |  |  |  | 2018-12 | LWL | 15 | D6 | 8.08
Petershagen, StdA | Amt Schlüsselburg | 55 | 2018 | 1868 | Papersave Swiss (NCA) |  | 2018-06 | LWL | 18 | K6 | 4.58 |  |  |  |  | 2018-12 | LWL | 18 | K6 | 8.12
Petershagen, StdA | Amt Schlüsselburg | 55 | 2018 | 1868 | Papersave Swiss (NCA) |  | 2018-06 | LWL | 18 | B2 | 4.78 |  |  |  |  | 2018-12 | LWL | 18 | B2 | 8.2
Petershagen, StdA | Amt Schlüsselburg | 3 | 2018 | 1833 | Papersave Swiss (NCA) |  | 2018-06 | LWL | 9 | L3 | 4.38 |  |  |  |  | 2018-12 | LWL | 9 | L3 | 8.23
Petershagen, StdA | Amt Schlüsselburg | 103 | 2018 | 1909 | Papersave Swiss (NCA) |  | 2018-06 | LWL | 11 | B4 | 4.89 |  |  |  |  | 2018-12 | LWL | 11 | B4 | 8.24
Petershagen, StdA | Amt Schlüsselburg | 3 | 2018 | 1833 | Papersave Swiss (NCA) |  | 2018-06 | LWL | 9 | G6 | 4.36 |  |  |  |  | 2018-12 | LWL | 9 | G6 | 8.48
Petershagen, StdA | Stadt Petershagen | Wasserwerk - Baugemeinschaft | 2017 | 1941 | ZFB:2 |  | 2017-06 | LWL | vorletztes Blatt | E7 | 3.98 |  |  |  |  | 2018-04 | LWL | vorletztes Blatt | E7 | 8.67
Plettenberg, StdA | B | 143 | 2022 | 193 | ZFB:2 |  | 2022-03 | LWL | 4 | B7 | 4.02 |  |  |  |  | 2022-08 | LWL | 4 | B7 | 7.95
Plettenberg, StdA | B | 143 | 2022 | 1953 | ZFB:2 |  | 2022-03 | LWL | 4 | J7 | 3.86 |  |  |  |  | 2022-08 | LWL | 4 | J7 | 8.13
Plettenberg, StdA | B | 130 | 2022 | 1997 | ZFB:2 |  | 2022-03 | LWL | 8 | I7 | 7.56 |  |  |  |  | 2022-08 | LWL | 8 | I7 | 8.28
Plettenberg, StdA | B | 130 | 2022 | 1997 | ZFB:2 |  | 2022-03 | LWL | 8 | A3/A4 | 7.9 |  |  |  |  | 2022-08 | LWL | 8 | A3/A4 | 8.43
Plettenberg, StdA | B | 125 | 2022 | 1982 | ZFB:2 |  | 2022-03 | LWL | 9 | I4 | 6.87 |  |  |  |  | 2022-08 | LWL | 9 | I4 | 8.59
Plettenberg, StdA | B | 125 | 2022 | 1982 | ZFB:2 |  | 2022-03 | LWL | 9 | D7 | 5.46 |  |  |  |  | 2022-08 | LWL | 9 | D7 | 8.79
Plettenberg, StdA | Karteikarten | 1 | 2022 | 1992 | ZFB:2 |  | 2022-03 | LWL | 1 | E7 | 6.6 |  |  |  |  | 2022-08 | LWL | 1 | E7 | 9.94
Plettenberg, StdA | Karteikarten | 1 | 2022 | 1992 | ZFB:2 |  | 2022-03 | LWL | 1 | C3 | 6.51 |  |  |  |  | 2022-08 | LWL | 1 | C3 | 10.1
Plettenberg, StdA | B | 136 | 2022 | 2002 | ZFB:2 |  | 2022-03 | LWL | 1 | D3 | 5.57 |  |  |  |  | 2022-08 | LWL | 1 | D3 | 10.43
Plettenberg, StdA | B | 136 | 2022 | 2002 | ZFB:2 |  | 2022-03 | LWL | 1 | J3 | 7.54 |  |  |  |  | 2022-08 | LWL | 1 | J3 | 10.51
Porta Westfalica, StdA | Amt Hausbergen BI | Nr.28 | 2022 | 1868 | ZfB:2 |  | 2022-06 | LWL | 3 | B2 | 5.3 |  |  |  |  | 2023-05 | LWL | 3 | B2 | 8.35
Porta Westfalica, StdA | Amt Hausbergen BI | Nr.28 | 2022 | 1868 | ZfB:2 |  | 2022-06 | LWL | 3 | K6 | 4.78 |  |  |  |  | 2023-05 | LWL | 3 | K6 | 8.76
Porta Westfalica, StdA | Amt Hausbergen CI | Nr.1(1) | 2022 | 1864 | ZfB:2 |  | 2022-06 | LWL | 7 | A7 | 5.81 |  |  |  |  | 2023-05 | LWL | 7 | A7 | 6.91
Porta Westfalica, StdA | Amt Hausbergen CI | Nr.1(1) | 2022 | 1864 | ZfB:2 |  | 2022-06 | LWL | 7 | L3 | 4.17 |  |  |  |  | 2023-05 | LWL | 7 | L3 | 7.06
Porta Westfalica, StdA | Amt Hausbergen CI | Nr.13 | 2022 | 1843 | ZfB:2 |  | 2022-06 | LWL | 3 (blaue Heft/Mappe) | C3 | 3.67 |  |  |  |  | 2023-05 | LWL | 3 (blaue Heft/Mappe) | C3 | 8.28
Porta Westfalica, StdA | Amt Hausbergen CI | Nr.13 | 2022 | 1843 | ZfB:2 |  | 2022-06 | LWL | 3 (blaue Heft/Mappe) | I6 | 3.56 |  |  |  |  | 2023-05 | LWL | 3 (blaue Heft/Mappe) | I6 | 7.45
Porta Westfalica, StdA | Amt Hausbergen CI | Nr.1 Vol.1 | 2022 | 1861 | ZfB:2 |  | 2022-06 | LWL | 7 | E7 | 3.69 |  |  |  |  | 2023-05 | LWL | 7 | E7 | 8.27
Porta Westfalica, StdA | Amt Hausbergen CI | Nr.1 Vol.1 | 2022 | 1861 | ZfB:2 |  | 2022-06 | LWL | 7 | L3 | 4.11 |  |  |  |  | 2023-05 | LWL | 7 | L3 | 8.92
Porta Westfalica, StdA | Amt Hausbergen CI | Nr.1 | 2022 | 1863 | ZfB:2 |  | 2022-06 | LWL | 4 ("Kostenanschlag") | A4 | 3.77 |  |  |  |  | 2023-05 | LWL | 4 ("Kostenanschlag") | A4 | 8.87
Porta Westfalica, StdA | Amt Hausbergen CI | Nr.1 | 2022 | 1863 | ZfB:2 |  | 2022-06 | LWL | 4 ("Kostenanschlag") | L5 | 3.78 |  |  |  |  | 2023-05 | LWL | 4 ("Kostenanschlag") | L5 | 8.62
Porta Westfalica, StdA | E (Amt Hausberge) | 400 | 2024 | 1931 | ZfB:2 |  | 2024-09 | LWL | 12 | B7 | 3.93 |  |  |  |  | 2025-04 | LWL | 12 | B7 | 8.42
Porta Westfalica, StdA | E (Amt Hausberge) | 400 | 2024 | 1931 | ZfB:2 |  | 2024-09 | LWL | 12 | K5 | 3.78 |  |  |  |  | 2025-04 | LWL | 12 | K5 | 7.97
Porta Westfalica, StdA | E (Amt Hausberge) | 591 | 2024 | 1929 | ZfB:2 |  | 2024-09 | LWL | 7 | B3 | 4.3 |  |  |  |  | 2025-04 | LWL | 7 | B3 | 8.64
Porta Westfalica, StdA | E (Amt Hausberge) | 591 | 2024 | 1929 | ZfB:2 |  | 2024-09 | LWL | 7 | K8 | 4.32 |  |  |  |  | 2025-04 | LWL | 7 | K8 | 8.25
Porta Westfalica, StdA | E (Amt Hausberge) | 803 | 2024 | 1937 | ZfB:2 |  | 2024-09 | LWL | 4 | C2 | 4.38 |  |  |  |  | 2025-04 | LWL | 4 | C2 | 6.74
Porta Westfalica, StdA | E (Amt Hausberge) | 803 | 2024 | 1937 | ZfB:2 |  | 2024-09 | LWL | 4 | H7 | 4.13 |  |  |  |  | 2025-04 | LWL | 4 | H7 | 6.59
Porta Westfalica, StdA | E (Amt Hausberge) | 1005 | 2024 | 1935 | ZfB:2 |  | 2024-09 | LWL | 8 | E7 | 3.6 |  |  |  |  | 2025-04 | LWL | 8 | E7 | 7.63
Porta Westfalica, StdA | E (Amt Hausberge) | 1005 | 2024 | 1935 | ZfB:2 |  | 2024-09 | LWL | 8 | J4 | 3.56 |  |  |  |  | 2025-04 | LWL | 8 | J4 | 7.08
Porta Westfalica, StdA | E (Amt Hausberge) | 1273 | 2024 | 1928 | ZfB:2 |  | 2024-09 | LWL | 12 | C1 | 3.79 |  |  |  |  | 2025-04 | LWL | 12 | C1 | 6.86
Porta Westfalica, StdA | E (Amt Hausberge) | 1273 | 2024 | 1928 | ZfB:2 |  | 2024-09 | LWL | 12 | K7 | 3.99 |  |  |  |  | 2025-04 | LWL | 12 | K7 | 6.88
Porta Westfalica, StdA | C | CI-7, 40 | 2023 | 1895 | ZfB:2 |  | 2023-06 | LWL | 5 | E2 | 4.13 |  |  |  |  | 2024-03 | LWL | 5 | E2 | 9.16
Porta Westfalica, StdA | C | CI-7, 40 | 2023 | 1895 | ZfB:2 |  | 2023-06 | LWL | 5 | H6 | 4.26 |  |  |  |  | 2024-03 | LWL | 5 | H6 | 8.87
Porta Westfalica, StdA | C | CII-1, 4 | 2023 | 1894 | ZfB:2 |  | 2023-06 | LWL | 4 | B3 | 4.89 |  |  |  |  | 2024-03 | LWL | 4 | B3 | 8.6
Porta Westfalica, StdA | C | CII-1, 4 | 2023 | 1894 | ZfB:2 |  | 2023-06 | LWL | 4 | J5 | 4.98 |  |  |  |  | 2024-03 | LWL | 4 | J5 | 8.76
Porta Westfalica, StdA | C | CIII-2, 1 | 2023 | 1871 | ZfB:2 |  | 2023-06 | LWL | 8 | B2 | 4.18 |  |  |  |  | 2024-03 | LWL | 8 | B2 | 8.54
Porta Westfalica, StdA | C | CIII-2, 1 | 2023 | 1871 | ZfB:2 |  | 2023-06 | LWL | 8 | J7 | 3.98 |  |  |  |  | 2024-03 | LWL | 8 | J7 | 8.38
Porta Westfalica, StdA | E | 1 | 2023 | 1935 | ZfB:2 |  | 2023-06 | LWL | 18 | C2 | 4.05 |  |  |  |  | 2024-03 | LWL | 18 | C2 | 9.07
Porta Westfalica, StdA | E | 1 | 2023 | 1935 | ZfB:2 |  | 2023-06 | LWL | 18 | H7 | 4.15 |  |  |  |  | 2024-03 | LWL | 18 | H7 | 8.93
Porta Westfalica, StdA | E | 161 | 2023 | 1910 | ZfB:2 |  | 2023-06 | LWL | 11 | C3 | 4.25 |  |  |  |  | 2024-03 | LWL | 11 | C3 | 8.27
Porta Westfalica, StdA | E | 161 | 2023 | 1910 | ZfB:2 |  | 2023-06 | LWL | 11 | K3 | 4.33 |  |  |  |  | 2024-03 | LWL | 11 | K3 | 8.46
Preußisch Oldendorf, StdA | StadtPro | E13 | 2024 | 1938 | ZfB:2 |  | 2024-07 | LWL | 7 | D7 | 4.19 |  |  |  |  | 2024-12 | LWL | 7 | D7 | 7.94
Preußisch Oldendorf, StdA | StadtPro | E13 | 2024 | 1938 | ZfB:2 |  | 2024-07 | LWL | 7 | I4 | 4.16 |  |  |  |  | 2024-12 | LWL | 7 | I4 | 8.32
Preußisch Oldendorf, StdA | StadtPro | G7 | 2024 | 1880 | ZfB:2 |  | 2024-07 | LWL | 3 | C3 | 4.86 |  |  |  |  | 2024-12 | LWL | 3 | C3 | 8.87
Preußisch Oldendorf, StdA | StadtPro | G7 | 2024 | 1880 | ZfB:2 |  | 2024-07 | LWL | 3 | M8 | 4.87 |  |  |  |  | 2024-12 | LWL | 3 | M8 | 8.99
Preußisch Oldendorf, StdA | StadtPro | E17 | 2024 | 1938 | ZfB:2 |  | 2024-07 | LWL | 11 | C5 | 4.1 |  |  |  |  | 2024-12 | LWL | 11 | C5 | 9.02
Preußisch Oldendorf, StdA | StadtPro | E17 | 2024 | 1938 | ZfB:2 |  | 2024-07 | LWL | 11 | I4 | 4.25 |  |  |  |  | 2024-12 | LWL | 11 | I4 | 8.84
Preußisch Oldendorf, StdA | StadtPro | S12 | 2024 | 1928 | ZfB:2 |  | 2024-07 | LWL | 4 | A8 | 4.52 |  |  |  |  | 2024-12 | LWL | 4 | A8 | 8.56
Preußisch Oldendorf, StdA | StadtPro | S12 | 2024 | 1928 | ZfB:2 |  | 2024-07 | LWL | 4 | L2 | 4.62 |  |  |  |  | 2024-12 | LWL | 4 | L2 | 8.25
Preußisch Oldendorf, StdA | StadtPro | G11 | 2024 | 1884 | ZfB:2 |  | 2024-07 | LWL | 16. letztes Blatt | B4 | 4.93 |  |  |  |  | 2024-12 | LWL | 16. letztes Blatt | B4 | 8.9
Preußisch Oldendorf, StdA | StadtPro | G11 | 2024 | 1884 | ZfB:2 |  | 2024-07 | LWL | 16. letztes Blatt | L9 | 5 |  |  |  |  | 2024-12 | LWL | 16. letztes Blatt | L9 | 8.92
Rahden, StdA | Sozietätsverwaltung | 25-40 | 2019 | 1853 | Papersave (Battelle, ZFB) |  | 2019-05 | LWL | 7 | B4 | 4.05 |  |  |  |  | 2019-09 | LWL | 7 | B4 | 8.56
Rahden, StdA | Sozietätsverwaltung | 25-40 | 2019 | 1853 | Papersave (Battelle, ZFB) |  | 2019-05 | LWL | 7 | K4 | 4.22 |  |  |  |  | 2019-09 | LWL | 7 | K4 | 8.73
Rahden, StdA | Sozietätsverwaltung | 67-119 | 2019 | 1861 | Papersave (Battelle, ZFB) |  | 2019-05 | LWL | 10 | K3 | 4.07 |  |  |  |  | 2019-09 | LWL | 10 | K3 | 8.77
Rahden, StdA | Sozietätsverwaltung | 67-119 | 2019 | 1861 | Papersave (Battelle, ZFB) |  | 2019-05 | LWL | 10 | B6 | 4.19 |  |  |  |  | 2019-09 | LWL | 10 | B6 | 8.84
Rahden, StdA | Sozietätsverwaltung | 339 | 2019 | 1899 | Papersave (Battelle, ZFB) |  | 2019-05 | LWL | 14 | B5 | 4.54 |  |  |  |  | 2019-09 | LWL | 14 | B5 | 9.13
Rahden, StdA | Sozietätsverwaltung | 131-226 | 2019 | 1868 | Papersave (Battelle, ZFB) |  | 2019-05 | LWL | 8 | J6 | 4.5 |  |  |  |  | 2019-09 | LWL | 8 | J6 | 9.15
Rahden, StdA | Sozietätsverwaltung | 339 | 2019 | 1899 | Papersave (Battelle, ZFB) |  | 2019-05 | LWL | 14 | K3 | 4.45 |  |  |  |  | 2019-09 | LWL | 14 | K3 | 9.2
Rahden, StdA | Sozietätsverwaltung | 131-226 | 2019 | 1868 | Papersave (Battelle, ZFB) |  | 2019-05 | LWL | 8 | B2 | 4.62 |  |  |  |  | 2019-09 | LWL | 8 | B2 | 9.27
Rahden, StdA | B | 3 | 2016 |  | Papersave Swiss (NCA) |  | 2016-02 | LWL | 4 | F7 | 3.35 |  |  |  |  | 2016-07 | LWL | 4 | F7 | 5.89
Rahden, StdA | B | IV 1 Nr. 9 | 2017 | 1893 | CSC Book Saver (PAL) |  | 2017-01 | LWL | 7 | ru | 4.08 |  |  |  |  | 2017-05 | LWL | 7 | ru | 6.07
Rahden, StdA | B | 65 | 2016 |  | Papersave Swiss (NCA) |  | 2016-02 | LWL | 2 | I5 | 3.52 |  |  |  |  | 2016-07 | LWL | 2 | I5 | 6.25
Rahden, StdA | B | 10 | 2016 |  | Papersave Swiss (NCA) |  | 2016-02 | LWL | 6 | C4 | 4.58 |  |  |  |  | 2016-07 | LWL | 6 | C4 | 6.28
Rahden, StdA | B | 3 | 2016 |  | Papersave Swiss (NCA) |  | 2016-02 | LWL | 4 | G2 | 3.72 |  |  |  |  | 2016-07 | LWL | 4 | G2 | 6.31
Rahden, StdA | B | I - 1 - 4 | 2014 |  | ZfB:2 |  | 2014-02 | LWL | 7 | B2 | 3.2 |  |  |  |  | 2014-10 | LWL | 7 | B2 | 6.51
Rahden, StdA | A | 910 | 2014 |  | ZfB:2 |  | 2014-02 | LWL | 4 | C4 | 3.85 |  |  |  |  | 2014-10 | LWL | 4 | C4 | 6.58
Rahden, StdA | B | 10 | 2016 |  | Papersave Swiss (NCA) |  | 2016-02 | LWL | 6 | F4 | 4.3 |  |  |  |  | 2016-07 | LWL | 6 | F4 | 6.63
Rahden, StdA | B | I - 1 - 4 | 2014 |  | ZfB:2 |  | 2014-02 | LWL | 7 | K7 | 3.18 |  |  |  |  | 2014-10 | LWL | 7 | K7 | 6.64
Rahden, StdA | B | 65 | 2016 |  | Papersave Swiss (NCA) |  | 2016-02 | LWL | 2 | D4 | 3.56 |  |  |  |  | 2016-07 | LWL | 2 | D4 | 6.68
Rahden, StdA | A | 910 | 2014 |  | ZfB:2 |  | 2014-02 | LWL | 4 | E2 | 3.81 |  |  |  |  | 2014-10 | LWL | 4 | E2 | 6.83
Rahden, StdA | B | 1 | 2016 |  | Papersave Swiss (NCA) |  | 2016-02 | LWL | RD innen | I4 | 4.65 |  |  |  |  | 2016-07 | LWL | RD innen | I4 | 6.83
Rahden, StdA | A | 769 | 2014 |  | ZfB:2 |  | 2014-02 | LWL | 4 | B2 | 3.98 |  |  |  |  | 2014-10 | LWL | 4 | B2 | 7.03
Rahden, StdA | B | 1 | 2016 |  | Papersave Swiss (NCA) |  | 2016-02 | LWL | RD innen | D2 | 5.01 |  |  |  |  | 2016-07 | LWL | RD innen | D2 | 7.06
Rahden, StdA | B | IV 1 Nr. 9 | 2017 | 1893 | CSC Book Saver (PAL) |  | 2017-01 | LWL | 7 | B1 | 3.7 |  |  |  |  | 2017-05 | LWL | 7 | B1 | 7.06
Rahden, StdA | A | 769 | 2014 |  | ZfB:2 |  | 2014-02 | LWL | 4 | I6 | 3.92 |  |  |  |  | 2014-10 | LWL | 4 | I6 | 7.12
Rahden, StdA | II | B 53a - 51 | 2015 |  | CSC Book Saver (PAL) |  | 2015-05 | LWL | 6 | D3 | 3.26 |  |  |  |  | 2016-01 | LWL | 6 | D3 | 7.14
Rahden, StdA | B | 1 | 2016 |  | Papersave Swiss (NCA) |  | 2016-02 | LWL | 3 | B7 | 3.52 |  |  |  |  | 2016-07 | LWL | 3 | B7 | 7.16
Rahden, StdA | A | 180 | 2012 |  | Papersave (Battelle, ZFB) | [10 empty] | 2012-11 | LWL | 2 | E5 | 7.27
Rahden, StdA | B | 1 | 2016 |  | Papersave Swiss (NCA) |  | 2016-02 | LWL | 3 | G1 | 3.82 |  |  |  |  | 2016-07 | LWL | 3 | G1 | 7.42
Rahden, StdA | A | 61 | 2011 |  | Papersave (Battelle, ZFB) | [10 empty] | 2012-04 | LWL | 1 | D7 | 7.49
Rahden, StdA | II | B 53a - 51 | 2015 |  | CSC Book Saver (PAL) |  | 2015-05 | LWL | 6 | J7 | 3.31 |  |  |  |  | 2016-01 | LWL | 6 | J7 | 7.53
Rahden, StdA | B | III 14 Nr. 17 | 2017 | 1860 | CSC Book Saver (PAL) |  | 2017-01 | LWL | 12 | lu | 4.02 |  |  |  |  | 2017-05 | LWL | 12 | lu | 7.53
Rahden, StdA | B | III 14 Nr. 17 | 2017 | 1860 | CSC Book Saver (PAL) |  | 2017-01 | LWL | 12 | A7 | 3.89 |  |  |  |  | 2017-05 | LWL | 12 | A7 | 7.73
Rahden, StdA | A | 103 | 2012 |  | Papersave (Battelle, ZFB) | [10 empty] | 2012-11 | LWL | 1 | K7 | 7.75
Rahden, StdA | II | B43 II - 9 | 2015 |  | CSC Book Saver (PAL) |  | 2015-05 | LWL | 9 | J2 | 3.39 |  |  |  |  | 2016-01 | LWL | 9 | J2 | 7.81
Rahden, StdA | A | 70 | 2011 |  | Papersave (Battelle, ZFB) | [10 empty] | 2012-04 | LWL | 1 | E6 | 7.83
Rahden, StdA | II | B 43 II - 25- 12 | 2015 |  | CSC Book Saver (PAL) |  | 2015-05 | LWL | 6 | B2 | 3.65 |  |  |  |  | 2016-01 | LWL | 6 | B2 | 7.83
Rahden, StdA | A | 43 | 2011 |  | Papersave (Battelle, ZFB) | [10 empty] | 2012-04 | LWL | 1 | J4 | 7.9
Rahden, StdA | II | B 43 II - 25- 12 | 2015 |  | CSC Book Saver (PAL) |  | 2015-05 | LWL | 6 | I6 | 3.83 |  |  |  |  | 2016-01 | LWL | 6 | I6 | 7.9
Rahden, StdA | A | 41 | 2011 |  | Papersave (Battelle, ZFB) | [10 empty] | 2012-04 | LWL | 1 | D3 | 7.98
Rahden, StdA | B | I - 1 - 6 | 2014 |  | ZfB:2 |  | 2014-02 | LWL | letztes Blatt | J4/J5 | 3.84 |  |  |  |  | 2014-10 | LWL | letztes Blatt | J4/J5 | 7.99
Rahden, StdA | II | B43 II - 9 | 2015 |  | CSC Book Saver (PAL) |  | 2015-05 | LWL | 9 | B5 | 3.39 |  |  |  |  | 2016-01 | LWL | 9 | B5 | 7.99
Rahden, StdA | A | 773 | 2014 |  | ZfB:2 |  | 2014-02 | LWL | 3 | F5 | 4.1 |  |  |  |  | 2014-10 | LWL | 3 | F5 | 8
Rahden, StdA | A | 427 | 2013 |  | ZfB:2 |  | 2013-04 | LWL | 4 | K1 | 4.44 |  |  |  |  | 2014-01 | LWL | 4 | K1 | 8.04
Rahden, StdA | B | I - 1 - 6 | 2014 |  | ZfB:2 |  | 2014-02 | LWL | letztes Blatt | B3 | 4 |  |  |  |  | 2014-10 | LWL | letztes Blatt | B3 | 8.08
Rahden, StdA | II | B 43 II - 6 | 2015 |  | CSC Book Saver (PAL) |  | 2015-05 | LWL | 5 | J7 | 3.62 |  |  |  |  | 2016-01 | LWL | 5 | J7 | 8.09
Rahden, StdA | A | 773 | 2014 |  | ZfB:2 |  | 2014-02 | LWL | 3 | J2 | 4.04 |  |  |  |  | 2014-10 | LWL | 3 | J2 | 8.12
Rahden, StdA | II | B 43 II - 6 | 2015 |  | CSC Book Saver (PAL) |  | 2015-05 | LWL | 5 | B2 | 3.63 |  |  |  |  | 2016-01 | LWL | 5 | B2 | 8.12
Rahden, StdA | A | 382 | 2013 |  | ZfB:2 |  | 2013-04 | LWL | 3 | K7 | 3.11 |  |  |  |  | 2014-01 | LWL | 3 | K7 | 8.13
Rahden, StdA | A | 63 | 2011 |  | Papersave (Battelle, ZFB) | [10 empty] | 2012-04 | LWL | 1 | D5 | 8.18
Rahden, StdA | A | 176 | 2012 |  | Papersave (Battelle, ZFB) | [10 empty] | 2012-11 | LWL | 2 | F7 | 8.19
Rahden, StdA | A | 377 | 2013 |  | ZfB:2 |  | 2013-04 | LWL | 1 | J3 | 3.46 |  |  |  |  | 2014-01 | LWL | 1 | J3 | 8.19
Rahden, StdA | A | 109 | 2012 |  | Papersave (Battelle, ZFB) | [10 empty] | 2012-11 | LWL | 2 | F8 | 8.2
Rahden, StdA | A | 434 | 2013 |  | ZfB:2 |  | 2013-04 | LWL | 5 | H6 | 4.07 |  |  |  |  | 2014-01 | LWL | 5 | H6 | 8.21
Rahden, StdA | Sozietätsverwaltung | 2 - 4 | 2018 | 1856 | Papersave Swiss (NCA) |  | 2018-02 | LWL | 5 | L8 | 4.71 |  |  |  |  | 2018-08 | LWL | 5 | L8 | 8.22
Rahden, StdA | A | 379 | 2013 |  | ZfB:2 |  | 2013-04 | LWL | 1 | K7 | 3.49 |  |  |  |  | 2014-01 | LWL | 1 | K7 | 8.26
Rahden, StdA | B | B 141 Heft II | 2018 | 1926 | Papersave Swiss (NCA) |  | 2018-02 | LWL | 9 | I3 | 3.75 |  |  |  |  | 2018-08 | LWL | 9 | I3 | 8.3
Rahden, StdA | Sozietätsverwaltung | 2 - 4 | 2018 | 1856 | Papersave Swiss (NCA) |  | 2018-02 | LWL | 5 | B3 | 4.69 |  |  |  |  | 2018-08 | LWL | 5 | B3 | 8.34
Rahden, StdA | II | B 53a - 35-58 | 2015 |  | CSC Book Saver (PAL) |  | 2015-05 | LWL | 17 | C4 | 3.49 |  |  |  |  | 2016-01 | LWL | 17 | C4 | 8.35
Rahden, StdA | B | VI 18 Nr. 12 | 2017 | 1894 | CSC Book Saver (PAL) |  | 2017-01 | LWL | 5 unterm Stempel |  | 4.41 |  |  |  |  | 2017-05 | LWL | 5 unterm Stempel |  | 8.36
Rahden, StdA | B | B 141 Heft II | 2018 | 1926 | Papersave Swiss (NCA) |  | 2018-02 | LWL | 9 | B7 | 3.71 |  |  |  |  | 2018-08 | LWL | 9 | B7 | 8.37
Rahden, StdA | II | B 53a - 35-58 | 2015 |  | CSC Book Saver (PAL) |  | 2015-05 | LWL | 17 | E6 | 3.39 |  |  |  |  | 2016-01 | LWL | 17 | E6 | 8.43
Rahden, StdA | B | VI 18 Nr. 12 | 2017 | 1894 | CSC Book Saver (PAL) |  | 2017-01 | LWL | 5 | G1 | 4.52 |  |  |  |  | 2017-05 | LWL | 5 | G1 | 8.53
Rahden, StdA | B | B 207 | 2018 | 1920 | Papersave Swiss (NCA) |  | 2018-02 | LWL | 8 | F4 | 4.49 |  |  |  |  | 2018-08 | LWL | 8 | F4 | 8.88
Rahden, StdA | B | B 207 | 2018 | 1920 | Papersave Swiss (NCA) |  | 2018-02 | LWL | 8 | L5 | 4.47 |  |  |  |  | 2018-08 | LWL | 8 | L5 | 8.97
Rahden, StdA | B | B 159 "Angef. 1914" | 2018 | 1914 | Papersave Swiss (NCA) |  | 2018-02 | LWL | 11 | D2 | 4.56 |  |  |  |  | 2018-08 | LWL | 11 | D2 | 9
Rahden, StdA | B | B 159 "Angef. 1914" | 2018 | 1914 | Papersave Swiss (NCA) |  | 2018-02 | LWL | 11 | K6 | 4.57 |  |  |  |  | 2018-08 | LWL | 11 | K6 | 9.07
Rahden, StdA | A | 114 | 2012 |  | Papersave (Battelle, ZFB) | [10 empty] | 2012-11 | LWL | 3 | J7 | 9.11
Rahden, StdA | B | B 220 | 2018 | 1933 | Papersave Swiss (NCA) |  | 2018-02 | LWL | 3 (S.4) | A2 | 4.72 |  |  |  |  | 2018-08 | LWL | 3 (S.4) | A2 | 9.19
Rahden, StdA | B | B 175 | 2018 | 1949 | Papersave Swiss (NCA) |  | 2018-02 | LWL | 4 | K2 | 7.65 |  |  |  |  | 2018-08 | LWL | 4 | K2 | 9.22
Rahden, StdA | B | B 175 | 2018 | 1949 | Papersave Swiss (NCA) |  | 2018-02 | LWL | 4 | C7 | 6.04 |  |  |  |  | 2018-08 | LWL | 4 | C7 | 9.24
Rahden, StdA | B | B 220 | 2018 | 1933 | Papersave Swiss (NCA) |  | 2018-02 | LWL | 3 (S.4) | H5 | 4.38 |  |  |  |  | 2018-08 | LWL | 3 (S.4) | H5 | 9.25
Rahden, StdA | B | V 8 Nr. 1 | 2017 | 1894 | CSC Book Saver (PAL) |  | 2017-01 | LWL | Gesetzsmlg. Nr 1 S.119 | J4 | 4.1 |  |  |  |  | 2017-05 | LWL | Gesetzsmlg. Nr 1 S.119 | J4 | 9.29
Rahden, StdA | B | V 8 Nr. 1 | 2017 | 1894 | CSC Book Saver (PAL) |  | 2017-01 | LWL | Gesetzsmlg. Nr 1 S.119 | B8 | 4.03 |  |  |  |  | 2017-05 | LWL | Gesetzsmlg. Nr 1 S.119 | B8 | 9.34
Rahden, StdA | B | VI 2b Nr. 5 | 2017 | 1875 | CSC Book Saver (PAL) |  | 2017-01 | LWL | 9 | A6 | 4.18 |  |  |  |  | 2017-05 | LWL | 9 | A6 | n.e.
Rahden, StdA | B | VI 2b Nr. 5 | 2017 | 1875 | CSC Book Saver (PAL) |  | 2017-01 | LWL | 9 | lu | 4.36 |  |  |  |  | 2017-05 | LWL | 9 | lu | n.e.
Recklinghausen, StdA | A.A. (Amtsarchiv) | 129 | 2017 | 1922 | CSC Book Saver (PAL) |  | 2017-01 | LWL | 12 | L8 | 3.79 |  |  |  |  | 2017-04 | LWL | 12 | L8 | 5.99
Recklinghausen, StdA | A.A. (Amtsarchiv) | 844 | 2020 | 1876 | Papersave (Battelle, ZFB) |  | 2020-05 | LWL | 20 | L6 | 3.45 |  |  |  |  | 2021-01 | LWL | 20 | L6 | 6.09
Recklinghausen, StdA | A.A. (Amtsarchiv) | 589 | 2019 | 1918 | Papersave Swiss (NCA) |  | 2019-05 | LWL | 18 | J4 | 3.96 |  |  |  |  | 2020-01 | LWL | 18 | J4 | 6.11
Recklinghausen, StdA | A.A. (Amtsarchiv) | 167 | 2017 | 1913 | CSC Book Saver (PAL) |  | 2017-01 | LWL | 16 (XII: Ldgemeindetag grüner Rand | G8 | 4.34 |  |  |  |  | 2017-04 | LWL | 16 (XII: Ldgemeindetag grüner Rand | G8 | 6.13
Recklinghausen, StdA | A.A. (Amtsarchiv) | 585 | 2019 | 1908 | Papersave Swiss (NCA) |  | 2019-05 | LWL | 4 | C2 | 3.69 |  |  |  |  | 2020-01 | LWL | 4 | C2 | 6.27
Recklinghausen, StdA | A.A. (Amtsarchiv) | 1310 | 2022 | 1912 | ZFB:2 |  | 2022-04 | LWL | 11 | C7 | 3.34 |  |  |  |  | 2023-02 | LWL | 11 | C7 | 6.39
Recklinghausen, StdA | A.A. (Amtsarchiv) | 585 | 2019 | 1908 | Papersave Swiss (NCA) |  | 2019-05 | LWL | 4 | K6 | 3.76 |  |  |  |  | 2020-01 | LWL | 4 | K6 | 6.47
Recklinghausen, StdA | A.A. (Amtsarchiv) | 589 | 2019 | 1918 | Papersave Swiss (NCA) |  | 2019-05 | LWL | 18 | A7 | 4 |  |  |  |  | 2020-01 | LWL | 18 | A7 | 6.52
Recklinghausen, StdA | A.A. (Amtsarchiv) | 844 | 2020 | 1876 | Papersave (Battelle, ZFB) |  | 2020-05 | LWL | 20 | A3 | 3.56 |  |  |  |  | 2021-01 | LWL | 20 | A3 | 6.57
Recklinghausen, StdA | A.A. (Amtsarchiv) | 292 | 2018 | 1924 | Papersave Swiss (NCA) |  | 2018-09 | LWL | 6 | B7 | 4.23 |  |  |  |  | 2019-05 | LWL | 6 | B7 | 6.66
Recklinghausen, StdA | A.A. (Amtsarchiv) | 123 | 2016 | 1873 | ZfB:2 |  | 2016-07 | LWL | 1 | B3 | 3.89 |  |  |  |  | 2016-12 | LWL | 1 | B3 | 6.67
Recklinghausen, StdA | A.A. (Amtsarchiv) | 1186 | 2022 | --- | ZFB:2 |  | 2022-04 | LWL | 4.Blatt n. grünem Heft | C7/D7 | 3.29 |  |  |  |  | 2023-02 | LWL | 4.Blatt n. grünem Heft | C7/D7 | 6.84
Recklinghausen, StdA | A.A. (Amtsarchiv) | 779 | 2020 | 1914 | Papersave (Battelle, ZFB) |  | 2020-05 | LWL | 9 | A7 | 3.85 |  |  |  |  | 2021-01 | LWL | 9 | A7 | 6.91
Recklinghausen, StdA | A.A. (Amtsarchiv) | 421 | 2018 | 1837 | Papersave Swiss (NCA) |  | 2018-09 | LWL | 5 | E1/E2 | 3.89 |  |  |  |  | 2019-05 | LWL | 5 | E1/E2 | 7
Recklinghausen, StdA | A.A. (Amtsarchiv) | 123 | 2016 | 1873 | ZfB:2 |  | 2016-07 | LWL | 1 | K6 | 3.88 |  |  |  |  | 2016-12 | LWL | 1 | K6 | 7.02
Recklinghausen, StdA | A.A. (Amtsarchiv) | 357 | 2018 | 1916 | Papersave Swiss (NCA) |  | 2018-09 | LWL | 16 | D2 | 4.22 |  |  |  |  | 2019-05 | LWL | 16 | D2 | 7.08
Recklinghausen, StdA | A.A. (Amtsarchiv) | 78 | 2016 | 1918 | ZfB:2 |  | 2016-07 | LWL | 45 | E7 | 3.8 |  |  |  |  | 2016-12 | LWL | 45 | E7 | 7.09
Recklinghausen, StdA | A.A. (Amtsarchiv) | 291 | 2018 | 1924 | Papersave Swiss (NCA) |  | 2018-09 | LWL | 6 | L3 | 4.19 |  |  |  |  | 2019-05 | LWL | 6 | L3 | 7.1
Recklinghausen, StdA | A.A. (Amtsarchiv) | 449 | 2018 | 1920 | Papersave Swiss (NCA) |  | 2018-09 | LWL | 11 | D8 | 4.34 |  |  |  |  | 2019-05 | LWL | 11 | D8 | 7.1
Recklinghausen, StdA | A.A. (Amtsarchiv) | 357 | 2018 | 1916 | Papersave Swiss (NCA) |  | 2018-09 | LWL | 16 | H4/H5 | 4.21 |  |  |  |  | 2019-05 | LWL | 16 | H4/H5 | 7.12
Recklinghausen, StdA | A.A. (Amtsarchiv) | 116 | 2016 | 1920 | ZfB:2 |  | 2016-07 | LWL | 13 | J4 | 4.23 |  |  |  |  | 2016-12 | LWL | 13 | J4 | 7.13
Recklinghausen, StdA | A.A. (Amtsarchiv) | 78 | 2016 | 1918 | ZfB:2 |  | 2016-07 | LWL | 45 | K1 | 4.05 |  |  |  |  | 2016-12 | LWL | 45 | K1 | 7.17
Recklinghausen, StdA | A.A. (Amtsarchiv) | 116 | 2016 | 1920 | ZfB:2 |  | 2016-07 | LWL | 13 | B7 | 4.02 |  |  |  |  | 2016-12 | LWL | 13 | B7 | 7.2
Recklinghausen, StdA | A.A. (Amtsarchiv) | 421 | 2018 | 1837 | Papersave Swiss (NCA) |  | 2018-09 | LWL | 5 | K6 | 3.86 |  |  |  |  | 2019-05 | LWL | 5 | K6 | 7.22
Recklinghausen, StdA | A.A. (Amtsarchiv) | 449 | 2018 | 1920 | Papersave Swiss (NCA) |  | 2018-09 | LWL | 11 | I2 | 4.45 |  |  |  |  | 2019-05 | LWL | 11 | I2 | 7.22
Recklinghausen, StdA | A.A. (Amtsarchiv) | 143 | 2017 | 1914 | CSC Book Saver (PAL) |  | 2017-01 | LWL | 6 (Hochbau) | A8 | 4.26 |  |  |  |  | 2017-04 | LWL | 6 (Hochbau) | A8 | 7.29
Recklinghausen, StdA | A.A. (Amtsarchiv) | 167 | 2017 | 1913 | CSC Book Saver (PAL) |  | 2017-01 | LWL | 16 (XII: Ldgemeindetag grüner Rand | L2 | 4.08 |  |  |  |  | 2017-04 | LWL | 16 (XII: Ldgemeindetag grüner Rand | L2 | 7.29
Recklinghausen, StdA | Protokollbücher | 66 | 2016 |  | ZfB:2 |  | 2016-06 | LWL | 45 | D2 | 4.05 |  |  |  |  | 2016-12 | LWL | 45 | D2 | 7.3
Recklinghausen, StdA | A.A. (Amtsarchiv) | 133 | 2017 | 1878 | CSC Book Saver (PAL) |  | 2017-01 | LWL | Letzt.Bl.v.d.Leerblatt | H4 | 4.7 |  |  |  |  | 2017-04 | LWL | Letzt.Bl.v.d.Leerblatt | H4 | 7.3
Recklinghausen, StdA | Protokollbücher | 58 | 2016 |  | ZfB:2 |  | 2016-06 | LWL | 33 | C6 | 3.82 |  |  |  |  | 2016-12 | LWL | 33 | C6 | 7.31
Recklinghausen, StdA | A.A. (Amtsarchiv) | 143 | 2017 | 1914 | CSC Book Saver (PAL) |  | 2017-01 | LWL | 6 (Hochbau) | L4 | 4.22 |  |  |  |  | 2017-04 | LWL | 6 (Hochbau) | L4 | 7.33
Recklinghausen, StdA | Protokollbücher | 58 | 2016 |  | ZfB:2 |  | 2016-06 | LWL | 33 | J7 | 3.98 |  |  |  |  | 2016-12 | LWL | 33 | J7 | 7.34
Recklinghausen, StdA | A.A. (Amtsarchiv) | 495 | 2018 | 1916 | Papersave Swiss (NCA) |  | 2018-09 | LWL | 7 | F3 | 4.19 |  |  |  |  | 2019-05 | LWL | 7 | F3 | 7.41
Recklinghausen, StdA | A.A. (Amtsarchiv) | 79 | 2016 | 1921 | ZfB:2 |  | 2016-07 | LWL | 16 | K7 | 3.83 |  |  |  |  | 2016-12 | LWL | 16 | K7 | 7.51
Recklinghausen, StdA | Protokollbücher | 77 | 2016 |  | ZfB:2 |  | 2016-06 | LWL | 55 | C2 | 4.16 |  |  |  |  | 2016-12 | LWL | 55 | C2 | 7.54
Recklinghausen, StdA | Protokollbücher | 76 | 2016 |  | ZfB:2 |  | 2016-06 | LWL | 70 | A7 | 4.15 |  |  |  |  | 2016-12 | LWL | 70 | A7 | 7.56
Recklinghausen, StdA | Protokollbücher | 76 | 2016 |  | ZfB:2 |  | 2016-06 | LWL | 70 | J6 | 4.32 |  |  |  |  | 2016-12 | LWL | 70 | J6 | 7.61
Recklinghausen, StdA | A.A. (Amtsarchiv) | 79 | 2016 | 1921 | ZfB:2 |  | 2016-07 | LWL | 16 | K1 | 3.83 |  |  |  |  | 2016-12 | LWL | 16 | K1 | 7.61
Recklinghausen, StdA | A.A. (Amtsarchiv) | 628 | 2019 | 1859 | Papersave Swiss (NCA) |  | 2019-05 | LWL | 15 | B7 | 3.9 |  |  |  |  | 2020-01 | LWL | 15 | B7 | 7.62
Recklinghausen, StdA | A.A. (Amtsarchiv) | 713 | 2020 | 1914 | Papersave (Battelle, ZFB) |  | 2020-05 | LWL | 8 | L5 | 4.29 |  |  |  |  | 2021-01 | LWL | 8 | L5 | 7.64
Recklinghausen, StdA | A.A. (Amtsarchiv) | 713 | 2020 | 1914 | Papersave (Battelle, ZFB) |  | 2020-05 | LWL | 8 | B2 | 4.25 |  |  |  |  | 2021-01 | LWL | 8 | B2 | 7.67
Recklinghausen, StdA | A.A. (Amtsarchiv) | 1186 | 2022 | --- | ZFB:2 |  | 2022-04 | LWL | 4.Blatt n. grünem Heft | C2/D2 | 3.15 |  |  |  |  | 2023-02 | LWL | 4.Blatt n. grünem Heft | C2/D2 | 7.68
Recklinghausen, StdA | A.A. (Amtsarchiv) | 129 | 2017 | 1922 | CSC Book Saver (PAL) |  | 2017-01 | LWL | 12 | A7 | 3.77 |  |  |  |  | 2017-04 | LWL | 12 | A7 | 7.69
Recklinghausen, StdA | A.A. (Amtsarchiv) | 605 | 2019 | 1912 | Papersave Swiss (NCA) |  | 2019-05 | LWL | 7 | A4 | 4.2 |  |  |  |  | 2020-01 | LWL | 7 | A4 | 7.71
Recklinghausen, StdA | A.A. (Amtsarchiv) | 916 | 2020 | 1823 | Papersave (Battelle, ZFB) |  | 2020-05 | LWL | 3 | K5 | 3.87 |  |  |  |  | 2021-01 | LWL | 3 | K5 | 7.74
Recklinghausen, StdA | Protokollbücher | 65 | 2016 |  | ZfB:2 |  | 2016-06 | LWL | 57 | J7 | 5.05 |  |  |  |  | 2016-12 | LWL | 57 | J7 | 7.79
Recklinghausen, StdA | A.A. (Amtsarchiv) | 495 | 2018 | 1916 | Papersave Swiss (NCA) |  | 2018-09 | LWL | 7 | L5 | 4.31 |  |  |  |  | 2018-04 | LWL | 7 | L5 | 7.8
Recklinghausen, StdA | Protokollbücher | 57 | 2016 |  | ZfB:2 |  | 2016-06 | LWL | 20 | K4 | 4.52 |  |  |  |  | 2016-12 | LWL | 20 | K4 | 7.83
Recklinghausen, StdA | A.A. (Amtsarchiv) | 978 | 2020 | 1833 | Papersave (Battelle, ZFB) |  | 2020-05 | LWL | 7 | D3 | 4.44 |  |  |  |  | 2021-01 | LWL | 7 | D3 | 7.84
Recklinghausen, StdA | Protokollbücher | 57 | 2016 |  | ZfB:2 |  | 2016-06 | LWL | 20 | B3 | 4.62 |  |  |  |  | 2016-12 | LWL | 20 | B3 | 7.87
Recklinghausen, StdA | A.A. (Amtsarchiv) | 779 | 2020 | 1914 | Papersave (Battelle, ZFB) |  | 2020-05 | LWL | 9 | J4 | 3.87 |  |  |  |  | 2021-01 | LWL | 9 | J4 | 7.87
Recklinghausen, StdA | A.A. (Amtsarchiv) | 1345 | 2022 | 1901 | ZFB:2 |  | 2022-04 | LWL | 27 | K2 | 4.34 |  |  |  |  | 2023-02 | LWL | 27 | K2 | 7.9
Recklinghausen, StdA | A.A. (Amtsarchiv) | 978 | 2020 | 1833 | Papersave (Battelle, ZFB) |  | 2020-05 | LWL | 7 | J3 | 4.34 |  |  |  |  | 2021-01 | LWL | 7 | J3 | 7.92
Recklinghausen, StdA | Protokollbücher | 77 | 2016 |  | ZfB:2 |  | 2016-06 | LWL | 55 | F6 | 4.12 |  |  |  |  | 2016-12 | LWL | 55 | F6 | 7.96
Recklinghausen, StdA | A.A. (Amtsarchiv) | 1283 | 2022 | 1904 | ZFB:2 |  | 2022-04 | LWL | 19 | I2 | 4.22 |  |  |  |  | 2023-02 | LWL | 19 | I2 | 7.98
Recklinghausen, StdA | Protokollbücher | 66 | 2016 |  | ZfB:2 |  | 2016-06 | LWL | 45 | J6 | 4.12 |  |  |  |  | 2016-12 | LWL | 45 | J6 | 8
Recklinghausen, StdA | A.A. (Amtsarchiv) | 89 | 2016 | 1851 | ZfB:2 |  | 2016-07 | LWL | 7 | K3 | 3.77 |  |  |  |  | 2016-12 | LWL | 7 | K3 | 8.01
Recklinghausen, StdA | Protokollbücher | 65 | 2016 |  | ZfB:2 |  | 2016-06 | LWL | 57 | B4 | 4.77 |  |  |  |  | 2016-12 | LWL | 57 | B4 | 8.13
Recklinghausen, StdA | A.A. (Amtsarchiv) | 628 | 2019 | 1859 | Papersave Swiss (NCA) |  | 2019-05 | LWL | 15 | K2 | 3.94 |  |  |  |  | 2020-01 | LWL | 15 | K2 | 8.14
Recklinghausen, StdA | A.A. (Amtsarchiv) | 1283 | 2022 | 1904 | ZFB:2 |  | 2022-04 | LWL | 19 | B6 | 4.15 |  |  |  |  | 2023-02 | LWL | 19 | B6 | 8.14
Recklinghausen, StdA | A.A. (Amtsarchiv) | 605 | 2019 | 1912 | Papersave Swiss (NCA) |  | 2019-05 | LWL | 7 | J2 | 4.23 |  |  |  |  | 2020-01 | LWL | 7 | J2 | 8.15
Recklinghausen, StdA | A.A. (Amtsarchiv) | 96 | 2016 | 1846 | ZfB:2 |  | 2016-07 | LWL | 4 | K4 | 4.17 |  |  |  |  | 2016-12 | LWL | 4 | K4 | 8.2
Recklinghausen, StdA | A.A. (Amtsarchiv) | 89 | 2016 | 1851 | ZfB:2 |  | 2016-07 | LWL | 7 | B6 | 3.8 |  |  |  |  | 2016-12 | LWL | 7 | B6 | 8.21
Recklinghausen, StdA | A.A. (Amtsarchiv) | 500 | 2019 | 1855 | Papersave Swiss (NCA) |  | 2019-05 | LWL | 6 | C4 | 3.8 |  |  |  |  | 2020-01 | LWL | 6 | C4 | 8.31
Recklinghausen, StdA | A.A. (Amtsarchiv) | 1235 | 2022 | 1915 | ZFB:2 |  | 2022-04 | LWL | 6 | A4 | 4.15 |  |  |  |  | 2023-02 | LWL | 6 | A4 | 8.36
Recklinghausen, StdA | A.A. (Amtsarchiv) | 1345 | 2022 | 1901 | ZFB:2 |  | 2022-04 | LWL | 27 | B7/C7 | 4 |  |  |  |  | 2023-02 | LWL | 27 | B7/C7 | 8.38
Recklinghausen, StdA | A.A. (Amtsarchiv) | 96 | 2016 | 1846 | ZfB:2 |  | 2016-07 | LWL | 4 | C3 | 4.16 |  |  |  |  | 2016-12 | LWL | 4 | C3 | 8.46
Recklinghausen, StdA | A.A. (Amtsarchiv) | 1235 | 2022 | 1915 | ZFB:2 |  | 2022-04 | LWL | 6 | J3 | 4.04 |  |  |  |  | 2023-02 | LWL | 6 | J3 | 8.46
Recklinghausen, StdA | A.A. (Amtsarchiv) | 916 | 2020 | 1823 | Papersave (Battelle, ZFB) |  | 2020-05 | LWL | 3 | G3 | 3.89 |  |  |  |  | 2021-01 | LWL | 3 | G3 | 8.62
Recklinghausen, StdA | A.A. (Amtsarchiv) | 500 | 2019 | 1855 | Papersave Swiss (NCA) |  | 2019-05 | LWL | 6 | K7 | 3.98 |  |  |  |  | 2020-01 | LWL | 6 | K7 | 8.66
Recklinghausen, StdA | A.A. (Amtsarchiv) | 1310 | 2022 | 1912 | ZFB:2 |  | 2022-04 | LWL | 11 | K2 | 3.36 |  |  |  |  | 2023-02 | LWL | 11 | K2 | 8.89
Recklinghausen, StdA | A.A. (Amtsarchiv) | 133 | 2017 | 1878 | CSC Book Saver (PAL) |  | 2017-01 | LWL | Letzt.Bl.v.d.Leerblatt | K7 | 4.5 |  |  |  |  | 2017-04 | LWL | Letzt.Bl.v.d.Leerblatt | K7 | 8.9
Recklinghausen, StdA | A.A. (Amtsarchiv) | 160 | 2017 | 1921 | CSC Book Saver (PAL) |  | 2017-01 | LWL | 11 | A4 | 4.26 |  |  |  |  | 2017-04 | LWL | 11 | A4 | 9.02
Recklinghausen, StdA | A.A. (Amtsarchiv) | 160 | 2017 | 1921 | CSC Book Saver (PAL) |  | 2017-01 | LWL | 11 | K4 | 4.19 |  |  |  |  | 2017-04 | LWL | 11 | K4 | 9.68
Recklinghausen, StdA | A.A. (Amtsarchiv) | 1 | 2015 |  | CSC Book Saver (PAL) |  | 2015-06 | LWL | 62 | B4 | 3.99
Recklinghausen, StdA | A.A. (Amtsarchiv) | 1 | 2015 |  | CSC Book Saver (PAL) |  | 2015-06 | LWL | 62 | I3 | 3.87
Recklinghausen, StdA | A.A. (Amtsarchiv) | 39 | 2015 |  | CSC Book Saver (PAL) |  | 2015-06 | LWL | 8 | B3 | 3.73
Recklinghausen, StdA | A.A. (Amtsarchiv) | 39 | 2015 |  | CSC Book Saver (PAL) |  | 2015-06 | LWL | 8 | I4 | 3.64
Recklinghausen, StdA | A.A. (Amtsarchiv) | 33 | 2015 |  | CSC Book Saver (PAL) |  | 2015-06 | LWL | 11 | A2 | 3.46
Recklinghausen, StdA | A.A. (Amtsarchiv) | 33 | 2015 |  | CSC Book Saver (PAL) |  | 2015-06 | LWL | 11 | I4 | 3.39
Recklinghausen, StdA | A.A. (Amtsarchiv) | 28 | 2015 |  | CSC Book Saver (PAL) |  | 2015-06 | LWL | 27 | B3 | 3.61
Recklinghausen, StdA | A.A. (Amtsarchiv) | 28 | 2015 |  | CSC Book Saver (PAL) |  | 2015-06 | LWL | 27 | I5 | 3.83
Recklinghausen, StdA | A.A. (Amtsarchiv) | 15 | 2015 |  | CSC Book Saver (PAL) |  | 2015-06 | LWL | 10 | C7 | 3.28
Recklinghausen, StdA | A.A. (Amtsarchiv) | 15 | 2015 |  | CSC Book Saver (PAL) |  | 2015-06 | LWL | 10 | I3 | 3.37
Recklinghausen, StdA | A.A. (Amtsarchiv) | 1354 | 2023 | 1921 | ZfB:2 |  | 2023-03 | LWL | 8 | D8 | 3.62 |  |  |  |  | 2024-01 | LWL | 8 | D8 | 6.82
Recklinghausen, StdA | A.A. (Amtsarchiv) | 1354 | 2023 | 1921 | ZfB:2 |  | 2023-03 | LWL | 8 | K2 | 3.53 |  |  |  |  | 2024-01 | LWL | 8 | K2 | 6.74
Recklinghausen, StdA | A.A. (Amtsarchiv) | 1378 | 2023 | 1903 | ZfB:2 |  | 2023-03 | LWL | 12 | B2/B3 | 4.17 |  |  |  |  | 2024-01 | LWL | 12 | B2/B3 | 8.32
Recklinghausen, StdA | A.A. (Amtsarchiv) | 1378 | 2023 | 1903 | ZfB:2 |  | 2023-03 | LWL | 12 | K7 | 4.46 |  |  |  |  | 2024-01 | LWL | 12 | K7 | 8.41
Recklinghausen, StdA | A.A. (Amtsarchiv) | 1406 | 2023 | 1919 | ZfB:2 |  | 2023-03 | LWL | 7 | C2 | 4.2 |  |  |  |  | 2024-01 | LWL | 7 | C2 | 8.4
Recklinghausen, StdA | A.A. (Amtsarchiv) | 1406 | 2023 | 1919 | ZfB:2 |  | 2023-03 | LWL | 7 | I7 | 4.36 |  |  |  |  | 2024-01 | LWL | 7 | I7 | 8.29
Recklinghausen, StdA | A.A. (Amtsarchiv) | 1428 | 2023 | 1920 | ZfB:2 |  | 2023-03 | LWL | 15 | B4 | 4.22 |  |  |  |  | 2024-01 | LWL | 15 | B4 | 8.62
Recklinghausen, StdA | A.A. (Amtsarchiv) | 1428 | 2023 | 1920 | ZfB:2 |  | 2023-03 | LWL | 15 | K5 | 4.22 |  |  |  |  | 2024-01 | LWL | 15 | K5 | 8.58
Recklinghausen, StdA | A.A. (Amtsarchiv) | 1953 | 2023 | 1911 | ZfB:2 |  | 2023-03 | LWL | 9 | B6 | 4.17 |  |  |  |  | 2024-01 | LWL | 9 | B6 | 7.99
Recklinghausen, StdA | A.A. (Amtsarchiv) | 1953 | 2023 | 1911 | ZfB:2 |  | 2023-03 | LWL | 9 | J2 | 5.24 |  |  |  |  | 2024-01 | LWL | 9 | J2 | 8.19
Recklinghausen, StdA | A.A. (Amtsarchiv) | 1459 | 2024 | 1899 | ZfB:2 |  | 2024-08 | LWL | 4 | C2 | 3.9 |  |  |  |  | 2025-05 | LWL | 4 | C2 | 8.23
Recklinghausen, StdA | A.A. (Amtsarchiv) | 1459 | 2024 | 1899 | ZfB:2 |  | 2024-08 | LWL | 4 | K4 | 3.95 |  |  |  |  | 2025-05 | LWL | 4 | K4 | 7.4
Recklinghausen, StdA | A.A. (Amtsarchiv) | 1472 | 2024 | 1904 | ZfB:2 |  | 2024-08 | LWL | 7 | E1 | 4.45 |  |  |  |  | 2025-05 | LWL | 7 | E1 | 8.64
Recklinghausen, StdA | A.A. (Amtsarchiv) | 1472 | 2024 | 1904 | ZfB:2 |  | 2024-08 | LWL | 7 | E7 | 4.44 |  |  |  |  | 2025-05 | LWL | 7 | E7 | 8.09
Recklinghausen, StdA | A.A. (Amtsarchiv) | 1517 | 2024 | 1922 | ZfB:2 |  | 2024-08 | LWL | Rückseite letzter Seite | B2 | 3.44 |  |  |  |  | 2025-05 | LWL | Rückseite letzter Seite | B2 | 6.87
Recklinghausen, StdA | A.A. (Amtsarchiv) | 1517 | 2024 | 1922 | ZfB:2 |  | 2024-08 | LWL | Rückseite letzter Seite | G4 | 3.28 |  |  |  |  | 2025-05 | LWL | Rückseite letzter Seite | G4 | 8.7
Recklinghausen, StdA | A.A. (Amtsarchiv) | 1558 | 2024 | 1923 | ZfB:2 |  | 2024-08 | LWL | 3 | A4 | 3.67 |  |  |  |  | 2025-05 | LWL | 3 | A4 | 8.49
Recklinghausen, StdA | A.A. (Amtsarchiv) | 1558 | 2024 | 1923 | ZfB:2 |  | 2024-08 | LWL | 3 | J4 | 3.65 |  |  |  |  | 2025-05 | LWL | 3 | J4 | 8.09
Recklinghausen, StdA | A.A. (Amtsarchiv) | 1609 | 2024 | 1914 | ZfB:2 |  | 2024-08 | LWL | 3 | A2 | 4.24 |  |  |  |  | 2025-05 | LWL | 3 | A2 | 8.61
Recklinghausen, StdA | A.A. (Amtsarchiv) | 1609 | 2024 | 1914 | ZfB:2 |  | 2024-08 | LWL | 3 | D7 | 4.03 |  |  |  |  | 2025-05 | LWL | 3 | D7 | 8.52
Recklinghausen, StdA | A.A. (Amtsarchiv) | 999 | 2021 | 1849 | ZFB:2 |  | 2021-06 | LWL | 7 | L2 | 3.77 |  |  |  |  | 2022-02 | LWL | 7 | L2 | 7.82
Recklinghausen, StdA | A.A. (Amtsarchiv) | 1176 | 2021 | 1925 | ZFB:2 |  | 2021-06 | LWL | 6 | B2 | 3.98 |  |  |  |  | 2022-02 | LWL | 6 | B2 | 8.03
Recklinghausen, StdA | A.A. (Amtsarchiv) | 1176 | 2021 | 1925 | ZFB:2 |  | 2021-06 | LWL | 6 | L7 | 3.96 |  |  |  |  | 2022-02 | LWL | 6 | L7 | 8.04
Recklinghausen, StdA | A.A. (Amtsarchiv) | 1126 | 2021 | 1914 | ZFB:2 |  | 2021-06 | LWL | 12 | G7 | 4.3 |  |  |  |  | 2022-02 | LWL | 12 | G7 | 8.05
Recklinghausen, StdA | A.A. (Amtsarchiv) | 1126 | 2021 | 1914 | ZFB:2 |  | 2021-06 | LWL | 12 | G1 | 4.26 |  |  |  |  | 2022-02 | LWL | 12 | G1 | 8.18
Recklinghausen, StdA | A.A. (Amtsarchiv) | 999 | 2021 | 1849 | ZFB:2 |  | 2021-06 | LWL | 7 | B7 | 3.65 |  |  |  |  | 2022-02 | LWL | 7 | B7 | 8.37
Recklinghausen, StdA | A.A. (Amtsarchiv) | 1071 | 2021 | 1900 | ZFB:2 |  | 2021-06 | LWL | 2 | C3 | 4.16 |  |  |  |  | 2022-02 | LWL | 2 | C3 | 8.61
Recklinghausen, StdA | A.A. (Amtsarchiv) | 1071 | 2021 | 1900 | ZFB:2 |  | 2021-06 | LWL | 2 | I5 | 3.96 |  |  |  |  | 2022-02 | LWL | 2 | I5 | 8.97
Recklinghausen, StdA | A.A. (Amtsarchiv) | 1037 | 2021 | 1846 | ZFB:2 |  | 2021-06 | LWL | 6 | K5 | 3.93 |  |  |  |  | 2022-02 | LWL | 6 | K5 | 9.2
Recklinghausen, StdA | A.A. (Amtsarchiv) | 1037 | 2021 | 1846 | ZFB:2 |  | 2021-06 | LWL | 6 | D4 | 4.11 |  |  |  |  | 2022-02 | LWL | 6 | D4 | 9.43
Rheda (Wesfl.), AdelsA | Rheda-Akten III | 376 | 2019 | 1833 | Papersave (Battelle, ZFB) |  | 2019-02 | LWL | 9 | E6 | 3.88 |  |  |  |  | 2019-11 | LWL | 9 | E6 | 7.58
Rheda (Wesfl.), AdelsA | Rheda-Akten III | 376 | 2019 | 1833 | Papersave (Battelle, ZFB) |  | 2019-02 | LWL | 9 | K2 | 4 |  |  |  |  | 2019-11 | LWL | 9 | K2 | 7.72
Rheda (Wesfl.), AdelsA | Rheda-Akten III | 237 | 2019 | 1857 | Papersave (Battelle, ZFB) |  | 2019-02 | LWL | 4.letztes Blatt v. hinten | B2 | 3.91 |  |  |  |  | 2019-11 | LWL | 4.letztes Blatt v. hinten | B2 | 8.08
Rheda (Wesfl.), AdelsA | Rheda-Akten III | 442 Bd.2 | 2019 | 1873 | Papersave (Battelle, ZFB) |  | 2019-02 | LWL | 8 | L5 | 4.07 |  |  |  |  | 2019-11 | LWL | 8 | L5 | 8.1
Rheda (Wesfl.), AdelsA | Rheda-Akten III | 237 | 2019 | 1857 | Papersave (Battelle, ZFB) |  | 2019-02 | LWL | 4.letztes Blatt v. hinten | K4 | 3.74 |  |  |  |  | 2019-11 | LWL | 4.letztes Blatt v. hinten | K4 | 8.23
Rheda (Wesfl.), AdelsA | Rheda-Akten III | 442 Bd.2 | 2019 | 1873 | Papersave (Battelle, ZFB) |  | 2019-02 | LWL | 8 | B3 | 4.12 |  |  |  |  | 2019-11 | LWL | 8 | B3 | 8.3
Rheda (Wesfl.), AdelsA | Rheda-Akten III | 456 Bd.1 | 2019 | 1855 | Papersave (Battelle, ZFB) |  | 2019-02 | LWL | 10 | K6 | 4.29 |  |  |  |  | 2019-11 | LWL | 10 | K6 | 8.31
Rheda (Wesfl.), AdelsA | Rheda-Akten III | 456 Bd.1 | 2019 | 1855 | Papersave (Battelle, ZFB) |  | 2019-02 | LWL | 10 | C2 | 4.1 |  |  |  |  | 2019-11 | LWL | 10 | C2 | 8.66
Rheda-Wiedenbrück, StdA | C | 720 | 2015 |  | CSC Book Saver (PAL) |  | 2015-06 | LWL | 6 | J4/J5 | 3.97 |  |  |  |  | 2016-06 | LWL | 6 | J4/J5 | 6.58
Rheda-Wiedenbrück, StdA | C | 214 | 2014 |  | ZfB:2 |  | 2014-02 | LWL | 3 | B5 | 4.11 |  |  |  |  | 2014-08 | LWL | 3 | B5 | 6.73
Rheda-Wiedenbrück, StdA | C | 446 | 2014 |  | ZfB:2 |  | 2014-02 | LWL | 3 | I2 | 3.91 |  |  |  |  | 2014-08 | LWL | 3 | I2 | 6.78
Rheda-Wiedenbrück, StdA | C | 446 | 2014 |  | ZfB:2 |  | 2014-02 | LWL | 3 | A3 | 3.88 |  |  |  |  | 2014-08 | LWL | 3 | A3 | 6.93
Rheda-Wiedenbrück, StdA | C | 218 | 2014 |  | ZfB:2 |  | 2014-02 | LWL | 7 | E4 | 3.6 |  |  |  |  | 2014-08 | LWL | 7 | E4 | 7.02
Rheda-Wiedenbrück, StdA | B (Rheda) | 9 | 2018 | 1899 | Papersave Swiss (NCA) |  | 2018-09 | LWL | 3 | B3 | 4.57 |  |  |  |  | 2019-05 | LWL | 3 | B3 | 7.05
Rheda-Wiedenbrück, StdA | B (Wiedenbrück) | 1008 | 2018 | 1908 | Papersave Swiss (NCA) |  | 2018-09 | LWL | 3 | J7 | 4.53 |  |  |  |  | 2019-05 | LWL | 3 | J7 | 7.09
Rheda-Wiedenbrück, StdA | B (Wiedenbrück) | 851 | 2018 | 1911 | Papersave Swiss (NCA) |  | 2018-09 | LWL | 2 | K3 | 4.52 |  |  |  |  | 2019-05 | LWL | 2 | K3 | 7.13
Rheda-Wiedenbrück, StdA | B (Wiedenbrück) | 1008 | 2018 | 1908 | Papersave Swiss (NCA) |  | 2018-09 | LWL | 3 | E2 | 4.53 |  |  |  |  | 2019-05 | LWL | 3 | E2 | 7.15
Rheda-Wiedenbrück, StdA | B (Rheda) | 9 | 2018 | 1899 | Papersave Swiss (NCA) |  | 2018-09 | LWL | 3 | H6 | 4.41 |  |  |  |  | 2019-05 | LWL | 3 | H6 | 7.17
Rheda-Wiedenbrück, StdA | B (Wiedenbrück) | 851 | 2018 | 1911 | Papersave Swiss (NCA) |  | 2018-09 | LWL | 2 | D7 | 4.43 |  |  |  |  | 2019-05 | LWL | 2 | D7 | 7.17
Rheda-Wiedenbrück, StdA | B | 440 | 2017 | 1855 | ZFB:2 |  | 2017-04 | LWL | 5 | G5 | 3.95 |  |  |  |  | 2017-12 | LWL | 5 | G5 | 7.18
Rheda-Wiedenbrück, StdA | C | 442 | 2014 |  | ZfB:2 |  | 2014-02 | LWL | 5 | mo | 3.76 |  |  |  |  | 2014-08 | LWL | 5 | mo | 7.19
Rheda-Wiedenbrück, StdA | C | 724 | 2015 |  | CSC Book Saver (PAL) |  | 2015-06 | LWL | 7 | E2 | 4.16 |  |  |  |  | 2016-06 | LWL | 7 | E2 | 7.19
Rheda-Wiedenbrück, StdA | C | 214 | 2014 |  | ZfB:2 |  | 2014-02 | LWL | 3 | I6 | 4.05 |  |  |  |  | 2014-08 | LWL | 3 | I6 | 7.3
Rheda-Wiedenbrück, StdA | C | 218 | 2014 |  | ZfB:2 |  | 2014-02 | LWL | 7 | H3 | 3.69 |  |  |  |  | 2014-08 | LWL | 7 | H3 | 7.43
Rheda-Wiedenbrück, StdA | C | 720 | 2015 |  | CSC Book Saver (PAL) |  | 2015-06 | LWL | 6 | B2 | 3.89 |  |  |  |  | 2016-06 | LWL | 6 | B2 | 7.43
Rheda-Wiedenbrück, StdA | B | 422 | 2016 |  | Papersave Swiss (NCA) |  | 2016-06 | LWL | 5 | C3 | 4.44 |  |  |  |  | 2017-02 | LWL | 5 | C3 | 7.47
Rheda-Wiedenbrück, StdA | C | 724 | 2015 |  | CSC Book Saver (PAL) |  | 2015-06 | LWL | 7 | I6 | 4.18 |  |  |  |  | 2016-06 | LWL | 7 | I6 | 7.54
Rheda-Wiedenbrück, StdA | B | 639 | 2022 | 1874 | ZFB:2 | [10 empty] | 2022-07 | LWL | 10 | L4 | 7.54
Rheda-Wiedenbrück, StdA | D | 462 | 2012 |  | Papersave (Battelle, ZFB) | [10 empty] | 2012-07 | LWL | 5 | I6 | 7.55
Rheda-Wiedenbrück, StdA | B | 596 | 2017 | 1861 | ZFB:2 |  | 2017-04 | LWL | 9 | A3 | 4.18 |  |  |  |  | 2017-12 | LWL | 9 | A3 | 7.55
Rheda-Wiedenbrück, StdA | B | 806 | 2017 | 1911 | ZFB:2 |  | 2017-04 | LWL | 5 | A6 | 4.29 |  |  |  |  | 2017-12 | LWL | 5 | A6 | 7.55
Rheda-Wiedenbrück, StdA | B | 596 | 2017 | 1861 | ZFB:2 |  | 2017-04 | LWL | 9 | L3 | 4.3 |  |  |  |  | 2017-12 | LWL | 9 | L3 | 7.56
Rheda-Wiedenbrück, StdA | B | 648 | 2017 | 1893 | ZFB:2 |  | 2017-04 | LWL | 8 (oben 11) | H2 | 4.25 |  |  |  |  | 2017-12 | LWL | 8 (oben 11) | H2 | 7.59
Rheda-Wiedenbrück, StdA | B | 422 | 2016 |  | Papersave Swiss (NCA) |  | 2016-06 | LWL | 5 | J4 | 4.49 |  |  |  |  | 2017-02 | LWL | 5 | J4 | 7.6
Rheda-Wiedenbrück, StdA | C | 621 | 2015 |  | CSC Book Saver (PAL) |  | 2015-06 | LWL | 9 | J2 | 3.85 |  |  |  |  | 2016-06 | LWL | 9 | J2 | 7.62
Rheda-Wiedenbrück, StdA | C | 442 | 2014 |  | ZfB:2 |  | 2014-02 | LWL | 5 | mu | 3.77 |  |  |  |  | 2014-08 | LWL | 5 | mu | 7.63
Rheda-Wiedenbrück, StdA | B | 755 | 2017 | 1910 | ZFB:2 |  | 2017-04 | LWL | 13 | C7 | 4.21 |  |  |  |  | 2017-12 | LWL | 13 | C7 | 7.66
Rheda-Wiedenbrück, StdA | B | 648 | 2017 | 1893 | ZFB:2 |  | 2017-04 | LWL | 8 (oben 11) | J7 | 4.29 |  |  |  |  | 2017-12 | LWL | 8 (oben 11) | J7 | 7.69
Rheda-Wiedenbrück, StdA | B | 370 | 2016 |  | Papersave Swiss (NCA) |  | 2016-06 | LWL | 7 | J6 | 4.27 |  |  |  |  | 2017-02 | LWL | 7 | J6 | 7.7
Rheda-Wiedenbrück, StdA | B | 370 | 2016 |  | Papersave Swiss (NCA) |  | 2016-06 | LWL | 7 | C3 | 4.18 |  |  |  |  | 2017-02 | LWL | 7 | C3 | 7.71
Rheda-Wiedenbrück, StdA | B | 383 | 2016 |  | Papersave Swiss (NCA) |  | 2016-06 | LWL | 3 | B3 | 4.67 |  |  |  |  | 2017-02 | LWL | 3 | B3 | 7.72
Rheda-Wiedenbrück, StdA | C | 621 | 2015 |  | CSC Book Saver (PAL) |  | 2015-06 | LWL | 9 | C7 | 3.96 |  |  |  |  | 2016-06 | LWL | 9 | C7 | 7.73
Rheda-Wiedenbrück, StdA | B | 418 | 2016 |  | Papersave Swiss (NCA) |  | 2016-06 | LWL | 7 | B3 | 4.72 |  |  |  |  | 2017-02 | LWL | 7 | B3 | 7.76
Rheda-Wiedenbrück, StdA | B | 418 | 2016 |  | Papersave Swiss (NCA) |  | 2016-06 | LWL | 7 | J4 | 4.28 |  |  |  |  | 2017-02 | LWL | 7 | J4 | 7.79
Rheda-Wiedenbrück, StdA | B | 806 | 2017 | 1911 | ZFB:2 |  | 2017-04 | LWL | 5 | L7 | 4.2 |  |  |  |  | 2017-12 | LWL | 5 | L7 | 7.79
Rheda-Wiedenbrück, StdA | B | 95 | 2015 |  | CSC Book Saver (PAL) |  | 2015-06 | LWL | 5 | C5 | 3.88 |  |  |  |  | 2016-06 | LWL | 5 | C5 | 7.81
Rheda-Wiedenbrück, StdA | B | 755 | 2017 | 1910 | ZFB:2 |  | 2017-04 | LWL | 13 | L5 | 4.29 |  |  |  |  | 2017-12 | LWL | 13 | L5 | 7.81
Rheda-Wiedenbrück, StdA | B | 115 | 2016 |  | Papersave Swiss (NCA) |  | 2016-06 | LWL | 3. letztes Blatt | B4 | 4.09 |  |  |  |  | 2017-02 | LWL | 3. letztes Blatt | B4 | 7.83
Rheda-Wiedenbrück, StdA | C | 216 | 2014 |  | ZfB:2 |  | 2014-02 | LWL | 4 | B2 | 4.03 |  |  |  |  | 2014-08 | LWL | 4 | B2 | 7.93
Rheda-Wiedenbrück, StdA | B | 226 | 2019 | 1825 | Papersave (Battelle, ZFB) |  | 2019-08 | LWL | 12 | J3 | 3.94 |  |  |  |  | 2020-08 | LWL | 12 | J3 | 7.94
Rheda-Wiedenbrück, StdA | B | 263 | 2016 |  | Papersave Swiss (NCA) |  | 2016-06 | LWL | 7 | J2 | 3.97 |  |  |  |  | 2017-02 | LWL | 7 | J2 | 7.95
Rheda-Wiedenbrück, StdA | C | 279 | 2013 |  | ZfB:2 |  | 2013-04 | LWL | 4 | J6 | 3.38 |  |  |  |  | 2014-01 | LWL | 4 | J6 | 7.96
Rheda-Wiedenbrück, StdA | B | 25 | 2015 |  | CSC Book Saver (PAL) |  | 2015-06 | LWL | 1 | D4 | 4.15 |  |  |  |  | 2016-06 | LWL | 1 | D4 | 7.97
Rheda-Wiedenbrück, StdA | B | 383 | 2016 |  | Papersave Swiss (NCA) |  | 2016-06 | LWL | 3 | J2 | 4.59 |  |  |  |  | 2017-02 | LWL | 3 | J2 | 7.98
Rheda-Wiedenbrück, StdA | B | 115 | 2016 |  | Papersave Swiss (NCA) |  | 2016-06 | LWL | 3. letztes Blatt | I7 | 4.27 |  |  |  |  | 2017-02 | LWL | 3. letztes Blatt | I7 | 7.98
Rheda-Wiedenbrück, StdA | B | 440 | 2017 | 1855 | ZFB:2 |  | 2017-04 | LWL | 5 | A2 | 4.12 |  |  |  |  | 2017-12 | LWL | 5 | A2 | 7.99
Rheda-Wiedenbrück, StdA | B | 1319 | 2022 | 1908 | ZFB:2 | [10 empty] | 2022-07 | LWL | 3 | E7 | 8.01
Rheda-Wiedenbrück, StdA | B | 25 | 2015 |  | CSC Book Saver (PAL) |  | 2015-06 | LWL | 1 | J3 | 4.03 |  |  |  |  | 2016-06 | LWL | 1 | J3 | 8.03
Rheda-Wiedenbrück, StdA | B | 639 | 2022 | 1874 | ZFB:2 | [10 empty] | 2022-07 | LWL | 10 | A4 | 8.03
Rheda-Wiedenbrück, StdA | B | 752 | 2022 | 1851 | ZFB:2 | [10 empty] | 2022-07 | LWL | 4 | L7/M8 | 8.04
Rheda-Wiedenbrück, StdA | C | 276 | 2013 |  | ZfB:2 |  | 2013-04 | LWL | 3 | K7 | 3.84 |  |  |  |  | 2014-01 | LWL | 3 | K7 | 8.05
Rheda-Wiedenbrück, StdA | C | 512 | 2013 |  | ZfB:2 |  | 2013-04 | LWL | 2 | K7 | 4.12 |  |  |  |  | 2014-01 | LWL | 2 | K7 | 8.09
Rheda-Wiedenbrück, StdA | B | 120 | 2016 |  | Papersave Swiss (NCA) |  | 2016-06 | LWL | 7 | B2 | 4.91 |  |  |  |  | 2017-02 | LWL | 7 | B2 | 8.09
Rheda-Wiedenbrück, StdA | D | 467 | 2012 |  | Papersave (Battelle, ZFB) | [10 empty] | 2012-07 | LWL | 1 | I6 | 8.18
Rheda-Wiedenbrück, StdA | B (Rheda) | 135 | 2018 | 1856 | Papersave Swiss (NCA) |  | 2018-09 | LWL | 20 | J2 | 4.33 |  |  |  |  | 2019-05 | LWL | 20 | J2 | 8.18
Rheda-Wiedenbrück, StdA | C | 518 | 2013 |  | ZfB:2 |  | 2013-04 | LWL | 3 | J7 | 3.39 |  |  |  |  | 2014-01 | LWL | 3 | J7 | 8.19
Rheda-Wiedenbrück, StdA | B | 200 | 2016 |  | Papersave Swiss (NCA) |  | 2016-06 | LWL | 5. letztes Blatt | J3 | 4.47 |  |  |  |  | 2017-02 | LWL | 5. letrztes Blatt | J3 | 8.2
Rheda-Wiedenbrück, StdA | B | 1319 | 2022 | 1908 | ZFB:2 | [10 empty] | 2022-07 | LWL | 3 | L2 | 8.2
Rheda-Wiedenbrück, StdA | C | 515 | 2013 |  | ZfB:2 |  | 2013-04 | LWL | 6 | K2 | 4.02 |  |  |  |  | 2014-01 | LWL | 6 | K2 | 8.21
Rheda-Wiedenbrück, StdA | B | 292 | 2016 |  | Papersave Swiss (NCA) |  | 2016-06 | LWL | 6 | I6 | 4.61 |  |  |  |  | 2017-02 | LWL | 6 | I6 | 8.23
Rheda-Wiedenbrück, StdA | B | 752 | 2022 | 1851 | ZFB:2 | [10 empty] | 2022-07 | LWL | 4 | A2 | 8.23
Rheda-Wiedenbrück, StdA | B | 197 | 2016 |  | Papersave Swiss (NCA) |  | 2016-06 | LWL | 2 | B2 | 4 |  |  |  |  | 2017-02 | LWL | 2 | B2 | 8.24
Rheda-Wiedenbrück, StdA | B | 120 | 2016 |  | Papersave Swiss (NCA) |  | 2016-06 | LWL | 7 | J7 | 4.84 |  |  |  |  | 2017-02 | LWL | 7 | J7 | 8.24
Rheda-Wiedenbrück, StdA | B | 326 | 2016 |  | Papersave Swiss (NCA) |  | 2016-06 | LWL | 7 | B6 | 3.93 |  |  |  |  | 2017-02 | LWL | 7 | B6 | 8.27
Rheda-Wiedenbrück, StdA | C | 216 | 2014 |  | ZfB:2 |  | 2014-02 | LWL | 4 | H3 | 3.98 |  |  |  |  | 2014-08 | LWL | 4 | H3 | 8.28
Rheda-Wiedenbrück, StdA | B | 263 | 2016 |  | Papersave Swiss (NCA) |  | 2016-06 | LWL | 7 | B2 | 4.1 |  |  |  |  | 2017-02 | LWL | 7 | B2 | 8.28
Rheda-Wiedenbrück, StdA | B | 269 | 2016 |  | Papersave Swiss (NCA) |  | 2016-06 | LWL | 3 | B2 | 4.64 |  |  |  |  | 2017-02 | LWL | 3 | B2 | 8.28
Rheda-Wiedenbrück, StdA | B (Wiedenbrück) | 1300 | 2018 | 1861 | Papersave Swiss (NCA) |  | 2018-09 | LWL | 9 | K5 | 4.28 |  |  |  |  | 2019-05 | LWL | 9 | K5 | 8.28
Rheda-Wiedenbrück, StdA | B | 226 | 2019 | 1825 | Papersave (Battelle, ZFB) |  | 2019-08 | LWL | 12 | A3 | 3.86 |  |  |  |  | 2020-08 | LWL | 12 | A3 | 8.31
Rheda-Wiedenbrück, StdA | B(Rheda) | 135 | 2018 | 1856 | Papersave Swiss (NCA) |  | 2018-09 | LWL | 20 | A5 | 4.31 |  |  |  |  | 2019-05 | LWL | 20 | A5 | 8.32
Rheda-Wiedenbrück, StdA | B | 292 | 2016 |  | Papersave Swiss (NCA) |  | 2016-06 | LWL | 6 | C3 | 4.49 |  |  |  |  | 2017-02 | LWL | 6 | C3 | 8.34
Rheda-Wiedenbrück, StdA | B | 197 | 2016 |  | Papersave Swiss (NCA) |  | 2016-06 | LWL | 2 | F6 | 3.98 |  |  |  |  | 2017-02 | LWL | 2 | F6 | 8.34
Rheda-Wiedenbrück, StdA | B | 326 | 2016 |  | Papersave Swiss (NCA) |  | 2016-06 | LWL | 7 | J4 | 3.89 |  |  |  |  | 2017-02 | LWL | 7 | J4 | 8.35
Rheda-Wiedenbrück, StdA | StA Wiedenbrück B | 422 | 2021 | 1851 | Papersave (Battelle, ZFB) |  | 2020-08 | LWL | 5 | F2 | 4.18 |  |  |  |  | 2021-08 | LWL | 5 | F2 | 8.38
Rheda-Wiedenbrück, StdA | B | 95 | 2015 |  | CSC Book Saver (PAL) |  | 2015-06 | LWL | 5 | I3 | 4.05 |  |  |  |  | 2016-06 | LWL | 5 | I3 | 8.39
Rheda-Wiedenbrück, StdA | B | 145 | 2019 | 1909 | Papersave (Battelle, ZFB) |  | 2019-08 | LWL | 7 | L7 | 4.53 |  |  |  |  | 2020-08 | LWL | 7 | L7 | 8.39
Rheda-Wiedenbrück, StdA | D | 458 | 2012 |  | Papersave (Battelle, ZFB) | [10 empty] | 2012-07 | LWL | 1 | J7 | 8.45
Rheda-Wiedenbrück, StdA | B | 269 | 2016 |  | Papersave Swiss (NCA) |  | 2016-06 | LWL | 3 | J6 | 4.97 |  |  |  |  | 2017-02 | LWL | 3 | J6 | 8.45
Rheda-Wiedenbrück, StdA | B | 200 | 2016 |  | Papersave Swiss (NCA) |  | 2016-06 | LWL | 5. letztes Blatt | B2 | 4.22 |  |  |  |  | 2017-02 | LWL | 5. letrztes Blatt | B2 | 8.45
Rheda-Wiedenbrück, StdA | B (Wiedenbrück) | 1300 | 2018 | 1861 | Papersave Swiss (NCA) |  | 2018-09 | LWL | 9 | E4 | 4.22 |  |  |  |  | 2019-05 | LWL | 9 | E4 | 8.46
Rheda-Wiedenbrück, StdA | StA Wiedenbrück B | 491 | 2021 | 1841 | Papersave (Battelle, ZFB) |  | 2020-08 | LWL | 13 | L1/L2 | 3.98 |  |  |  |  | 2021-08 | LWL | 13 | L1/L2 | 8.47
Rheda-Wiedenbrück, StdA | StA Wiedenbrück B | 624 | 2021 | 1851 | Papersave (Battelle, ZFB) |  | 2020-08 | LWL | 17 | E7 | 4.31 |  |  |  |  | 2021-08 | LWL | 17 | E7 | 8.52
Rheda-Wiedenbrück, StdA | StA Wiedenbrück B | 422 | 2021 | 1851 | Papersave (Battelle, ZFB) |  | 2020-08 | LWL | 5 | I6 | 4.24 |  |  |  |  | 2021-08 | LWL | 5 | I6 | 8.56
Rheda-Wiedenbrück, StdA | StA Wiedenbrück B | 356 | 2021 | 1846 | Papersave (Battelle, ZFB) |  | 2020-08 | LWL | 9 | L5 | 4.32 |  |  |  |  | 2021-08 | LWL | 9 | L5 | 8.6
Rheda-Wiedenbrück, StdA | StA Wiedenbrück B | 491 | 2021 | 1841 | Papersave (Battelle, ZFB) |  | 2020-08 | LWL | 13 | A7/B7 | 4.02 |  |  |  |  | 2021-08 | LWL | 13 | A7/B7 | 8.61
Rheda-Wiedenbrück, StdA | B | 145 | 2019 | 1909 | Papersave (Battelle, ZFB) |  | 2019-08 | LWL | 7 | C2 | 4.88 |  |  |  |  | 2020-08 | LWL | 7 | C2 | 8.62
Rheda-Wiedenbrück, StdA | B | 19 | 2015 |  | CSC Book Saver (PAL) |  | 2015-06 | LWL | 7 | C2 | 4.11 |  |  |  |  | 2016-06 | LWL | 7 | C2 | 8.64
Rheda-Wiedenbrück, StdA | B | 19 | 2015 |  | CSC Book Saver (PAL) |  | 2015-06 | LWL | 7 | H4 | 3.94 |  |  |  |  | 2016-06 | LWL | 7 | H4 | 8.71
Rheda-Wiedenbrück, StdA | D | 374 | 2012 |  | Papersave (Battelle, ZFB) | [10 empty] | 2012-07 | LWL | 2 | E7 | 8.73
Rheda-Wiedenbrück, StdA | D | 378 | 2012 |  | Papersave (Battelle, ZFB) | [10 empty] | 2012-07 | LWL | 3 | K4/K5 | 8.73
Rheda-Wiedenbrück, StdA | B | 348 | 2019 | 1819 | Papersave (Battelle, ZFB) |  | 2019-08 | LWL | 14 | L6 | 4.06 |  |  |  |  | 2020-08 | LWL | 14 | L6 | 8.75
Rheda-Wiedenbrück, StdA | StA Wiedenbrück B | 356 | 2021 | 1846 | Papersave (Battelle, ZFB) |  | 2020-08 | LWL | 9 | A4 | 4.52 |  |  |  |  | 2021-08 | LWL | 9 | A4 | 8.78
Rheda-Wiedenbrück, StdA | B | 1218 | 2022 | 1851 | ZFB:2 | [10 empty] | 2022-07 | LWL | 2 | B5 | 8.78
Rheda-Wiedenbrück, StdA | StA Wiedenbrück B | 563 | 2021 | 1869 | Papersave (Battelle, ZFB) |  | 2020-08 | LWL | 3 | K7 | 4.12 |  |  |  |  | 2021-08 | LWL | 3 | K7 | 8.84
Rheda-Wiedenbrück, StdA | B | 302 | 2019 | 1824 | Papersave (Battelle, ZFB) |  | 2019-08 | LWL | 6 | K2 | 4.06 |  |  |  |  | 2020-08 | LWL | 6 | K2 | 8.98
Rheda-Wiedenbrück, StdA | B | 302 | 2019 | 1824 | Papersave (Battelle, ZFB) |  | 2019-08 | LWL | 6 | C4 | 4.08 |  |  |  |  | 2020-08 | LWL | 6 | C4 | 9.04
Rheda-Wiedenbrück, StdA | StA Wiedenbrück B | 563 | 2021 | 1869 | Papersave (Battelle, ZFB) |  | 2020-08 | LWL | 3 | B2 | 4.17 |  |  |  |  | 2021-08 | LWL | 3 | B2 | 9.04
Rheda-Wiedenbrück, StdA | B | 1218 | 2022 | 1851 | ZFB:2 | [10 empty] | 2022-07 | LWL | 2 | J1/J2 | 9.09
Rheda-Wiedenbrück, StdA | B | 92 | 2015 |  | CSC Book Saver (PAL) |  | 2015-06 | LWL | 4 | D3 | 4.31 |  |  |  |  | 2016-06 | LWL | 4 | D3 | 9.14
Rheda-Wiedenbrück, StdA | B | 274 | 2019 | 1837 | Papersave (Battelle, ZFB) |  | 2019-08 | LWL | 4 | B6 | 4.12 |  |  |  |  | 2020-08 | LWL | 4 | B6 | 9.17
Rheda-Wiedenbrück, StdA | B | 274 | 2019 | 1837 | Papersave (Battelle, ZFB) |  | 2019-08 | LWL | 4 | I4 | 4.09 |  |  |  |  | 2020-08 | LWL | 4 | I4 | 9.23
Rheda-Wiedenbrück, StdA | B | 92 | 2015 |  | CSC Book Saver (PAL) |  | 2015-06 | LWL | 4 | I6 | 4.2 |  |  |  |  | 2016-06 | LWL | 4 | I6 | 9.28
Rheda-Wiedenbrück, StdA | B | 346 | 2019 | 1819 | Papersave (Battelle, ZFB) |  | 2019-08 | LWL | 14 | I3 | 4.17 |  |  |  |  | 2020-08 | LWL | 14 | I3 | 9.29
Rheda-Wiedenbrück, StdA | B | 997 | 2022 | 1851 | ZFB:2 | [10 empty] | 2022-07 | LWL | 4 | I4 | 9.29
Rheda-Wiedenbrück, StdA | B | 997 | 2022 | 1851 | ZFB:2 | [10 empty] | 2022-07 | LWL | 4 | B7 | 9.37
Rheda-Wiedenbrück, StdA | StA Wiedenbrück B | 624 | 2021 | 1851 | Papersave (Battelle, ZFB) |  | 2020-08 | LWL | 17 | L4 | 4.44 |  |  |  |  | 2021-08 | LWL | 17 | L4 | 9.41
Rheda-Wiedenbrück, StdA | B (Rheda) | 85 | 2018 | 1819 | Papersave Swiss (NCA) |  | 2018-09 | LWL | 9 | A3/B3 | 3.95 |  |  |  |  | 2019-05 | LWL | 9 | A3/B3
Rheda-Wiedenbrück, StdA | B (Rheda) | 85 | 2018 | 1819 | Papersave Swiss (NCA) |  | 2018-09 | LWL | 9 | I5 | 3.98 |  |  |  |  | 2019-05 | LWL | 9 | I5
Rheda-Wiedenbrück, StdA | B | 1324 | 2023 | 1902 | ZfB:2 |  | 2023-02 | LWL | 13 | B2 | 4.62 |  |  |  |  | 2023-12 | LWL | 13 | B2 | 7.95
Rheda-Wiedenbrück, StdA | B | 1324 | 2023 | 1902 | ZfB:2 |  | 2023-02 | LWL | 13 | J5 | 4.31 |  |  |  |  | 2023-12 | LWL | 13 | J5 | 8.45
Rheda-Wiedenbrück, StdA | B | 1360 | 2023 | 1905 | ZfB:2 |  | 2023-02 | LWL | 2 | C7 | 4.65 |  |  |  |  | 2023-12 | LWL | 2 | C7 | 7.8
Rheda-Wiedenbrück, StdA | B | 1360 | 2023 | 1905 | ZfB:2 |  | 2023-02 | LWL | 2 | K4 | 4.52 |  |  |  |  | 2023-12 | LWL | 2 | K4 | 8.33
Rheda-Wiedenbrück, StdA | B | 1389 | 2023 | 1907 | ZfB:2 |  | 2023-02 | LWL | 9 | B6 | 4.7 |  |  |  |  | 2023-12 | LWL | 9 | B6 | 8.63
Rheda-Wiedenbrück, StdA | B | 1389 | 2023 | 1907 | ZfB:2 |  | 2023-02 | LWL | 9 | I3 | 4.85 |  |  |  |  | 2023-12 | LWL | 9 | I3 | 8.44
Rheda-Wiedenbrück, StdA | B | 1456 | 2023 | 1910 | ZfB:2 |  | 2023-02 | LWL | 13 | D2 | 4.95 |  |  |  |  | 2023-12 | LWL | 13 | D2 | 8.57
Rheda-Wiedenbrück, StdA | B | 1456 | 2023 | 1910 | ZfB:2 |  | 2023-02 | LWL | 13 | I7 | 4.54 |  |  |  |  | 2023-12 | LWL | 13 | I7 | 8.58
Rheda-Wiedenbrück, StdA | B | 1536 | 2023 | 1910 | ZfB:2 |  | 2023-02 | LWL | 3 | B4 | 4.13 |  |  |  |  | 2023-12 | LWL | 3 | B4 | 7.94
Rheda-Wiedenbrück, StdA | B | 1536 | 2023 | 1910 | ZfB:2 |  | 2023-02 | LWL | 3 | K5 | 4.38 |  |  |  |  | 2023-12 | LWL | 3 | K5 | 7.91
Rietberg, StdA | B | 787 | 2018 | 1888 | Papersave Swiss (NCA) |  | 2018-09 | LWL | 2 | K6 | 4.55 |  |  |  |  | 2019-05 | LWL | 2 | K6 | 6.93
Rietberg, StdA | B | 787 | 2018 | 1888 | Papersave Swiss (NCA) |  | 2018-09 | LWL | 2 | C2 | 4.44 |  |  |  |  | 2019-05 | LWL | 2 | C2 | 7.17
Rietberg, StdA | B | 931 | 2018 | 1838 | Papersave Swiss (NCA) |  | 2018-09 | LWL | 4 | J2 | 4.65 |  |  |  |  | 2019-05 | LWL | 4 | J2 | 7.33
Rietberg, StdA | B | 793 | 2018 | 1821 | Papersave Swiss (NCA) |  | 2018-09 | LWL | 7 | C3 | 4.38 |  |  |  |  | 2019-05 | LWL | 7 | C3 | 7.8
Rietberg, StdA | B | 365 | 2018 | 1838 | Papersave Swiss (NCA) |  | 2018-09 | LWL | 3 | K7 | 4.18 |  |  |  |  | 2019-05 | LWL | 3 | K7 | 7.95
Rietberg, StdA | B | 793 | 2018 | 1821 | Papersave Swiss (NCA) |  | 2018-09 | LWL | 7 | J4 | 4.6 |  |  |  |  | 2019-05 | LWL | 7 | J4 | 7.98
Rietberg, StdA | B | 931 | 2018 | 1838 | Papersave Swiss (NCA) |  | 2018-09 | LWL | 4 | B6 | 4.53 |  |  |  |  | 2019-05 | LWL | 4 | B6 | 8.19
Rietberg, StdA | B | 886 | 2018 | 1839 | Papersave Swiss (NCA) |  | 2018-09 | LWL | 3. letztes Blatt | K8 | 4.5 |  |  |  |  | 2019-05 | LWL | 3. letztes Blatt | K8 | 8.6
Rietberg, StdA | B | 365 | 2018 | 1838 | Papersave Swiss (NCA) |  | 2018-09 | LWL | 3 | A8 | 4.25 |  |  |  |  | 2019-05 | LWL | 3 | A8 | 8.77
Rietberg, StdA | B | 886 | 2018 | 1839 | Papersave Swiss (NCA) |  | 2018-09 | LWL | 3. letztes Blatt | C2 | 4.62 |  |  |  |  | 2019-05 | LWL | 3. letztes Blatt | C2 | 8.78
Rietberg, StdA | C | 287 | 2020 | 1880 | Papersave (Battelle, ZFB) |  | 2020-05 | LWL | 8 | L7 | 3.93 |  |  |  |  | 2020-12 | LWL | 8 | L7 | 4.1
Rietberg, StdA | C | 287 | 2020 | 1880 | Papersave (Battelle, ZFB) |  | 2020-05 | LWL | 8 | E2 | 3.87 |  |  |  |  | 2020-12 | LWL | 8 | E2 | 4.5
Rietberg, StdA | Neu_4 | 0-3145-2 | 2015 |  | CSC Book Saver (PAL) |  | 2015-04 | LWL | 12 | E4 | 4.17 |  |  |  |  | 2016-04 | LWL | 12 | E4 | 6.08
Rietberg, StdA | C | 92 | 2020 | 1810 | Papersave (Battelle, ZFB) |  | 2020-05 | LWL | 10 | B2 | 3.69 |  |  |  |  | 2020-12 | LWL | 10 | B2 | 6.41
Rietberg, StdA | Neu_4 | 0-3145-2 | 2015 |  | CSC Book Saver (PAL) |  | 2015-04 | LWL | 12 | A4 | 4.12 |  |  |  |  | 2016-04 | LWL | 12 | A4 | 6.72
Rietberg, StdA | Neu | P-R 12 | 2011 |  | Papersave (Battelle, ZFB) |  | 2011-08 | LWL | 75 | H3 | 3.28 |  |  |  |  | 2012-04 | LWL | 75 | H3 | 7.05
Rietberg, StdA | Neu_1 | 712-04-S | 2012 |  | Papersave (Battelle, ZFB) |  | 2012-04 | LWL | 9 | J4 | 3.83 |  |  |  |  | 2012-11 | LWL | 9 | J4 | 7.15
Rietberg, StdA | Neu | P-W 9 | 2011 |  | Papersave (Battelle, ZFB) |  | 2011-08 | LWL | 5 | G2 | 4.18 |  |  |  |  | 2012-04 | LWL | 5 | G2 | 7.66
Rietberg, StdA | C | 82 | 2019 | 1888 | Papersave (Battelle, ZFB) |  | 2019-06 | LWL | 10 | B6 | 4.21 |  |  |  |  | 2020-03 | LWL | 10 | B6 | 7.74
Rietberg, StdA | B | 230 | 2016 |  | Papersave Swiss (NCA) |  | 2016-04 | LWL | 21 | rm | 3.88 |  |  |  |  | 2017-02 | LWL | 21 | rm | 7.81
Rietberg, StdA | B | 283 | 2016 |  | Papersave Swiss (NCA) |  | 2016-04 | LWL | 2 | um | 3.81 |  |  |  |  | 2017-02 | LWL | 2 | um | 7.83
Rietberg, StdA | Neu_4 | 0-6200 | 2015 |  | CSC Book Saver (PAL) |  | 2015-04 | LWL | 6 | I5 | 4.53 |  |  |  |  | 2016-04 | LWL | 6 | I5 | 7.84
Rietberg, StdA | B | 332 | 2016 |  | Papersave Swiss (NCA) |  | 2016-04 | LWL | letztes beschrieb. Blatt | um | 4.28 |  |  |  |  | 2017-02 | LWL | letztes beschrieb. Blatt | um | 7.85
Rietberg, StdA | B | 230 | 2016 |  | Papersave Swiss (NCA) |  | 2016-04 | LWL | 21 | lu | 3.93 |  |  |  |  | 2017-02 | LWL | 21 | lu | 7.86
Rietberg, StdA | C | 327 | 2021 | 1892 | ZFB:2 |  | 2021-08 | LWL | 2 | H2 | 4.85 |  |  |  |  | 2022-08 | LWL | 2 | H2 | 7.9
Rietberg, StdA | C | 82 | 2019 | 1888 | Papersave (Battelle, ZFB) |  | 2019-06 | LWL | 10 | K2 | 4.09 |  |  |  |  | 2020-03 | LWL | 10 | K2 | 7.91
Rietberg, StdA | C | 206 | 2020 | 1837 | Papersave (Battelle, ZFB) |  | 2020-05 | LWL | 3 | C5 | 3.66 |  |  |  |  | 2020-12 | LWL | 3 | C5 | 7.91
Rietberg, StdA | B | 2823 | 2019 | 1809 | Papersave (Battelle, ZFB) |  | 2019-06 | LWL | 15 | J6 | 4.04 |  |  |  |  | 2020-03 | LWL | 15 | J6 | 7.93
Rietberg, StdA | Neu_3 | 9-5205-A29 | 2014 |  | ZfB:2 |  | 2014-04 | LWL | 8 | H6 | 3.94 |  |  |  |  | 2015-02 | LWL | 8 | H6 | 8.04
Rietberg, StdA | Neu_1 | 401-05-S | 2012 |  | Papersave (Battelle, ZFB) |  | 2012-04 | LWL | 1 | K8 | 4.22 |  |  |  |  | 2012-11 | LWL | 1 | K8 | 8.06
Rietberg, StdA | Neu_3 | Y1-1 | 2014 |  | ZfB:2 |  | 2014-04 | LWL | 2 | J4 | 3.11 |  |  |  |  | 2015-02 | LWL | 2 | J4 | 8.1
Rietberg, StdA | Neu_2 | 9-5302-3 | 2013 |  | Papersave (Battelle, ZFB) |  | 2013-04 | LWL | 1 | A8 | 3.54 |  |  |  |  | 2014-01 | LWL | 1 | A8 | 8.12
Rietberg, StdA | B | 283 | 2016 |  | Papersave Swiss (NCA) |  | 2016-04 | LWL | 2 | lm | 4.02 |  |  |  |  | 2017-02 | LWL | 2 | lm | 8.12
Rietberg, StdA | C | 206 | 2020 | 1837 | Papersave (Battelle, ZFB) |  | 2020-05 | LWL | 3 | L3 | 3.86 |  |  |  |  | 2020-12 | LWL | 3 | L3 | 8.14
Rietberg, StdA | Neu_2 | 7-0002-1S | 2013 |  | Papersave (Battelle, ZFB) |  | 2013-04 | LWL | 2 | J7 | 3.83 |  |  |  |  | 2014-01 | LWL | 2 | J7 | 8.15
Rietberg, StdA | Neu_3 | 9-5205-A29 | 2014 |  | ZfB:2 |  | 2014-04 | LWL | 8 | A4 | 3.92 |  |  |  |  | 2015-02 | LWL | 8 | A4 | 8.15
Rietberg, StdA | C | 257 | 2020 | 1893 | Papersave (Battelle, ZFB) |  | 2020-05 | LWL | 3 | L2 | 4.22 |  |  |  |  | 2020-12 | LWL | 3 | L2 | 8.15
Rietberg, StdA | B | 332 | 2016 |  | Papersave Swiss (NCA) |  | 2016-04 | LWL | letztes beschrieb. Blatt | mm | 4.25 |  |  |  |  | 2017-02 | LWL | letztes beschrieb. Blatt | mm | 8.16
Rietberg, StdA | Neu_1 | 401-10-S | 2012 |  | Papersave (Battelle, ZFB) |  | 2012-04 | LWL | 8 | I2 | 3.55 |  |  |  |  | 2012-11 | LWL | 8 | I2 | 8.19
Rietberg, StdA | Neu_2 | 5-1400 | 2013 |  | Papersave (Battelle, ZFB) |  | 2013-04 | LWL | 1 | J4 | 4.02 |  |  |  |  | 2014-01 | LWL | 1 | J4 | 8.19
Rietberg, StdA | Neu_3 | 9-2230-A7-82 | 2014 |  | ZfB:2 |  | 2014-04 | LWL | 8 | J5 | 3.19 |  |  |  |  | 2015-02 | LWL | 8 | J5 | 8.19
Rietberg, StdA | Neu_3 | Y1-1 | 2014 |  | ZfB:2 |  | 2014-04 | LWL | 2 | C3 | 3.04 |  |  |  |  | 2015-02 | LWL | 2 | C3 | 8.2
Rietberg, StdA | C | 659 | 2021 | 1882 | ZFB:2 |  | 2021-08 | LWL | 4 | K4 | 4.32 |  |  |  |  | 2022-08 | LWL | 4 | K4 | 8.22
Rietberg, StdA | Neu_3 | 9-2230-A7-82 | 2014 |  | ZfB:2 |  | 2014-04 | LWL | 8 | C4 | 3.15 |  |  |  |  | 2015-02 | LWL | 8 | C4 | 8.23
Rietberg, StdA | C | 327 | 2021 | 1892 | ZFB:2 |  | 2021-08 | LWL | 2 | D7 | 4.35 |  |  |  |  | 2022-08 | LWL | 2 | D7 | 8.23
Rietberg, StdA | Neu_1 | 1-SBZ-1 | 2012 |  | Papersave (Battelle, ZFB) |  | 2012-04 | LWL | 7 | B7 | 3.43 |  |  |  |  | 2012-11 | LWL | 7 | B7 | 8.24
Rietberg, StdA | Neu_3 | 6-2500-862 | 2014 |  | ZfB:2 |  | 2014-04 | LWL | 1. Blatt nach register L | F4 | 4.37 |  |  |  |  | 2015-02 | LWL | 1. Blatt nach register L | F4 | 8.25
Rietberg, StdA | C | 659 | 2021 | 1882 | ZFB:2 |  | 2021-08 | LWL | 4 | B6 | 4.19 |  |  |  |  | 2022-08 | LWL | 4 | B6 | 8.27
Rietberg, StdA | C | 257 | 2020 | 1893 | Papersave (Battelle, ZFB) |  | 2020-05 | LWL | 3 | E7 | 4.12 |  |  |  |  | 2020-12 | LWL | 3 | E7 | 8.28
Rietberg, StdA | Neu_3 | 6-2500-862 | 2014 |  | ZfB:2 |  | 2014-04 | LWL | 1. Blatt nach register L | B2 | 4.28 |  |  |  |  | 2015-02 | LWL | 1. Blatt nach register L | B2 | 8.29
Rietberg, StdA | B | 399/13 | 2016 |  | Papersave Swiss (NCA) |  | 2016-04 | LWL | 5. letztes Blatt | om | 4.29 |  |  |  |  | 2017-02 | LWL | 5. letztes Blatt | om | 8.33
Rietberg, StdA | B | 2856 | 2021 | 1863 | ZFB:2 |  | 2021-08 | LWL | 5 | B7 | 4.91 |  |  |  |  | 2022-08 | LWL | 5 | B7 | 8.33
Rietberg, StdA | Neu_4 | 0-3200-1 | 2015 |  | CSC Book Saver (PAL) |  | 2015-04 | LWL | 3 | B6 | 4.72 |  |  |  |  | 2016-04 | LWL | 3 | B6 | 8.34
Rietberg, StdA | Neu_1 | 121-03-3 | 2012 |  | Papersave (Battelle, ZFB) |  | 2012-04 | LWL | 6 | A5 | 3.25 |  |  |  |  | 2012-11 | LWL | 6 | A5 | 8.35
Rietberg, StdA | Neu | P-O 13 | 2011 |  | Papersave (Battelle, ZFB) |  | 2011-08 | LWL | 1 | A3 | 4.98 |  |  |  |  | 2012-04 | LWL | 1 | A3 | 8.37
Rietberg, StdA | D | 11 | 2021 | 1919 | ZFB:2 |  | 2021-08 | LWL | 3 | A1 | 4.34 |  |  |  |  | 2022-08 | LWL | 3 | A1 | 8.37
Rietberg, StdA | Neu_2 | 622-30 | 2013 |  | Papersave (Battelle, ZFB) |  | 2013-04 | LWL | 1 | J2 | 4.19 |  |  |  |  | 2014-01 | LWL | 1 | J2 | 8.39
Rietberg, StdA | B | 399/13 | 2016 |  | Papersave Swiss (NCA) |  | 2016-04 | LWL | 5. letztes Blatt | ru | 4.65 |  |  |  |  | 2017-02 | LWL | 5. letztes Blatt | ru | 8.42
Rietberg, StdA | Neu_2 | 9-6111-1 | 2013 |  | Papersave (Battelle, ZFB) |  | 2013-04 | LWL | 3 | K1 | 3.27 |  |  |  |  | 2014-01 | LWL | 3 | K1 | 8.43
Rietberg, StdA | B | 1859 | 2019 | 1881 | Papersave (Battelle, ZFB) |  | 2019-06 | LWL | 2 | A7 | 5.37 |  |  |  |  | 2020-03 | LWL | 2 | A7 | 8.47
Rietberg, StdA | Neu_4 | 0-3200-1 | 2015 |  | CSC Book Saver (PAL) |  | 2015-04 | LWL | 3 | I4/I5 | 7.96 |  |  |  |  | 2016-04 | LWL | 3 | I4/I5 | 8.51
Rietberg, StdA | Neu_3 | 6-0012-1-8 | 2014 |  | ZfB:2 |  | 2014-04 | LWL | 20 | B6 | 4.52 |  |  |  |  | 2015-02 | LWL | 20 | B6 | 8.54
Rietberg, StdA | B | 1470 | 2019 | 1822 | Papersave (Battelle, ZFB) |  | 2019-06 | LWL | 5 | N6 | 4.81 |  |  |  |  | 2020-03 | LWL | 5 | N6 | 8.54
Rietberg, StdA | Neu_3 | 6-0012-1-8 | 2014 |  | ZfB:2 |  | 2014-04 | LWL | 20 | I2 | 4.48 |  |  |  |  | 2015-02 | LWL | 20 | I2 | 8.56
Rietberg, StdA | B | 1212 | 2021 |  | ZFB:2 |  | 2021-08 | LWL | 4 | D6 | 4.54 |  |  |  |  | 2022-08 | LWL | 4 | D6 | 8.57
Rietberg, StdA | B | 1859 | 2019 | 1881 | Papersave (Battelle, ZFB) |  | 2019-06 | LWL | 2 | K7 | 5.27 |  |  |  |  | 2020-03 | LWL | 2 | K7 | 8.59
Rietberg, StdA | Neu | P-W 12 | 2011 |  | Papersave (Battelle, ZFB) |  | 2011-08 | LWL | 41 | A4 | 4.62 |  |  |  |  | 2012-04 | LWL | 41 | A4 | 8.62
Rietberg, StdA | C | 163 | 2020 | 1844 | Papersave (Battelle, ZFB) |  | 2020-05 | LWL | 14 | A1 | 4.58 |  |  |  |  | 2020-12 | LWL | 14 | A1 | 8.67
Rietberg, StdA | D | 11 | 2021 | 1919 | ZFB:2 |  | 2021-08 | LWL | 3 | K6 | 4.53 |  |  |  |  | 2022-08 | LWL | 3 | K6 | 8.67
Rietberg, StdA | C | 92 | 2020 | 1810 | Papersave (Battelle, ZFB) |  | 2020-05 | LWL | 10 | K5 | 3.7 |  |  |  |  | 2020-12 | LWL | 10 | K5 | 8.68
Rietberg, StdA | C1 | 16a | 2019 | 1895 | Papersave (Battelle, ZFB) |  | 2019-06 | LWL | 2 | B2 | 4.5 |  |  |  |  | 2020-03 | LWL | 2 | B2 | 8.69
Rietberg, StdA | Neu_4 | 0-6200 | 2015 |  | CSC Book Saver (PAL) |  | 2015-04 | LWL | 6 | C5 | 4.49 |  |  |  |  | 2016-04 | LWL | 6 | C5 | 8.93
Rietberg, StdA | B | 410 | 2017 | 1857 | CSC Book Saver (PAL) |  | 2017-02 | LWL | 4 | A3 | 5 |  |  |  |  | 2017-10 | LWL | 4 | A3 | 8.93
Rietberg, StdA | Neu | D 404 b | 2011 |  | Papersave (Battelle, ZFB) |  | 2011-08 | LWL | 1 | E7 | 4.35 |  |  |  |  | 2012-04 | LWL | 1 | E7 | 8.94
Rietberg, StdA | B | 1212 | 2021 |  | ZFB:2 |  | 2021-08 | LWL | 4 | L6 | 4.43 |  |  |  |  | 2022-08 | LWL | 4 | L6 | 8.99
Rietberg, StdA | B | 2856 | 2021 | 1863 | ZFB:2 |  | 2021-08 | LWL | 5 | L2 | 5.19 |  |  |  |  | 2022-08 | LWL | 5 | L2 | 9.02
Rietberg, StdA | C | 163 | 2020 | 1844 | Papersave (Battelle, ZFB) |  | 2020-05 | LWL | 14 | G6 | 4.48 |  |  |  |  | 2020-12 | LWL | 14 | G6 | 9.03
Rietberg, StdA | B | 511 | 2017 | 1821 | CSC Book Saver (PAL) |  | 2017-02 | LWL | 10 | C4 | 4.38 |  |  |  |  | 2017-10 | LWL | 10 | C4 | 9.08
Rietberg, StdA | C1 | 16a | 2019 | 1895 | Papersave (Battelle, ZFB) |  | 2019-06 | LWL | 2 | K5 | 4.32 |  |  |  |  | 2020-03 | LWL | 2 | K5 | 9.09
Rietberg, StdA | B | 2823 | 2019 | 1809 | Papersave (Battelle, ZFB) |  | 2019-06 | LWL | 15 | B3 | 3.93 |  |  |  |  | 2020-03 | LWL | 15 | B3 | 9.09
Rietberg, StdA | Neu_4 | 6-3320-5 | 2015 |  | CSC Book Saver (PAL) |  | 2015-04 | LWL | 9 | C7 | 4.66 |  |  |  |  | 2016-04 | LWL | 9 | C7 | 9.18
Rietberg, StdA | B | 669 | 2017 | 1826 | CSC Book Saver (PAL) |  | 2017-02 | LWL | 3 | B6 | 5.36 |  |  |  |  | 2017-10 | LWL | 3 | B6 | 9.21
Rietberg, StdA | B | 585 | 2017 | 1833 | CSC Book Saver (PAL) |  | 2017-02 | LWL | 16 | J2 | 4.11 |  |  |  |  | 2017-10 | LWL | 16 | J2 | 9.22
Rietberg, StdA | Neu_4 | 6-3320-5 | 2015 |  | CSC Book Saver (PAL) |  | 2015-04 | LWL | 9 | J4 | 4.59 |  |  |  |  | 2016-04 | LWL | 9 | J4 | 9.27
Rietberg, StdA | B | 669 | 2017 | 1826 | CSC Book Saver (PAL) |  | 2017-02 | LWL | 3 | ul | 4.21 |  |  |  |  | 2017-10 | LWL | 3 | ul | 9.35
Rietberg, StdA | B | 410 | 2017 | 1857 | CSC Book Saver (PAL) |  | 2017-02 | LWL | 4 | ru 6 | 4.78 |  |  |  |  | 2017-10 | LWL | 4 | ru 6 | 9.42
Rietberg, StdA | B | 585 | 2017 | 1833 | CSC Book Saver (PAL) |  | 2017-02 | LWL | 16 | K7 | 4.55 |  |  |  |  | 2017-10 | LWL | 16 | K7 | 9.46
Rietberg, StdA | B | 511 | 2017 | 1821 | CSC Book Saver (PAL) |  | 2017-02 | LWL | 10 | J6 | 4.46 |  |  |  |  | 2017-10 | LWL | 10 | J6 | 9.52
Rietberg, StdA | B | 1470 | 2019 | 1822 | Papersave (Battelle, ZFB) |  | 2019-06 | LWL | 5 | B7 | 4.9 |  |  |  |  | 2020-03 | LWL | 5 | B7 | 9.63
Rietberg, StdA | B | 706 | 2017 | 1816 | CSC Book Saver (PAL) |  | 2017-02 | LWL | 7 | J5 | 4.62 |  |  |  |  | 2017-10 | LWL | 7 | J5 | 9.73
Rietberg, StdA | B | 706 | 2017 | 1816 | CSC Book Saver (PAL) |  | 2017-02 | LWL | 7 | A4 | 4.48 |  |  |  |  | 2017-10 | LWL | 7 | A4 | 9.95
Rietberg, StdA | Neu_4 | 6-4250-7-B | 2015 |  | CSC Book Saver (PAL) |  | 2015-04 | LWL | 8 | B2 | 4.35 |  |  |  |  | 2016-04 | LWL | 8 | B2 | n.g.
Rietberg, StdA | Neu_4 | 6-4250-7-B | 2015 |  | CSC Book Saver (PAL) |  | 2015-04 | LWL | 8 | I6 | 4.29 |  |  |  |  | 2016-04 | LWL | 8 | I6 | n.g.
Rietberg, StdA | D | 23 | 2022 | 1931 | ZfB:2 |  | 2022-09 | LWL | 3 | F7 | 3.97
Rietberg, StdA | D | 23 | 2022 | 1931 | ZfB:2 |  | 2022-09 | LWL | 3 | L2 | 4.01
Rietberg, StdA | D | 71 | 2022 | 1886 | ZfB:2 |  | 2022-09 | LWL | 20 | B3 | 4.55
Rietberg, StdA | D | 71 | 2022 | 1886 | ZfB:2 |  | 2022-09 | LWL | 20 | I4 | 4.48
Rietberg, StdA | D | 115 | 2022 | 1915 | ZfB:2 |  | 2022-09 | LWL | 7 | B4 | 4.03
Rietberg, StdA | D | 115 | 2022 | 1915 | ZfB:2 |  | 2022-09 | LWL | 7 | L5 | 4.11
Rietberg, StdA | D | 183 | 2022 | 1924 | ZfB:2 |  | 2022-09 | LWL | 8 | A4 | 3.96
Rietberg, StdA | D | 183 | 2022 | 1924 | ZfB:2 |  | 2022-09 | LWL | 8 | I7 | 4.08
Rietberg, StdA | D | 220a | 2022 | 1926 | ZfB:2 |  | 2022-09 | LWL | 7 | C7 | 3.49
Rietberg, StdA | D | 220a | 2022 | 1926 | ZfB:2 |  | 2022-09 | LWL | 7 | J4 | 3.56
Rietberg, StdA | D | 274 | 2023 | 1911 | ZfB:2 |  | 2023-08 | LWL | 6 | C6 | 4.15
Rietberg, StdA | D | 274 | 2023 | 1911 | ZfB:2 |  | 2023-08 | LWL | 6 | K3 | 4.5
Rietberg, StdA | D | 291 | 2023 | 1907 | ZfB:2 |  | 2023-08 | LWL | 17 | E6 | 5.83
Rietberg, StdA | D | 291 | 2023 | 1907 | ZfB:2 |  | 2023-08 | LWL | 17 | J6 | 4.58
Rietberg, StdA | D | 312 | 2023 | 1906 | ZfB:2 |  | 2023-08 | LWL | 10 | B4 | 4.28
Rietberg, StdA | D | 312 | 2023 | 1906 | ZfB:2 |  | 2023-08 | LWL | 10 | K2 | 4.56
Rietberg, StdA | D | 323 | 2023 | 1908 | ZfB:2 |  | 2023-08 | LWL | 18 | B7 | 4.86
Rietberg, StdA | D | 323 | 2023 | 1908 | ZfB:2 |  | 2023-08 | LWL | 18 | J4 | 4.74
Rietberg, StdA | D | 347 | 2023 | 1906 | ZfB:2 |  | 2023-08 | LWL | 8 | 3 | 4.4
Rietberg, StdA | D | 347 | 2023 | 1906 | ZfB:2 |  | 2023-08 | LWL | 8 | K7 | 4.48
Rietberg, StdA | D | 355 | 2024 | 1919 | ZfB:2 |  | 2024-04 | LWL | 20 | C7 | 4.43 |  |  |  |  | 2024-07 | LWL | 20 | C7 | 7.99
Rietberg, StdA | D | 355 | 2024 | 1919 | ZfB:2 |  | 2024-04 | LWL | 20 | K3 | 4.45 |  |  |  |  | 2024-07 | LWL | 20 | K3 | 7.9
Rietberg, StdA | D | 389 | 2024 | 1922 | ZfB:2 |  | 2024-04 | LWL | 7 | C2 | 3.45 |  |  |  |  | 2024-07 | LWL | 7 | C2 | 8.42
Rietberg, StdA | D | 389 | 2024 | 1922 | ZfB:2 |  | 2024-04 | LWL | 7 | K6 | 3.45 |  |  |  |  | 2024-07 | LWL | 7 | K6 | 7.69
Rietberg, StdA | D | 426c | 2024 | 1930 | ZfB:2 |  | 2024-04 | LWL | 5 | B4 | 4.16 |  |  |  |  | 2024-07 | LWL | 5 | B4 | 9.12
Rietberg, StdA | D | 426c | 2024 | 1930 | ZfB:2 |  | 2024-04 | LWL | 5 | K7 | 4.23 |  |  |  |  | 2024-07 | LWL | 5 | K7 | 8.27
Rietberg, StdA | D | 467 | 2024 | 1925 | ZfB:2 |  | 2024-04 | LWL | 18 | B4 | 3.87 |  |  |  |  | 2024-07 | LWL | 18 | B4 | 7.44
Rietberg, StdA | D | 467 | 2024 | 1925 | ZfB:2 |  | 2024-04 | LWL | 18 | I6 | 3.91 |  |  |  |  | 2024-07 | LWL | 18 | I6 | 8.72
Rietberg, StdA | D | 493b | 2024 | 1925 | ZfB:2 |  | 2024-04 | LWL | 4 | C8 | 3.92 |  |  |  |  | 2024-07 | LWL | 4 | C8 | 7.92
Rietberg, StdA | D | 493b | 2024 | 1925 | ZfB:2 |  | 2024-04 | LWL | 4 | J4 | 4.12 |  |  |  |  | 2024-07 | LWL | 4 | J4 | 7.22
Saerbeck, GemA |  | 17 | 2015 |  | ZfB:2 |  | 2015-07 | LWL | 8 | J7 | [5 empty] | 2016-06 | LWL | 8 | J7 | 6.23
Saerbeck, GemA |  | AS 256 | 2015 |  | ZfB:2 |  | 2015-07 | LWL | 4 | C3 | 3.48 |  |  |  |  | 2016-06 | LWL | 4 | C3 | 6.28
Saerbeck, GemA |  | AS 256 | 2015 |  | ZfB:2 |  | 2015-07 | LWL | 4 | H6 | 2.89 |  |  |  |  | 2016-06 | LWL | 4 | H6 | 6.47
Saerbeck, GemA |  | 63 A | 2015 |  | ZfB:2 |  | 2015-07 | LWL | 7 | D7 | [5 empty] | 2016-06 | LWL | 7 | D7 | 6.57
Saerbeck, GemA |  | 63 A | 2015 |  | ZfB:2 |  | 2015-07 | LWL | 7 | H7 | [5 empty] | 2016-06 | LWL | 7 | H7 | 6.58
Saerbeck, GemA |  | 17 | 2015 |  | ZfB:2 |  | 2015-07 | LWL | 8 | B4 | [5 empty] | 2016-06 | LWL | 8 | B4 | 6.76
Saerbeck, GemA |  | 97 A | 2015 |  | ZfB:2 |  | 2015-07 | LWL | 6 | G2 | 3.71 |  |  |  |  | 2016-06 | LWL | 6 | G2 | 6.78
Saerbeck, GemA |  | 97 A | 2015 |  | ZfB:2 |  | 2015-07 | LWL | 6 | H7 | 3.5 |  |  |  |  | 2016-06 | LWL | 6 | H7 | 6.86
Saerbeck, GemA |  | 97 A | 2015 |  | ZfB:2 |  | 2015-07 | LWL | 3 | J7 | 3.86 |  |  |  |  | 2016-06 | LWL | 3 | J7 | 7.02
Saerbeck, GemA |  | 97 A | 2015 |  | ZfB:2 |  | 2015-07 | LWL | 3 | A7 | 3.98 |  |  |  |  | 2016-06 | LWL | 3 | A7 | 7.05
Saerbeck, GemA |  | Nr. 76 "2" | 2017 | 1922 | Papersave (Battelle, ZFB) |  | 2017-09 | LWL | 8 | H6 | 3.81 |  |  |  |  | 2018-07 | LWL | 8 | H6 | 7.06
Saerbeck, GemA |  | Nr. 76 "2" | 2017 | 1922 | Papersave (Battelle, ZFB) |  | 2017-09 | LWL | 8 | C2 | 3.22 |  |  |  |  | 2018-07 | LWL | 8 | C2 | 7.07
Saerbeck, GemA |  | Buch, "Der Weg des deutschen Naturschutzes", v.Dr.Hans Klose | 2020 | 1949 | Papersave (Battelle, ZFB) |  | 2020-08 | LWL | 1 | H5 | 3.21 |  |  |  |  | 2021-06 | LWL | 1 | H5 | 7.07
Saerbeck, GemA | Amt Saerbeck | 113 | 2011 |  | Papersave (Battelle, ZFB) |  | 2011-10 | LWL | 1 | B7 | 5.04 |  |  |  |  | 2012-04 | LWL | 1 | B7 | 7.11
Saerbeck, GemA |  | 29 (AS 243) | 2016 |  | Papersave Swiss (NCA) |  | 2016-06 | LWL | 2. Akte "A. Hoppe" Bl. 3 | J2 | 4.27 |  |  |  |  | 2017-02 | LWL | 2. Akte "A. Hoppe" Bl. 3 | J2 | 7.26
Saerbeck, GemA | Gemeindearchiv | 47 | 2010 |  | Papersave (Battelle, ZFB) |  | 2010-02 | LWL | letztes Blatt | D7 | 4.57 |  |  |  |  | 2010-07 | LWL | letztes Blatt | D7 | 7.29
Saerbeck, GemA |  | 051-20 (AS 204) | 2016 |  | Papersave Swiss (NCA) |  | 2016-06 | LWL | 6 | C4 | 4.27 |  |  |  |  | 2017-02 | LWL | 6 | C4 | 7.3
Saerbeck, GemA | C | 79 | 2021 | 1979 | ZFB:2 |  | 2022-08 | LWL | 5 | D2 | 5.04 |  |  |  |  | 2022-08 | LWL | 5 | D2 | 7.3
Saerbeck, GemA | C | 79 | 2021 | 1979 | ZFB:2 |  | 2022-08 | LWL | 5 | J5 | 5.61 |  |  |  |  | 2022-08 | LWL | 5 | J5 | 7.38
Saerbeck, GemA |  | 29 (AS 243) | 2016 |  | Papersave Swiss (NCA) |  | 2016-06 | LWL | 2. Akte "A. Hoppe" Bl. 3 | B6 | 4.35 |  |  |  |  | 2017-02 | LWL | 2. Akte "A. Hoppe" Bl. 3 | B6 | 7.42
Saerbeck, GemA |  | AS 313 | 2015 |  | ZfB:2 |  | 2015-07 | LWL | 3 | B4/B5 | 4.1 |  |  |  |  | 2016-06 | LWL | 3 | B4/B5 | 7.48
Saerbeck, GemA |  | 011-22-20 (Akte) | 2017 | 1957 | Papersave (Battelle, ZFB) |  | 2017-09 | LWL | 13 | H4 | 3.09 |  |  |  |  | 2018-07 | LWL | 13 | H4 | 7.52
Saerbeck, GemA |  | Heft "Kriegerkamer. Saerbeck" 1910-1960 50 Jahre | 2020 | 1960 | Papersave (Battelle, ZFB) |  | 2020-08 | LWL | 6 | D1 | 3.6 |  |  |  |  | 2021-06 | LWL | 6 | D1 | 7.54
Saerbeck, GemA | Gemeindearchiv | 69a | 2010 |  | Papersave (Battelle, ZFB) |  | 2010-02 | LWL | 9 | B7 | 4.44 |  |  |  |  | 2010-07 | LWL | 9 | B7 | 7.67
Saerbeck, GemA |  | 011-22-20 (Akte) | 2017 | 1957 | Papersave (Battelle, ZFB) |  | 2017-09 | LWL | 13 | D3 | 3.87 |  |  |  |  | 2018-07 | LWL | 13 | D3 | 7.69
Saerbeck, GemA |  | 27 (AS 243) | 2016 |  | Papersave Swiss (NCA) |  | 2016-06 | LWL | 1 | I5 | 4.47 |  |  |  |  | 2017-02 | LWL | 1 | I5 | 7.7
Saerbeck, GemA | C | 25 | 2021 | 1968 | ZFB:2 |  | 2022-08 | LWL | 9 | K6 | 4.93 |  |  |  |  | 2022-08 | LWL | 9 | K6 | 7.73
Saerbeck, GemA |  | Vertriebenenausweis A-G (AS 114) | 2016 |  | Papersave Swiss (NCA) |  | 2016-06 | LWL | hinter Register B Blatt 1 | B6 | 3.75 |  |  |  |  | 2017-02 | LWL | hinter Register B Blatt 1 | B6 | 7.77
Saerbeck, GemA |  | AS 301 | 2016 |  | Papersave Swiss (NCA) |  | 2016-06 | LWL | 12 | E7 | 4.78 |  |  |  |  | 2017-02 | LWL | 12 | E7/F7 | 7.81
Saerbeck, GemA | Handel | 213 A | 2012 |  | Papersave (Battelle, ZFB) |  | 2012-05 | LWL | 5 | K8 | 3.92 |  |  |  |  | 2013-03 | LWL | 5 | K8 | 7.95
Saerbeck, GemA |  | AS 313 | 2015 |  | ZfB:2 |  | 2015-07 | LWL | 3 | F4 | 4.43 |  |  |  |  | 2016-06 | LWL | 3 | F4 | 8.02
Saerbeck, GemA |  | AS 387 (dickste Akte) | 2016 |  | Papersave Swiss (NCA) |  | 2016-06 | LWL | vorletztes Blatt | A8 | 4.67 |  |  |  |  | 2017-02 | LWL | vorletztes Blatt | A8 | 8.03
Saerbeck, GemA |  | Kirchenlexikon, 5, Gaal-Himmel | 2020 | 1888 | Papersave (Battelle, ZFB) |  | 2020-08 | LWL | 2 | A5 | 4.18 |  |  |  |  | 2021-06 | LWL | 2 | A5 | 8.04
Saerbeck, GemA |  | 413-27 | 2016 |  | Papersave Swiss (NCA) |  | 2016-06 | LWL | 5 | B7 | 4.12 |  |  |  |  | 2017-02 | LWL | 5 | B7 | 8.09
Saerbeck, GemA |  | 037-16 | 2017 | 1975 | Papersave (Battelle, ZFB) |  | 2017-09 | LWL | 8 | J7 | 4.91 |  |  |  |  | 2018-07 | LWL | 8 | J7 | 8.1
Saerbeck, GemA | Handel | 164 A | 2012 |  | Papersave (Battelle, ZFB) |  | 2012-05 | LWL | 2 | I3 | 3.33 |  |  |  |  | 2013-03 | LWL | 2 | I3 | 8.11
Saerbeck, GemA | Gemeindearchiv | 243 | 2010 |  | Papersave (Battelle, ZFB) |  | 2010-02 | LWL | 1 | C4 | 4.09 |  |  |  |  | 2010-07 | LWL | 1 | C4 | 8.11
Saerbeck, GemA |  | 911-30-32 Nr. 14 | 2017 | 1949 | Papersave (Battelle, ZFB) |  | 2017-09 | LWL | 13 | D2 | 3.58 |  |  |  |  | 2018-07 | LWL | 13 | D2 | 8.11
Saerbeck, GemA |  | 911-30-32 Nr. 14 | 2017 | 1949 | Papersave (Battelle, ZFB) |  | 2017-09 | LWL | 13 | J4 | 3.68 |  |  |  |  | 2018-07 | LWL | 13 | J4 | 8.12
Saerbeck, GemA | Militär | 85 B | 2012 |  | Papersave (Battelle, ZFB) |  | 2012-05 | LWL | 1. Blatt nach Heft "Steuererklärung" | K6 | 4.13 |  |  |  |  | 2013-03 | LWL | 1. Blatt nach Heft "Steuererklärung" | K6 | 8.17
Saerbeck, GemA |  | 037-16 | 2017 | 1975 | Papersave (Battelle, ZFB) |  | 2017-09 | LWL | 8 | D5 | 3.9 |  |  |  |  | 2018-07 | LWL | 8 | D5 | 8.19
Saerbeck, GemA |  | Bundesdesvertriebenen- u.Flüchtlingsgesetz (AS 114) | 2016 |  | Papersave Swiss (NCA) |  | 2016-06 | LWL | 3. letztes Blatt | J4 | 4.08 |  |  |  |  | 2017-02 | LWL | 3. letztes Blatt | J4 | 8.2
Saerbeck, GemA |  | 27 (AS 243) | 2016 |  | Papersave Swiss (NCA) |  | 2016-06 | LWL | 1 | C6 | 4.6 |  |  |  |  | 2017-02 | LWL | 1 | C6 | 8.22
Saerbeck, GemA |  | AS 334 (Grundsteuermeßbetragsverzeichnis 1967) | 2016 |  | Papersave Swiss (NCA) |  | 2016-06 | LWL | 3 | J7 | 4.56 |  |  |  |  | 2017-02 | LWL | 3 | J7 | 8.22
Saerbeck, GemA | Militär | 188 B | 2012 |  | Papersave (Battelle, ZFB) |  | 2012-05 | LWL | 1 | F8 | 3.18 |  |  |  |  | 2013-03 | LWL | 1 | F8 | 8.24
Saerbeck, GemA |  | Heft "Kriegerkamer. Saerbeck" 1910-1960 50 Jahre | 2020 | 1960 | Papersave (Battelle, ZFB) |  | 2020-08 | LWL | 6 | D5 | 3.68 |  |  |  |  | 2021-06 | LWL | 6 | D5 | 8.26
Saerbeck, GemA |  | 021-06/07 (Akte) | 2017 | 1961 | Papersave (Battelle, ZFB) |  | 2017-09 | LWL | 7 | E7/F7 | 3.46 |  |  |  |  | 2018-07 | LWL | 7 | E7/F7 | 8.32
Saerbeck, GemA |  | Vertriebenenausweis A-G (AS 114) | 2016 |  | Papersave Swiss (NCA) |  | 2016-06 | LWL | hinter Register B Blatt 1 | K5 | 3.65 |  |  |  |  | 2017-02 | LWL | hinter Register B Blatt 1 | K5 | 8.33
Saerbeck, GemA |  | Bundesdesvertriebenen- u.Flüchtlingsgesetz (AS 114) | 2016 |  | Papersave Swiss (NCA) |  | 2016-06 | LWL | 3. letztes Blatt | C7 | 4.04 |  |  |  |  | 2017-02 | LWL | 3. letztes Blatt | C7 | 8.34
Saerbeck, GemA |  | AS 334 (Grundsteuermeßbetragsverzeichnis 1967) | 2016 |  | Papersave Swiss (NCA) |  | 2016-06 | LWL | 3 | C3 | 4.56 |  |  |  |  | 2017-02 | LWL | 3 | C3 | 8.34
Saerbeck, GemA |  | Buch, "Der Weg des deutschen Naturschutzes", v.Dr.Hans Klose | 2020 | 1949 | Papersave (Battelle, ZFB) |  | 2020-08 | LWL | 1 | A2 | 2.93 |  |  |  |  | 2021-06 | LWL | 1 | A2 | 8.34
Saerbeck, GemA | Militär | 177 A | 2012 |  | Papersave (Battelle, ZFB) |  | 2012-05 | LWL | 1 | H4 | 3.83 |  |  |  |  | 2013-03 | LWL | 1 | H4 | 8.38
Saerbeck, GemA |  | AS 301 | 2016 |  | Papersave Swiss (NCA) |  | 2016-06 | LWL | 12 | B3 | 4.98 |  |  |  |  | 2017-02 | LWL | 12 | B3 | 8.38
Saerbeck, GemA |  | 413-27 | 2016 |  | Papersave Swiss (NCA) |  | 2016-06 | LWL | 5 | J7 | 4.26 |  |  |  |  | 2017-02 | LWL | 5 | J7 | 8.38
Saerbeck, GemA |  | 021-06/07 (Akte) | 2017 | 1961 | Papersave (Battelle, ZFB) |  | 2017-09 | LWL | 7 | B4 | 3.68 |  |  |  |  | 2018-07 | LWL | 7 | B4 | 8.38
Saerbeck, GemA | Gemeindearchiv | 263a | 2010 |  | Papersave (Battelle, ZFB) |  | 2010-02 | LWL | 1 | K1 | 6.1 |  |  |  |  | 2010-07 | LWL | 1 | K1 | 8.44
Saerbeck, GemA |  | 051-20 (AS 204) | 2016 |  | Papersave Swiss (NCA) |  | 2016-06 | LWL | 6 | J7 | 4.46 |  |  |  |  | 2017-02 | LWL | 6 | J7 | 8.45
Saerbeck, GemA | C | 5 | 2021 | 1966 | ZFB:2 |  | 2022-08 | LWL | 7 | C4 | 4.89 |  |  |  |  | 2022-08 | LWL | 7 | C4 | 8.47
Saerbeck, GemA | Amt Saerbeck | 130 | 2011 |  | Papersave (Battelle, ZFB) |  | 2011-10 | LWL | 1 | K7 | 5.49 |  |  |  |  | 2012-04 | LWL | 1 | K7 | 8.5
Saerbeck, GemA | C | 109 | 2021 | 1976 | ZFB:2 |  | 2022-08 | LWL | 28 | I6 | 4.57 |  |  |  |  | 2022-08 | LWL | 28 | I6 | 8.51
Saerbeck, GemA |  | KOREN Volksbrauch im Kirchenjahr | 2020 |  | Papersave (Battelle, ZFB) |  | 2020-08 | LWL | S.11 | G1 | 4.29 |  |  |  |  | 2021-06 | LWL | S.11 | G1 | 8.54
Saerbeck, GemA | C | 25 | 2021 | 1968 | ZFB:2 |  | 2022-08 | LWL | 9 | A7 | 4.89 |  |  |  |  | 2022-08 | LWL | 9 | A7 | 8.58
Saerbeck, GemA |  | AS 387 (dickste Akte) | 2016 |  | Papersave Swiss (NCA) |  | 2016-06 | LWL | vorletztes Blatt | J5 | 4.58 |  |  |  |  | 2017-02 | LWL | vorletztes Blatt | J5 | 8.65
Saerbeck, GemA | C | 5 | 2021 | 1966 | ZFB:2 |  | 2022-08 | LWL | 7 | I6 | 4.83 |  |  |  |  | 2022-08 | LWL | 7 | I6 | 8.66
Saerbeck, GemA | C | 109 | 2021 | 1976 | ZFB:2 |  | 2022-08 | LWL | 28 | B2 | 4.28 |  |  |  |  | 2022-08 | LWL | 28 | B2 | 8.66
Saerbeck, GemA | Amt Saerbeck | 12 | 2011 |  | Papersave (Battelle, ZFB) |  | 2011-10 | LWL | 2 | G2 | 4.74 |  |  |  |  | 2012-04 | LWL | 2 | G2 | 8.68
Saerbeck, GemA | Amt Saerbeck | 196 | 2011 |  | Papersave (Battelle, ZFB) |  | 2011-10 | LWL | 5 | K7 | 4.25 |  |  |  |  | 2012-04 | LWL | 5 | K7 | 8.71
Saerbeck, GemA | Amt Saerbeck | 114 B | 2011 |  | Papersave (Battelle, ZFB) |  | 2011-10 | LWL | 1 | B4 | 6.69 |  |  |  |  | 2012-04 | LWL | 1 | B4 | 8.8
Saerbeck, GemA |  | Kirchenlexikon, 5, Gaal-Himmel | 2020 | 1888 | Papersave (Battelle, ZFB) |  | 2020-08 | LWL | 2 | H2 | 4.27 |  |  |  |  | 2021-06 | LWL | 2 | H2 | 8.8
Saerbeck, GemA | C | 48 | 2021 | 1974 | ZFB:2 |  | 2022-08 | LWL | 9 | K3 | 5.48 |  |  |  |  | 2022-08 | LWL | 9 | K3 | 8.88
Saerbeck, GemA |  | AS 334 (dicke Akte) | 2016 |  | Papersave Swiss (NCA) |  | 2016-06 | LWL | hinter Register A Blatt 4 | C5 | 4.55 |  |  |  |  | 2017-02 | LWL | hinter Register A Blatt 4 | C5 | 8.95
Saerbeck, GemA | C | 48 | 2021 | 1974 | ZFB:2 |  | 2022-08 | LWL | 9 | C6 | 5 |  |  |  |  | 2022-08 | LWL | 9 | C6 | 9.01
Saerbeck, GemA | Gemeindearchiv | 362a | 2010 |  | Papersave (Battelle, ZFB) |  | 2010-02 | LWL | letztes Blatt | K7 | 4.56 |  |  |  |  | 2010-07 | LWL | letztes Blatt | K7 | 9.08
Saerbeck, GemA |  | 051-22/2 (AS 204) | 2016 |  | Papersave Swiss (NCA) |  | 2016-06 | LWL | 8 | B4 | 4.84 |  |  |  |  | 2017-02 | LWL | 8 | B4 | 9.12
Saerbeck, GemA |  | AS 334 (dicke Akte) | 2016 |  | Papersave Swiss (NCA) |  | 2016-06 | LWL | hinter Register A Blatt 4 | J5 | 4.47 |  |  |  |  | 2017-02 | LWL | hinter Register A Blatt 4 | J5 | 9.12
Saerbeck, GemA |  | 051-22/2 (AS 204) | 2016 |  | Papersave Swiss (NCA) |  | 2016-06 | LWL | 8 | J6 | 4.9 |  |  |  |  | 2017-02 | LWL | 8 | J6 | 9.15
Saerbeck, GemA |  | KOREN Volksbrauch im Kirchenjahr | 2020 |  | Papersave (Battelle, ZFB) |  | 2020-08 | LWL | S.11 | A4 | 4.66 |  |  |  |  | 2021-06 | LWL | S.11 | A4 | 9.18
Saerbeck, GemA |  | 50 Jahre Sportclub Falke Saerbeck | 2020 | 1974 | Papersave (Battelle, ZFB) |  | 2020-08 | LWL | S.9 | A4 | 5.77 |  |  |  |  | 2021-06 | LWL | S.9 | A4 | 9.23
Saerbeck, GemA |  | 50 Jahre Sportclub Falke Saerbeck | 2020 | 1974 | Papersave (Battelle, ZFB) |  | 2020-08 | LWL | S.9 | F7 | 6.99 |  |  |  |  | 2021-06 | LWL | S.9 | F7 | 9.67
Saerbeck, GemA |  | 170a | 2009 |  | Papersave (Battelle, ZFB) |  | 2009-07 | LWL | letztes Blatt | F4 | 3.82
Saerbeck, GemA |  | 238a | 2009 |  | Papersave (Battelle, ZFB) |  | 2009-07 | LWL | letztes Blatt | K1 | 4.92
Saerbeck, GemA |  | 292a | 2009 |  | Papersave (Battelle, ZFB) |  | 2009-07 | LWL | 2 | A2 | 5.81
Saerbeck, GemA |  | 338a | 2009 |  | Papersave (Battelle, ZFB) |  | 2009-07 | LWL | 3 | F8 | 5.64
Saerbeck, GemA |  | braunes Buch | 2009 |  | Papersave (Battelle, ZFB) |  | 2009-07 | LWL | 1 | F5 | 4.66
Saerbeck, GemA |  | "13.1.1968" (Datum auf dem 1.Blatt) | 2022 | 1968 | ZfB:2 |  | 2022-10 | LWL | 8 | A4 | 3.93 |  |  |  |  | 2023-08 | LWL | 8 | A4 | 8.67
Saerbeck, GemA |  | "13.1.1968" (Datum auf dem 1.Blatt) | 2022 | 1968 | ZfB:2 |  | 2022-10 | LWL | 8 | J7 | 4.02 |  |  |  |  | 2023-08 | LWL | 8 | J7 | 8.1
Saerbeck, GemA |  | VZ 87 Akte 6 | 2022 | 1987 | ZfB:2 |  | 2022-10 | LWL | 18 | C7 | 4.96 |  |  |  |  | 2023-08 | LWL | 18 | C7 | 9.16
Saerbeck, GemA |  | VZ 87 Akte 6 | 2022 | 1987 | ZfB:2 |  | 2022-10 | LWL | 18 | I4 | 5.59 |  |  |  |  | 2023-08 | LWL | 18 | I4 | 8.81
Saerbeck, GemA |  | 18 (o.r.), Bundesgesetzblatt 369 | 2022 | 1979 | ZfB:2 |  | 2022-10 | LWL | 6 | B8 | 6.55 |  |  |  |  | 2023-08 | LWL | 6 | B8 | 9.51
Saerbeck, GemA |  | 18 (o.r.), Bundesgesetzblatt 369 | 2022 | 1979 | ZfB:2 |  | 2022-10 | LWL | 6 | K2 | 6.03 |  |  |  |  | 2023-08 | LWL | 6 | K2 | 9.55
Saerbeck, GemA |  | "27.März 1969" (Stempel in rot) | 2022 | 1969 | ZfB:2 |  | 2022-10 | LWL | 5 | B5 | 3.55 |  |  |  |  | 2023-08 | LWL | 5 | B5 | 8.63
Saerbeck, GemA |  | "27.März 1969" (Stempel in rot) | 2022 | 1969 | ZfB:2 |  | 2022-10 | LWL | 5 | G4 | 3.67 |  |  |  |  | 2023-08 | LWL | 5 | G4 | 7.82
Saerbeck, GemA |  | Haushaltsatzung 1986 | 2022 | 1986 | ZfB:2 |  | 2022-10 | LWL | 11 | B2 | 7.4 |  |  |  |  | 2023-08 | LWL | 11 | B2 | 10.54
Saerbeck, GemA |  | Haushaltsatzung 1986 | 2022 | 1986 | ZfB:2 |  | 2022-10 | LWL | 11 | F10 | 7.46 |  |  |  |  | 2023-08 | LWL | 11 | F10 | 10.81
Saerbeck, GemA | SB | K2/SB16/RS16 | 2023 | 1991 | ZfB:2 |  | 2023-10 | LWL | 8 | D2 | 6.89 |  |  |  |  | 2024-07 | LWL | 8 | D2 | 9.52
Saerbeck, GemA | SB | K2/SB16/RS16 | 2023 | 1991 | ZfB:2 |  | 2023-10 | LWL | 8 | H7 | 6.61 |  |  |  |  | 2024-07 | LWL | 8 | H7 | 9.33
Saerbeck, GemA | SB | K4/SB33/PBA1 | 2023 | 1971 | ZfB:2 |  | 2023-10 | LWL | 5 | C7 | 5.2 |  |  |  |  | 2024-07 | LWL | 5 | C7 | 9.03
Saerbeck, GemA | SB | K4/SB33/PBA1 | 2023 | 1971 | ZfB:2 |  | 2023-10 | LWL | 5 | K4 | 5.4 |  |  |  |  | 2024-07 | LWL | 5 | K4 | 9.21
Saerbeck, GemA | SB | K7/SB55/JSKA2 | 2023 | 1973 | ZfB:2 |  | 2023-10 | LWL | 2 | B4 | 6.18 |  |  |  |  | 2024-07 | LWL | 2 | B4 | 10.27
Saerbeck, GemA | SB | K7/SB55/JSKA2 | 2023 | 1973 | ZfB:2 |  | 2023-10 | LWL | 2 | I6 | 5.82 |  |  |  |  | 2024-07 | LWL | 2 | I6 | 10.21
Saerbeck, GemA | SB | K8/SB61/HVB4 | 2023 | 1980 | ZfB:2 |  | 2023-10 | LWL | 10 | B7 | 4.15 |  |  |  |  | 2024-07 | LWL | 10 | B7 | 8.44
Saerbeck, GemA | SB | K8/SB61/HVB4 | 2023 | 1980 | ZfB:2 |  | 2023-10 | LWL | 10 | J5 | 4.1 |  |  |  |  | 2024-07 | LWL | 10 | J5 | 8.81
Saerbeck, GemA | SB | K9/SB71/HVB14 | 2023 | 1992 | ZfB:2 |  | 2023-10 | LWL | 6 | C6 | 7.12 |  |  |  |  | 2024-07 | LWL | 6 | C6 | 9.22
Saerbeck, GemA | SB | K9/SB71/HVB14 | 2023 | 1992 | ZfB:2 |  | 2023-10 | LWL | 6 | H4 | 7.23 |  |  |  |  | 2024-07 | LWL | 6 | H4 | 9.32
Salzkotten, StdA | D | 56 | 2020 | 1965 | ZfB:2 |  | 2020-06 | LWL | 6 | J5 | 4.3 |  |  |  |  | 2021-01 | LWL | 6 | J5 | 4.44
Salzkotten, StdA | D | 56 | 2020 | 1965 | ZfB:2 |  | 2020-06 | LWL | 6 | A3 | 4.36 |  |  |  |  | 2021-01 | LWL | 6 | A3 | 4.75
Salzkotten, StdA | D | 643 | 2022 | 1955 | ZFB:2 |  | 2022-05 | LWL | 3 | J7 | 2.91 |  |  |  |  | 2022-12 | LWL | 3 | J7 | 6.09
Salzkotten, StdA | D | 443 | 2022 | 1940 | ZFB:2 |  | 2022-05 | LWL | 12 | I2 | 4.33 |  |  |  |  | 2022-12 | LWL | 12 | I2 | 7.29
Salzkotten, StdA | D | 165 | 2020 | 1966 | ZfB:2 |  | 2020-06 | LWL | 9 | E3 | 4.22 |  |  |  |  | 2021-01 | LWL | 9 | E3 | 7.32
Salzkotten, StdA | D | 542 | 2022 | 1945 | ZFB:2 |  | 2022-05 | LWL | 2 | F7 | 4.05 |  |  |  |  | 2022-12 | LWL | 2 | F7 | 7.36
Salzkotten, StdA | D | 229 | 2020 | 1966 | ZfB:2 |  | 2020-06 | LWL | 7 | J3 | 3.84 |  |  |  |  | 2021-01 | LWL | 7 | J3 | 7.41
Salzkotten, StdA | D | 332 | 2021 | 1941 | ZfB:2 |  | 2021-03 | LWL | 7 | G5 | 4.09 |  |  |  |  | 2021-11 | LWL | 7 | G5 | 7.46
Salzkotten, StdA | D | 109 | 2020 | 1950 | ZfB:2 |  | 2020-06 | LWL | 8 | D3 | 3.55 |  |  |  |  | 2021-01 | LWL | 8 | D3 | 7.49
Salzkotten, StdA | D | 394 | 2021 | 1970 | ZfB:2 |  | 2021-03 | LWL | 12 | 7 | 3.97 |  |  |  |  | 2021-11 | LWL | 12 | 7 | 7.5
Salzkotten, StdA | D | 229 | 2020 | 1966 | ZfB:2 |  | 2020-06 | LWL | 7 | B8 | 3.61 |  |  |  |  | 2021-01 | LWL | 7 | B8 | 7.55
Salzkotten, StdA | D | 165 | 2020 | 1966 | ZfB:2 |  | 2020-06 | LWL | 9 | A7 | 4.21 |  |  |  |  | 2021-01 | LWL | 9 | A7 | 7.57
Salzkotten, StdA | D | 332 | 2021 | 1941 | ZfB:2 |  | 2021-03 | LWL | 7 | D3 | 4.17 |  |  |  |  | 2021-11 | LWL | 7 | D3 | 7.71
Salzkotten, StdA | D | 2 | 2020 | 1949 | ZfB:2 |  | 2020-06 | LWL | 12 | K3 | 4.01 |  |  |  |  | 2021-01 | LWL | 12 | K3 | 7.76
Salzkotten, StdA | D | 109 | 2020 | 1950 | ZfB:2 |  | 2020-06 | LWL | 8 | I7 | 3.53 |  |  |  |  | 2021-01 | LWL | 8 | I7 | 7.95
Salzkotten, StdA | D | 2 | 2020 | 1949 | ZfB:2 |  | 2020-06 | LWL | 12 | B7 | 4.17 |  |  |  |  | 2021-01 | LWL | 12 | B7 | 8.08
Salzkotten, StdA | D | 280 | 2021 | 1967 | ZfB:2 |  | 2021-03 | LWL | 4 | B4 | 4.63 |  |  |  |  | 2021-11 | LWL | 4 | B4 | 8.21
Salzkotten, StdA | D | 494 | 2022 | 1964 | ZFB:2 |  | 2022-05 | LWL | 1 | J5 | 4.45 |  |  |  |  | 2022-12 | LWL | 1 | J5 | 8.26
Salzkotten, StdA | D | 280 | 2021 | 1967 | ZfB:2 |  | 2021-03 | LWL | 4 | J4 | 4.75 |  |  |  |  | 2021-11 | LWL | 4 | J4 | 8.3
Salzkotten, StdA | D | 542 | 2022 | 1945 | ZFB:2 |  | 2022-05 | LWL | 2 | F2 | 4.05 |  |  |  |  | 2022-12 | LWL | 2 | F2 | 8.33
Salzkotten, StdA | D | 394 | 2021 | 1970 | ZfB:2 |  | 2021-03 | LWL | 12 | I3 | 3.81 |  |  |  |  | 2021-11 | LWL | 12 | I3 | 8.59
Salzkotten, StdA | D | 643 | 2022 | 1955 | ZFB:2 |  | 2022-05 | LWL | 3 | B4 | 3.63 |  |  |  |  | 2022-12 | LWL | 3 | B4 | 8.6
Salzkotten, StdA | D | 231 | 2021 | 1967 | ZfB:2 |  | 2021-03 | LWL | 3 | D2 | 4.04 |  |  |  |  | 2021-11 | LWL | 3 | D2 | 8.65
Salzkotten, StdA | D | 440 | 2021 | 1932 | ZfB:2 |  | 2021-03 | LWL | 1 | J5 | 4.88 |  |  |  |  | 2021-11 | LWL | 1 | J5 | 8.69
Salzkotten, StdA | D | 443 | 2022 | 1940 | ZFB:2 |  | 2022-05 | LWL | 12 | B7 | 4.64 |  |  |  |  | 2022-12 | LWL | 12 | B7 | 8.73
Salzkotten, StdA | D | 231 | 2021 | 1967 | ZfB:2 |  | 2021-03 | LWL | 3 | G8 | 4.45 |  |  |  |  | 2021-11 | LWL | 3 | G8 | 8.81
Salzkotten, StdA | D | 494 | 2022 | 1964 | ZFB:2 |  | 2022-05 | LWL | 1 | A4 | 4.4 |  |  |  |  | 2022-12 | LWL | 1 | A4 | 8.83
Salzkotten, StdA | D | 595 | 2022 | 1954 | ZFB:2 |  | 2022-05 | LWL | 4 | J4 | 4.59 |  |  |  |  | 2022-12 | LWL | 4 | J4 | 8.93
Salzkotten, StdA | D | 440 | 2021 | 1932 | ZfB:2 |  | 2021-03 | LWL | 1 | D5 | 4.84 |  |  |  |  | 2021-11 | LWL | 1 | D5 | 8.98
Salzkotten, StdA | D | 595 | 2022 | 1954 | ZFB:2 |  | 2022-05 | LWL | 4 | C7 | 4.59 |  |  |  |  | 2022-12 | LWL | 4 | C7 | 9.25
Salzkotten, StdA | D | 654 | 2023 | 1951 | ZfB:2 |  | 2023-05 | LWL | 2 | A2 | 4.9 |  |  |  |  | 2023-11 | LWL | 2 | A2 | 8.39
Salzkotten, StdA | D | 654 | 2023 | 1951 | ZfB:2 |  | 2023-05 | LWL | 2 | K5 | 4.74 |  |  |  |  | 2023-11 | LWL | 2 | K5 | 8.52
Salzkotten, StdA | D | 665 | 2023 | 1942 | ZfB:2 |  | 2023-05 | LWL | 3 | B4 | 5.1 |  |  |  |  | 2023-11 | LWL | 3 | B4 | 8.47
Salzkotten, StdA | D | 665 | 2023 | 1942 | ZfB:2 |  | 2023-05 | LWL | 3 | E2 | 5.06 |  |  |  |  | 2023-11 | LWL | 3 | E2 | 7.92
Salzkotten, StdA | D | 710 | 2023 | 1954 | ZfB:2 |  | 2023-05 | LWL | 4 | C4 | 3.84 |  |  |  |  | 2023-11 | LWL | 4 | C4 | 7.35
Salzkotten, StdA | D | 710 | 2023 | 1954 | ZfB:2 |  | 2023-05 | LWL | 4 | K7 | 3.79 |  |  |  |  | 2023-11 | LWL | 4 | K7 | 6.94
Salzkotten, StdA | D | 724 | 2023 | 1944 | ZfB:2 |  | 2023-05 | LWL | vorletzte Seite | D3/D4 | 3.64 |  |  |  |  | 2023-11 | LWL | vorletzte Seite | D3/D4 | 8.96
Salzkotten, StdA | D | 724 | 2023 | 1944 | ZfB:2 |  | 2023-05 | LWL | vorletzte Seite | H3 | 3.75 |  |  |  |  | 2023-11 | LWL | vorletzte Seite | H3 | 7.76
Salzkotten, StdA | D | 748 | 2023 | 1940 | ZfB:2 |  | 2023-05 | LWL | 2 | B7 | 4.51 |  |  |  |  | 2023-11 | LWL | 2 | B7 | 9.43
Salzkotten, StdA | D | 748 | 2023 | 1940 | ZfB:2 |  | 2023-05 | LWL | 2 | E1 | 4.53 |  |  |  |  | 2023-11 | LWL | 2 | E1 | 9.62
Salzkotten, StdA | D | 773 | 2024 | 1964 | ZfB:2 |  | 2024-04 | LWL | 11 | C4 | 5.06 |  |  |  |  | 2024-09 | LWL | 11 | C4 | 9.5
Salzkotten, StdA | D | 773 | 2024 | 1964 | ZfB:2 |  | 2024-04 | LWL | 11 | H5 | 4.98 |  |  |  |  | 2024-09 | LWL | 11 | H5 | 9.04
Salzkotten, StdA | D | 805 | 2024 | 1948 | ZfB:2 |  | 2024-04 | LWL | 7 | A3 | 3.77 |  |  |  |  | 2024-09 | LWL | 7 | A3 | 8
Salzkotten, StdA | D | 805 | 2024 | 1948 | ZfB:2 |  | 2024-04 | LWL | 7 | D5 | 4.3 |  |  |  |  | 2024-09 | LWL | 7 | D5 | 7.66
Salzkotten, StdA | D | 846 | 2024 | 1971 | ZfB:2 |  | 2024-04 | LWL | 8 | A7 | 4.38 |  |  |  |  | 2024-09 | LWL | 8 | A7 | 8.49
Salzkotten, StdA | D | 846 | 2024 | 1971 | ZfB:2 |  | 2024-04 | LWL | 8 | I7 | 4.38 |  |  |  |  | 2024-09 | LWL | 8 | I7 | 8.74
Salzkotten, StdA | D | 881 | 2024 | 1970 | ZfB:2 |  | 2024-04 | LWL | 10 | C2 | 6.39 |  |  |  |  | 2024-09 | LWL | 10 | C2 | 10.73
Salzkotten, StdA | D | 881 | 2024 | 1970 | ZfB:2 |  | 2024-04 | LWL | 10 | J7 | 6.25 |  |  |  |  | 2024-09 | LWL | 10 | J7 | 10.61
Salzkotten, StdA | D | 916 | 2024 | 1943 | ZfB:2 |  | 2024-04 | LWL | 4 | C4 | 3.37 |  |  |  |  | 2024-09 | LWL | 4 | C4 | 6.82
Salzkotten, StdA | D | 916 | 2024 | 1943 | ZfB:2 |  | 2024-04 | LWL | 4 | J7 | 3.68 |  |  |  |  | 2024-09 | LWL | 4 | J7 | 8.42
Schalksmühle, GemA | GA Sch | 1 | 2022 | 1939 | ZfB:2 |  | 2022-10 | LWL | 4 | E8 | 3.45 |  |  |  |  | 2023-10 | LWL | 4 | E8 | 8.1
Schalksmühle, GemA | GA Sch | 1 | 2022 | 1939 | ZfB:2 |  | 2022-10 | LWL | 4 | K3 | 3.23 |  |  |  |  | 2023-10 | LWL | 4 | K3 | 7.57
Schalksmühle, GemA | GA Sch | 102 | 2022 | 1946 | ZfB:2 |  | 2022-10 | LWL | 6 | A4 | 3.82 |  |  |  |  | 2023-10 | LWL | 6 | A4 | 8.54
Schalksmühle, GemA | GA Sch | 102 | 2022 | 1946 | ZfB:2 |  | 2022-10 | LWL | 6 | J2 | 3.99 |  |  |  |  | 2023-10 | LWL | 6 | J2 | 9.31
Schalksmühle, GemA | GA Sch | 223 | 2022 | 1932 | ZfB:2 |  | 2022-10 | LWL | 11 | C4/D4 | 3.23 |  |  |  |  | 2023-10 | LWL | 11 | C4/D4 | 7.82
Schalksmühle, GemA | GA Sch | 223 | 2022 | 1932 | ZfB:2 |  | 2022-10 | LWL | 11 | L5 | 3.37 |  |  |  |  | 2023-10 | LWL | 11 | L5 | 6.95
Schalksmühle, GemA | GA Sch | 448 | 2022 | 1946 | ZfB:2 |  | 2022-10 | LWL | 20 | E6 | 4.1 |  |  |  |  | 2023-10 | LWL | 20 | E6 | 8.87
Schalksmühle, GemA | GA Sch | 448 | 2022 | 1946 | ZfB:2 |  | 2022-10 | LWL | 20 | K7 | 4.44 |  |  |  |  | 2023-10 | LWL | 20 | K7 | 9
Schalksmühle, GemA | GA Sch | 602 | 2022 | 1944 | ZfB:2 |  | 2022-10 | LWL | 12 | C2 | 3.68 |  |  |  |  | 2023-10 | LWL | 12 | C2 | 7.49
Schalksmühle, GemA | GA Sch | 602 | 2022 | 1944 | ZfB:2 |  | 2022-10 | LWL | 12 | H7 | 3.76 |  |  |  |  | 2023-10 | LWL | 12 | H7 | 7.99
Schalksmühle, GemA |  | 603 | 2023 | 1939 | ZfB:2 |  | 2023-10 | LWL | 7 | B7 | 3.34 |  |  |  |  | 2024-06 | LWL | 7 | B7 | 7.11
Schalksmühle, GemA |  | 603 | 2023 | 1939 | ZfB:2 |  | 2023-10 | LWL | 7 | I4 | 3.18 |  |  |  |  | 2024-06 | LWL | 7 | I4 | 7.07
Schalksmühle, GemA |  | 686 | 2023 | 1947 | ZfB:2 |  | 2023-10 | LWL | 4 | D7 | 3.95 |  |  |  |  | 2024-06 | LWL | 4 | D7 | 7.87
Schalksmühle, GemA |  | 686 | 2023 | 1947 | ZfB:2 |  | 2023-10 | LWL | 4 | J4 | 3.83 |  |  |  |  | 2024-06 | LWL | 4 | J4 | 8.59
Schalksmühle, GemA |  | 811 | 2023 | 1948 | ZfB:2 |  | 2023-10 | LWL | 7 | D3 | 3.68 |  |  |  |  | 2024-06 | LWL | 7 | D3 | 7.15
Schalksmühle, GemA |  | 811 | 2023 | 1948 | ZfB:2 |  | 2023-10 | LWL | 7 | I6 | 3.86 |  |  |  |  | 2024-06 | LWL | 7 | I6 | 6.89
Schalksmühle, GemA |  | 851 | 2023 | 1947 | ZfB:2 |  | 2023-10 | LWL | 3 | C7 | 3.74 |  |  |  |  | 2024-06 | LWL | 3 | C7 | 5.51
Schalksmühle, GemA |  | 851 | 2023 | 1947 | ZfB:2 |  | 2023-10 | LWL | 3 | G2 | 3.72 |  |  |  |  | 2024-06 | LWL | 3 | G2 | 8.16
Schalksmühle, GemA |  | 966 | 2023 | 1945 | ZfB:2 |  | 2023-10 | LWL | 3 | D6 | 3.93 |  |  |  |  | 2024-06 | LWL | 3 | D6 | 8.49
Schalksmühle, GemA |  | 966 | 2023 | 1945 | ZfB:2 |  | 2023-10 | LWL | 3 | H6 | 3.96 |  |  |  |  | 2024-06 | LWL | 3 | H6 | 7.56
Schalksmühle, GemA |  | 973 | 2024 | 1947 | ZfB:2 |  | 2024-08 | LWL | 7 | C2 | 3.37 |  |  |  |  | 2024-11 | LWL | 7 | C2 | 8.45
Schalksmühle, GemA |  | 973 | 2024 | 1947 | ZfB:2 |  | 2024-08 | LWL | 7 | I6 | 3.48 |  |  |  |  | 2024-11 | LWL | 7 | I6 | 7.22
Schalksmühle, GemA |  | 1083 | 2024 | 1959 | ZfB:2 |  | 2024-08 | LWL | 1 | B7 | 2.88 |  |  |  |  | 2024-11 | LWL | 1 | B7 | 8.76
Schalksmühle, GemA |  | 1083 | 2024 | 1959 | ZfB:2 |  | 2024-08 | LWL | 1 | J7 | 2.97 |  |  |  |  | 2024-11 | LWL | 1 | J7 | 8.37
Schalksmühle, GemA |  | 1208 | 2024 | 1940 | ZfB:2 |  | 2024-08 | LWL | 9 | B3 | 3.44 |  |  |  |  | 2024-11 | LWL | 9 | B3 | 8.03
Schalksmühle, GemA |  | 1208 | 2024 | 1940 | ZfB:2 |  | 2024-08 | LWL | 9 | G5 | 3.24 |  |  |  |  | 2024-11 | LWL | 9 | G5 | 8.11
Schalksmühle, GemA |  | 1315 | 2024 | 1929 | ZfB:2 |  | 2024-08 | LWL | 7 v.h. | D8 | 3.44 |  |  |  |  | 2024-11 | LWL | 7 v.h. | D8 | 6.26
Schalksmühle, GemA |  | 1315 | 2024 | 1929 | ZfB:2 |  | 2024-08 | LWL | 7. letztes Blatt | J2 | 2.99 |  |  |  |  | 2024-11 | LWL | 7. letztes Blatt | J2 | 8.6
Schalksmühle, GemA |  | 1425 | 2024 | 1946 | ZfB:2 |  | 2024-08 | LWL | 5 | C5 | 3.67 |  |  |  |  | 2024-11 | LWL | 5 | C5 | 8.84
Schalksmühle, GemA |  | 1425 | 2024 | 1946 | ZfB:2 |  | 2024-08 | LWL | 5 | I5 | 3.69 |  |  |  |  | 2024-11 | LWL | 5 | I5 | 9.03
Schmallenberg, StdA | D I | 2622 | 2014 |  | ZfB:2 |  | 2014-03 | LWL | 3 | J3 | 3.69 |  |  |  |  | 2014-11 | LWL | 3 | J3 | 5.91
Schmallenberg, StdA | D I | 2622 | 2014 |  | ZfB:2 |  | 2014-03 | LWL | 3 | B7 | 3.85 |  |  |  |  | 2014-11 | LWL | 3 | B7 | 6.06
Schmallenberg, StdA | D I | 2624 | 2014 |  | ZfB:2 |  | 2014-03 | LWL | 4 | B4 | 3.48 |  |  |  |  | 2014-11 | LWL | 4 | B4 | 6.24
Schmallenberg, StdA | D I | 2624 | 2014 |  | ZfB:2 |  | 2014-03 | LWL | 4 | E3 | 3.36 |  |  |  |  | 2014-11 | LWL | 4 | E3 | 6.27
Schmallenberg, StdA | D I | 2626 | 2014 |  | ZfB:2 |  | 2014-03 | LWL | 10 | B6 | 4.07 |  |  |  |  | 2014-11 | LWL | 10 | B6 | 6.47
Schmallenberg, StdA | D I | 2626 | 2014 |  | ZfB:2 |  | 2014-03 | LWL | 10 | J2 | 4.24 |  |  |  |  | 2014-11 | LWL | 10 | J2 | 6.47
Schmallenberg, StdA | E | 1379 | 2020 | 1955 | Papersave (Battelle, ZFB) |  | 2020-08 | LWL | 14 | K4 | 2.46 |  |  |  |  | 2021-04 | LWL | 14 | K4 | 6.53
Schmallenberg, StdA | Stadt / Amt E | 563 | 2017 | 1945 | Papersave (Battelle, ZFB) |  | 2017-07 | LWL | 4 | J3/J4 | 3.74 |  |  |  |  | 2018-04 | LWL | 4 | J3/J4 | 6.68
Schmallenberg, StdA | E | 1379 | 2020 | 1955 | Papersave (Battelle, ZFB) |  | 2020-08 | LWL | 14 | A4 | 1.97 |  |  |  |  | 2021-04 | LWL | 14 | A4 | 6.69
Schmallenberg, StdA | D I | 2477 | 2014 |  | ZfB:2 |  | 2014-03 | LWL | 3 | D2 | 4.84 |  |  |  |  | 2014-11 | LWL | 3 | D2 | 6.73
Schmallenberg, StdA | Stadt / Amt E | 527 | 2017 | 1953 | Papersave (Battelle, ZFB) |  | 2017-07 | LWL | 5 | B2 | 4.35 |  |  |  |  | 2018-04 | LWL | 5 | B2 | 6.75
Schmallenberg, StdA | D I | 2477 | 2014 |  | ZfB:2 |  | 2014-03 | LWL | 3 | D7 | 4.63 |  |  |  |  | 2014-11 | LWL | 3 | D7 | 6.76
Schmallenberg, StdA | D I | 2161 | 2012 |  | Papersave (Battelle, ZFB) |  | 2012-05 | LWL | 5 | J7 | 3.93 |  |  |  |  | 2012-11 | LWL | 5 | J7 | 6.84
Schmallenberg, StdA | D I | 2483 | 2014 |  | ZfB:2 |  | 2014-03 | LWL | 8 | D7 | 4.53 |  |  |  |  | 2014-11 | LWL | 8 | D7 | 6.84
Schmallenberg, StdA | D I | 2483 | 2014 |  | ZfB:2 |  | 2014-03 | LWL | 8 | J2 | 4.79 |  |  |  |  | 2014-11 | LWL | 8 | J2 | 6.91
Schmallenberg, StdA | Stadt / Amt E | 527 | 2017 | 1953 | Papersave (Battelle, ZFB) |  | 2017-07 | LWL | 5 | F7/G7 | 4.24 |  |  |  |  | 2018-04 | LWL | 5 | F7/G7 | 6.94
Schmallenberg, StdA | Stadt / Amt E | 700 | 2017 | 1969 | Papersave (Battelle, ZFB) |  | 2017-07 | LWL | 10 | J6/J7 | 4.23 |  |  |  |  | 2018-04 | LWL | 10 | J6/J7 | 6.96
Schmallenberg, StdA | E | 1764 | 2022 | 1952 | ZFB:2 |  | 2022-05 | LWL | 4 | K2 | 3.58 |  |  |  |  | 2023-02 | LWL | 4 | K2 | 6.96
Schmallenberg, StdA | Stadt / Amt E | 700 | 2017 | 1969 | Papersave (Battelle, ZFB) |  | 2017-07 | LWL | 10 | C3 | 4.2 |  |  |  |  | 2018-04 | LWL | 10 | C3 | 6.97
Schmallenberg, StdA | E | 390 | 2016 |  | Papersave Swiss (NCA) |  | 2016-05 | LWL | 22. letztes Blatt | J7 | 4.34 |  |  |  |  | 2017-02 | LWL | 22. letztes Blatt | J7 | 7.08
Schmallenberg, StdA | E | 1482 | 2021 | 1947 | ZFB:2 |  | 2021-09 | LWL | 7 | E7/E8 | 4.4 |  |  |  |  | 2022-04 | LWL | 7 | E7/E8 | 7.14
Schmallenberg, StdA | E | 1439 | 2020 | 1952 | Papersave (Battelle, ZFB) |  | 2020-08 | LWL | 8 | H5 | 2.08 |  |  |  |  | 2021-04 | LWL | 8 | H5 | 7.18
Schmallenberg, StdA | E | 1612 | 2022 | 1976 | ZFB:2 |  | 2022-05 | LWL | 5 | J7 | 4.22 |  |  |  |  | 2023-02 | LWL | 5 | J7 | 7.18
Schmallenberg, StdA | Amt Schmallenberg E | 910 | 2018 | 1953 | Papersave Swiss (NCA) |  | 2018-07 | LWL | 14 | G4 | 4.19 |  |  |  |  | 2019-01 | LWL | 14 | G4 | 7.19
Schmallenberg, StdA | E | 429 | 2016 |  | Papersave Swiss (NCA) |  | 2016-05 | LWL | 35 | K1 | 3.62 |  |  |  |  | 2017-02 | LWL | 35 | K1 | 7.26
Schmallenberg, StdA | E | 429 | 2016 |  | Papersave Swiss (NCA) |  | 2016-05 | LWL | 35 | E7 | 3.67 |  |  |  |  | 2017-02 | LWL | 35 | E7 | 7.32
Schmallenberg, StdA | E | 390 | 2016 |  | Papersave Swiss (NCA) |  | 2016-05 | LWL | 22. letztes Blatt | F4 | 4.48 |  |  |  |  | 2017-02 | LWL | 22. letztes Blatt | F4 | 7.32
Schmallenberg, StdA | E | 243 | 2015 |  | CSC Book Saver (PAL) |  | 2015-03 | LWL | 6 | B2 | 4.15 |  |  |  |  | 2016-04 | LWL | 6 | B2 | 7.35
Schmallenberg, StdA | Amt Schmallenberg E | 910 | 2018 | 1953 | Papersave Swiss (NCA) |  | 2018-07 | LWL | 14 | C10 | 4.24 |  |  |  |  | 2019-01 | LWL | 14 | C10 | 7.38
Schmallenberg, StdA | D I | 2086 | 2012 |  | Papersave (Battelle, ZFB) |  | 2012-05 | LWL | 2 | K7 | 3.2 |  |  |  |  | 2012-11 | LWL | 2 | K7 | 7.39
Schmallenberg, StdA | E | 452 | 2016 |  | Papersave Swiss (NCA) |  | 2016-05 | LWL | 11 | D2 | 4.73 |  |  |  |  | 2017-02 | LWL | 11 | D2 | 7.44
Schmallenberg, StdA | E | 243 | 2015 |  | CSC Book Saver (PAL) |  | 2015-03 | LWL | 6 | J7 | 4.2 |  |  |  |  | 2016-04 | LWL | 6 | J7 | 7.5
Schmallenberg, StdA | E | 452 | 2016 |  | Papersave Swiss (NCA) |  | 2016-05 | LWL | 11 | D7 | 4.69 |  |  |  |  | 2017-02 | LWL | 11 | D7 | 7.61
Schmallenberg, StdA | Stadt / Amt E | 677 | 2017 | 1960 | Papersave (Battelle, ZFB) |  | 2017-07 | LWL | Kto.Nr. 16 | B7 | 3.96 |  |  |  |  | 2018-04 | LWL | Kto.Nr. 16 | B7 | 7.65
Schmallenberg, StdA | E | 479 | 2016 |  | Papersave Swiss (NCA) |  | 2016-05 | LWL | 25 | I3 | 4.55 |  |  |  |  | 2017-02 | LWL | 25 | I3 | 7.7
Schmallenberg, StdA | Stadt / Amt E | 677 | 2017 | 1960 | Papersave (Battelle, ZFB) |  | 2017-07 | LWL | Kto.Nr. 16 | I13 | 3.98 |  |  |  |  | 2018-04 | LWL | Kto.Nr. 16 | I13 | 7.7
Schmallenberg, StdA | E | 1323 | 2020 | 1941 | Papersave (Battelle, ZFB) |  | 2020-08 | LWL | 5 v.h. | C2 | 3.53 |  |  |  |  | 2021-04 | LWL | 5 v.h. | C2 | 7.75
Schmallenberg, StdA | E | 1764 | 2022 | 1952 | ZFB:2 |  | 2022-05 | LWL | 4 | D7 | 3.36 |  |  |  |  | 2023-02 | LWL | 4 | D7 | 7.77
Schmallenberg, StdA | E | 240 | 2015 |  | CSC Book Saver (PAL) |  | 2015-03 | LWL | 9 | A4 | 4.37 |  |  |  |  | 2016-04 | LWL | 9 | A4 | 7.81
Schmallenberg, StdA | E | 479 | 2016 |  | Papersave Swiss (NCA) |  | 2016-05 | LWL | 25 | D4 | 4.79 |  |  |  |  | 2017-02 | LWL | 25 | D4 | 7.83
Schmallenberg, StdA | D I | 2117 | 2012 |  | Papersave (Battelle, ZFB) |  | 2012-05 | LWL | 1 | K3 | 3.61 |  |  |  |  | 2012-11 | LWL | 1 | K3 | 7.86
Schmallenberg, StdA | E | 1841 | 2022 | 1948 | ZFB:2 |  | 2022-05 | LWL | 2 | A5 | 3.93 |  |  |  |  | 2023-02 | LWL | 2 | A5 | 7.86
Schmallenberg, StdA | Stadt / Amt E | 590 | 2017 | 1952 | Papersave (Battelle, ZFB) |  | 2017-07 | LWL | 12 | A2 | 4.31 |  |  |  |  | 2018-04 | LWL | 12 | A2 | 7.88
Schmallenberg, StdA | D I | 2092 | 2012 |  | Papersave (Battelle, ZFB) |  | 2012-05 | LWL | 1 | K7 | 3.86 |  |  |  |  | 2012-11 | LWL | 1 | K7 | 7.91
Schmallenberg, StdA | E | 1323 | 2020 | 1941 | Papersave (Battelle, ZFB) |  | 2020-08 | LWL | 5 v.h. | J7 | 3.53 |  |  |  |  | 2021-04 | LWL | 5 v.h. | J7 | 8.01
Schmallenberg, StdA | Amt Schmallenberg E | 1018 | 2018 | 1949 | Papersave Swiss (NCA) |  | 2018-07 | LWL | 6 | E2/E3 | 4.12 |  |  |  |  | 2019-01 | LWL | 6 | E2/E3 | 8.02
Schmallenberg, StdA | E | 1841 | 2022 | 1948 | ZFB:2 |  | 2022-05 | LWL | 2 | J5 | 4 |  |  |  |  | 2023-02 | LWL | 2 | J5 | 8.05
Schmallenberg, StdA | E | 247 | 2015 |  | CSC Book Saver (PAL) |  | 2015-03 | LWL | 16 | B7 | 4.31 |  |  |  |  | 2016-04 | LWL | 16 | B7 | 8.08
Schmallenberg, StdA | Stadt / Amt E | 590 | 2017 | 1952 | Papersave (Battelle, ZFB) |  | 2017-07 | LWL | 12 | E2 | 4.37 |  |  |  |  | 2018-04 | LWL | 12 | E2 | 8.08
Schmallenberg, StdA | Amt Schmallenberg E | 1018 | 2018 | 1949 | Papersave Swiss (NCA) |  | 2018-07 | LWL | 6 | K6 | 4.08 |  |  |  |  | 2019-01 | LWL | 6 | K6 | 8.1
Schmallenberg, StdA | D I | 2213 | 2013 |  | ZfB:2 |  | 2013-06 | LWL | 3 | I3 | 3.54 |  |  |  |  | 2014-01 | LWL | 3 | I3 | 8.19
Schmallenberg, StdA | D I | 2174 | 2012 |  | Papersave (Battelle, ZFB) |  | 2012-05 | LWL | 4 | F4 | 4.3 |  |  |  |  | 2012-11 | LWL | 4 | F4 | 8.25
Schmallenberg, StdA | Amt Schmallenberg E | 841 | 2018 | 1949 | Papersave Swiss (NCA) |  | 2018-07 | LWL | 8 | C5 | 4.25 |  |  |  |  | 2019-01 | LWL | 8 | C5 | 8.27
Schmallenberg, StdA | E | 1699 | 2022 | --- | ZFB:2 |  | 2022-05 | LWL | 5 | B7 | 4.76 |  |  |  |  | 2023-02 | LWL | 5 | B7 | 8.27
Schmallenberg, StdA | Amt Schmallenberg E | 752 | 2018 | 1958 | Papersave Swiss (NCA) |  | 2018-07 | LWL | 2 | B2 | 4.22 |  |  |  |  | 2019-01 | LWL | 2 | B2 | 8.3
Schmallenberg, StdA | E | 1439 | 2020 | 1952 | Papersave (Battelle, ZFB) |  | 2020-08 | LWL | 8 | D3 | 2.11 |  |  |  |  | 2021-04 | LWL | 8 | D3 | 8.31
Schmallenberg, StdA | E | 1608 | 2021 | 1971 | ZFB:2 |  | 2021-09 | LWL | 8 | J7 | 4.8 |  |  |  |  | 2022-04 | LWL | 8 | J7 | 8.33
Schmallenberg, StdA | Amt Schmallenberg E | 1070 | 2018 | 1964 | Papersave Swiss (NCA) |  | 2018-07 | LWL | 17 | F2 | 5.03 |  |  |  |  | 2019-01 | LWL | 17 | F2 | 8.34
Schmallenberg, StdA | E | 1523 | 2021 | 1948 | ZFB:2 |  | 2021-09 | LWL | 3 | B4 | 3.82 |  |  |  |  | 2022-04 | LWL | 3 | B4 | 8.36
Schmallenberg, StdA | Amt Schmallenberg E | 841 | 2018 | 1946 | Papersave Swiss (NCA) |  | 2018-07 | LWL | 8 | J3 | 4.34 |  |  |  |  | 2019-01 | LWL | 8 | J3 | 8.37
Schmallenberg, StdA | E | 1482 | 2021 | 1947 | ZFB:2 |  | 2021-09 | LWL | 7 | B3/B4 | 4.29 |  |  |  |  | 2022-04 | LWL | 7 | B3/B4 | 8.37
Schmallenberg, StdA | E | 249 | 2015 |  | CSC Book Saver (PAL) |  | 2015-03 | LWL | 6 | J7 | 4.25 |  |  |  |  | 2016-04 | LWL | 6 | J7 | 8.44
Schmallenberg, StdA | E | 240 | 2015 |  | CSC Book Saver (PAL) |  | 2015-03 | LWL | 9 | J6 | 4.42 |  |  |  |  | 2016-04 | LWL | 9 | J6 | 8.45
Schmallenberg, StdA | E | 1263 | 2020 | 1960 | Papersave (Battelle, ZFB) |  | 2020-08 | LWL | 12 | C7 | 3.49 |  |  |  |  | 2021-04 | LWL | 12 | C7 | 8.45
Schmallenberg, StdA | E | 1612 | 2022 | 1976 | ZFB:2 |  | 2022-05 | LWL | 5 | B4 | 4.17 |  |  |  |  | 2023-02 | LWL | 5 | B4 | 8.45
Schmallenberg, StdA | D I | 2276 | 2013 |  | ZfB:2 |  | 2013-06 | LWL | 1 | J2 | 4.14 |  |  |  |  | 2014-01 | LWL | 1 | J2 | 8.46
Schmallenberg, StdA | Amt Schmallenberg E | 752 | 2018 | 1958 | Papersave Swiss (NCA) |  | 2018-07 | LWL | 2 | I7 | 4.14 |  |  |  |  | 2019-01 | LWL | 2 | I7 | 8.47
Schmallenberg, StdA | E | 1263 | 2020 | 1960 | Papersave (Battelle, ZFB) |  | 2020-08 | LWL | 12 | K2 | 3.24 |  |  |  |  | 2021-04 | LWL | 12 | K2 | 8.49
Schmallenberg, StdA | E | 1566 | 2021 | 1976 | ZFB:2 |  | 2021-09 | LWL | 1 | D8 | 5.06 |  |  |  |  | 2022-04 | LWL | 1 | D8 | 8.5
Schmallenberg, StdA | Amt Schmallenberg E | 1070 | 2018 | 1964 | Papersave Swiss (NCA) |  | 2018-07 | LWL | 17 | B8 | 4.91 |  |  |  |  | 2019-01 | LWL | 17 | B8 | 8.52
Schmallenberg, StdA | E | 1740 | 2022 | 1964 | ZFB:2 |  | 2022-05 | LWL | 1 | A2 | 5.97 |  |  |  |  | 2023-02 | LWL | 1 | A2 | 8.52
Schmallenberg, StdA | E | 1608 | 2021 | 1971 | ZFB:2 |  | 2021-09 | LWL | 8 | C4 | 4.84 |  |  |  |  | 2022-04 | LWL | 8 | C4 | 8.57
Schmallenberg, StdA | Stadt / Amt E | 563 | 2017 | 1945 | Papersave (Battelle, ZFB) |  | 2017-07 | LWL | 4 | F6 | 3.56 |  |  |  |  | 2018-04 | LWL | 4 | F6 | 8.62
Schmallenberg, StdA | D I | 2211 | 2013 |  | ZfB:2 |  | 2013-06 | LWL | 4 | E2 | 3.7 |  |  |  |  | 2014-01 | LWL | 4 | E2 | 8.66
Schmallenberg, StdA | D I | 2274 | 2013 |  | ZfB:2 |  | 2013-06 | LWL | 2 | K8 | 3.2 |  |  |  |  | 2014-01 | LWL | 2 | K8 | 8.73
Schmallenberg, StdA | E | 249 | 2015 |  | CSC Book Saver (PAL) |  | 2015-03 | LWL | 6 | A1 | 4.36 |  |  |  |  | 2016-04 | LWL | 6 | A1 | 8.78
Schmallenberg, StdA | E | 1199 | 2020 | 1949 | Papersave (Battelle, ZFB) |  | 2020-08 | LWL | 4 | H3 | 3.81 |  |  |  |  | 2021-04 | LWL | 4 | H3 | 8.79
Schmallenberg, StdA | E | 1523 | 2021 | 1948 | ZFB:2 |  | 2021-09 | LWL | 3 | K8 | 4.29 |  |  |  |  | 2022-04 | LWL | 3 | K8 | 8.81
Schmallenberg, StdA | E | 1442 | 2021 | 1956 | ZFB:2 |  | 2021-09 | LWL | 10 | B7 | 4.44 |  |  |  |  | 2022-04 | LWL | 10 | B7 | 8.93
Schmallenberg, StdA | E | 245 | 2015 |  | CSC Book Saver (PAL) |  | 2015-03 | LWL | 5 | B2 | 4.19 |  |  |  |  | 2016-04 | LWL | 5 | B2 | 9.01
Schmallenberg, StdA | E | 247 | 2015 |  | CSC Book Saver (PAL) |  | 2015-03 | LWL | 16 | J4 | 4.3 |  |  |  |  | 2016-04 | LWL | 16 | J4 | 9.07
Schmallenberg, StdA | E | 245 | 2015 |  | CSC Book Saver (PAL) |  | 2015-03 | LWL | 5 | K2 | 4.22 |  |  |  |  | 2016-04 | LWL | 5 | K2 | 9.12
Schmallenberg, StdA | E | 1566 | 2021 | 1976 | ZFB:2 |  | 2021-09 | LWL | 1 | D2 | 4.6 |  |  |  |  | 2022-04 | LWL | 1 | D2 | 9.17
Schmallenberg, StdA | E | 1442 | 2021 | 1956 | ZFB:2 |  | 2021-09 | LWL | 10 | G3 | 3.93 |  |  |  |  | 2022-04 | LWL | 10 | G3 | 9.18
Schmallenberg, StdA | E | 44 | [5 empty] | LWL | letztes Blatt | mm | 3.77 | [5 empty] | LWL | letztes Blatt | mm | 9.25
Schmallenberg, StdA | E | 1199 | 2020 | 1949 | Papersave (Battelle, ZFB) |  | 2020-08 | LWL | 4 | D5 | 5.78 |  |  |  |  | 2021-04 | LWL | 4 | D5 | 9.29
Schmallenberg, StdA | E | 11 | [5 empty] | LWL | rotes Blatt hinten | mm | 4.16 | [5 empty] | LWL | rotes Blatt hinten | mm | 9.45
Schmallenberg, StdA | E | 1699 | 2022 | --- | ZFB:2 |  | 2022-05 | LWL | 5 | J2 | 4.8 |  |  |  |  | 2023-02 | LWL | 5 | J2 | 9.49
Schmallenberg, StdA | E | 46 | [5 empty] | LWL | 3 | ro | 5.2 | [5 empty] | LWL | 3 | ro | 9.6
Schmallenberg, StdA | E | 44 | [5 empty] | LWL | 3 | ro | 4.89 | [5 empty] | LWL | 3 | ro | 9.65
Schmallenberg, StdA | E | 46 | [5 empty] | LWL | vorletztes Blatt | mm | 4.79 | [5 empty] | LWL | vorletztes Blatt | mm | 9.66
Schmallenberg, StdA | E | 1 | [5 empty] | LWL | 3 | lu | 4.71 | [5 empty] | LWL | 3 | lu | 9.69
Schmallenberg, StdA | E | 1740 | 2022 | 1964 | ZFB:2 |  | 2022-05 | LWL | 1 | N14 | 5.24 |  |  |  |  | 2023-02 | LWL | 1 | N14 | 9.7
Schmallenberg, StdA | E | 1 | [5 empty] | LWL | vorletztes Blatt | mu | 5.55 | [5 empty] | LWL | vorletztes Blatt | mu | 9.72
Schmallenberg, StdA | E | 11 | [5 empty] | LWL | 3 | rm | 4.3 | [5 empty] | LWL | 3 | rm | 9.84
Schmallenberg, StdA | E | 3 | [5 empty] | LWL | 3 | mu | 4.18 | [5 empty] | LWL | 3 | mu | 9.91
Schmallenberg, StdA | E | 11 | [5 empty] | LWL | vorletztes Blatt | lm | 4.26 | [5 empty] | LWL | vorletztes Blatt | lm | 9.91
Schmallenberg, StdA | F | 78 | 2010 |  | Papersave (Battelle, ZFB) |  | 2010-02 | LWL | 10 | F4 | 4.37
Schmallenberg, StdA | F | 86 | 2010 |  | Papersave (Battelle, ZFB) |  | 2010-02 | LWL | 1 | K4 | 5.7
Schmallenberg, StdA | F | 115 | 2010 |  | Papersave (Battelle, ZFB) |  | 2010-02 | LWL | 1. Blatt der Anlage | G1 | 4.79
Schmallenberg, StdA | E | 1844 | 2023 | 1955 | ZfB:2 |  | 2023-06 | LWL | Reg."H", 2 | B4 | 4.01 |  |  |  |  | 2024-01 | LWL | Reg."H", 2 | B4 | 8.81
Schmallenberg, StdA | E | 1844 | 2023 | 1955 | ZfB:2 |  | 2023-06 | LWL | Reg."H", 2 | K4 | 3.83 |  |  |  |  | 2024-01 | LWL | Reg."H", 2 | K4 | 8.25
Schmallenberg, StdA | E | 1881 | 2023 | 1958 | ZfB:2 |  | 2023-06 | LWL | 5 | A3 | 4.16 |  |  |  |  | 2024-01 | LWL | 5 | A3 | 7.38
Schmallenberg, StdA | E | 1881 | 2023 | 1958 | ZfB:2 |  | 2023-06 | LWL | 5 | I6 | 4.01 |  |  |  |  | 2024-01 | LWL | 5 | I6 | 8.93
Schmallenberg, StdA | E | 1917 | 2023 | 1955 | ZfB:2 |  | 2023-06 | LWL | 6 | A2 | 3.32 |  |  |  |  | 2024-01 | LWL | 6 | A2 | 8.64
Schmallenberg, StdA | E | 1917 | 2023 | 1955 | ZfB:2 |  | 2023-06 | LWL | 6 | D7 | 3.22 |  |  |  |  | 2024-01 | LWL | 6 | D7 | 7.48
Schmallenberg, StdA | E | 1948 | 2023 | 1962 | ZfB:2 |  | 2023-06 | LWL | 8 | A1 | 4.41 |  |  |  |  | 2024-01 | LWL | 8 | A1 | 8.56
Schmallenberg, StdA | E | 1948 | 2023 | 1962 | ZfB:2 |  | 2023-06 | LWL | 8 | K7 | 6.08 |  |  |  |  | 2024-01 | LWL | 8 | K7 | 8.52
Schmallenberg, StdA | E | 1982 | 2023 | 1945 | ZfB:2 |  | 2023-06 | LWL | 5 | C5 | 3.96 |  |  |  |  | 2024-01 | LWL | 5 | C5 | 8.11
Schmallenberg, StdA | E | 1982 | 2023 | 1945 | ZfB:2 |  | 2023-06 | LWL | 5 | I5 | 4.16 |  |  |  |  | 2024-01 | LWL | 5 | I5 | 9.33
Schmallenberg, StdA | Stadt/Amt Schmallenberg (F) | 136 | 2024 | 1971 | ZfB:2 |  | 2024-04 | LWL | 4 | A7 | 4.43 |  |  |  |  | 2024-01 | LWL | 4 | A7 | 8.54
Schmallenberg, StdA | Stadt/Amt Schmallenberg (F) | 136 | 2024 | 1971 | ZfB:2 |  | 2024-04 | LWL | 4 | H3 | 4.25 |  |  |  |  | 2024-01 | LWL | 4 | H3 | 8.86
Schmallenberg, StdA | Stadt/Amt Schmallenberg (F) | 177 | 2024 | 1949 | ZfB:2 |  | 2024-04 | LWL | 18 | D4 | 3.36 |  |  |  |  | 2024-01 | LWL | 18 | D4 | 6.36
Schmallenberg, StdA | Stadt/Amt Schmallenberg (F) | 177 | 2024 | 1949 | ZfB:2 |  | 2024-04 | LWL | 18 | I8 | 3.3 |  |  |  |  | 2024-01 | LWL | 18 | I8 | 7.74
Schmallenberg, StdA | Stadt/Amt Schmallenberg (F) | 227 | 2024 | 1946 | ZfB:2 |  | 2024-04 | LWL | 7 | E7 | 3.59 |  |  |  |  | 2024-01 | LWL | 7 | E7 | 6.47
Schmallenberg, StdA | Stadt/Amt Schmallenberg (F) | 227 | 2024 | 1946 | ZfB:2 |  | 2024-04 | LWL | 7 | I4 | 3.84 |  |  |  |  | 2024-01 | LWL | 7 | I4 | 8.14
Schmallenberg, StdA | Stadt/Amt Schmallenberg (F) | 259 | 2024 | 1947 | ZfB:2 |  | 2024-04 | LWL | 17 | B4 | 4.36 |  |  |  |  | 2024-01 | LWL | 17 | B4 | 8.21
Schmallenberg, StdA | Stadt/Amt Schmallenberg (F) | 259 | 2024 | 1947 | ZfB:2 |  | 2024-04 | LWL | 17 | H6 | 4.44 |  |  |  |  | 2024-01 | LWL | 17 | H6 | 8.37
Schmallenberg, StdA | Stadt/Amt Schmallenberg (F) | 301 | 2024 | 1970 | ZfB:2 |  | 2024-04 | LWL | 6 | A3 | 5.33 |  |  |  |  | 2024-01 | LWL | 6 | A3 | 8.58
Schmallenberg, StdA | Stadt/Amt Schmallenberg (F) | 301 | 2024 | 1970 | ZfB:2 |  | 2024-04 | LWL | 6 | K7 | 3.89 |  |  |  |  | 2024-01 | LWL | 6 | K7 | 7.96
Schmallenberg, StdA | Amt Schmallenberg E | 1148 | 2019 |  | Papersave Swiss (NCA) |  | 2019-03 | LWL | 5 | L4 | 4.22 |  |  |  |  | 2019-08 | LWL | 5 | L4 | 7.28
Schmallenberg, StdA | Amt Schmallenberg E | 1148 | 2019 |  | Papersave Swiss (NCA) |  | 2019-03 | LWL | 5 | C3 | 3.98 |  |  |  |  | 2019-08 | LWL | 5 | C3 | 7.53
Schmallenberg, StdA | Amt Schmallenberg E | 1125 | 2019 | 1958 | Papersave Swiss (NCA) |  | 2019-03 | LWL | 5 | C7 | 4.25 |  |  |  |  | 2019-08 | LWL | 5 | C7 | 7.65
Schmallenberg, StdA | Amt Schmallenberg E | 1166 | 2019 | 1952 | Papersave Swiss (NCA) |  | 2019-03 | LWL | 8 | K5 | 4.29 |  |  |  |  | 2019-08 | LWL | 8 | K5 | 7.71
Schmallenberg, StdA | Amt Schmallenberg E | 1166 | 2019 | 1952 | Papersave Swiss (NCA) |  | 2019-03 | LWL | 8 | B2 | 4.36 |  |  |  |  | 2019-08 | LWL | 8 | B2 | 8.27
Schmallenberg, StdA | Amt Schmallenberg E | 1090 | 2019 | 1968 | Papersave Swiss (NCA) |  | 2019-03 | LWL | 6 | J4 | 4.47 |  |  |  |  | 2019-08 | LWL | 6 | J4 | 8.28
Schmallenberg, StdA | Amt Schmallenberg E | 1090 | 2019 | 1968 | Papersave Swiss (NCA) |  | 2019-03 | LWL | 6 | B4 | 4.29 |  |  |  |  | 2019-08 | LWL | 6 | B4 | 8.39
Schmallenberg, StdA | Amt Schmallenberg E | 1105 | 2019 | 1969 | Papersave Swiss (NCA) |  | 2019-03 | LWL | 3 | J4 | 4.25 |  |  |  |  | 2019-08 | LWL | 3 | J4 | 8.48
Schmallenberg, StdA | Amt Schmallenberg E | 1125 | 2019 | 1958 | Papersave Swiss (NCA) |  | 2019-03 | LWL | 5 | L2 | 4.39 |  |  |  |  | 2019-08 | LWL | 5 | L2 | 8.48
Schmallenberg, StdA | Amt Schmallenberg E | 1105 | 2019 | 1969 | Papersave Swiss (NCA) |  | 2019-03 | LWL | 3 | B7 | 4.3 |  |  |  |  | 2019-08 | LWL | 3 | B7 | 8.58
Schwelm, StdA | 11.3 | Heft II 1890/1891 (Nr. 318 bis 513) | 2020 | 1890 | Papersave (Battelle, ZFB) |  | 2020-07 | LWL | 7 | B3 | 3.81 |  |  |  |  | 2021-05 | LWL | 7 | B3 | 6.35
Schwelm, StdA | 11.3; 13.1 | Heft XI d. Beläge zur Rechnung der Stadt … | 2021 | 1891 | ZFB:2 |  | 2021-07 | LWL | 4 | L7 | 3.85 |  |  |  |  | 2022-06 | LWL | 4 | L7 | 6.36
Schwelm, StdA | 11.3 | IH 67 | 2020 | 1905 | Papersave (Battelle, ZFB) |  | 2020-07 | LWL | 5 | J7 | 4.49 |  |  |  |  | 2021-05 | LWL | 5 | J7 | 7.06
Schwelm, StdA | 11.2 und 11.3 | G45 | 2019 | 1875 | Papersave (Battelle, ZFB) |  | 2019-02 | LWL | 4 | J3 | 3.18 |  |  |  |  | 2019-07 | LWL | 4 | J3 | 7.08
Schwelm, StdA | 11.2 | 9 | 2018 | 1852 | Papersave Swiss (NCA) |  | 2018-07 | LWL | 14 | B3 | 4.22 |  |  |  |  | 2018-12 | LWL | 14 | B3 | 7.12
Schwelm, StdA | I | F 80 | 2017 | 1906 | Papersave (Battelle, ZFB) |  | 2017-08 | LWL | 11 | J7 | 3.83 |  |  |  |  | 2018-07 | LWL | 11 | J7 | 7.2
Schwelm, StdA | 11.3 | IH 67 | 2020 | 1905 | Papersave (Battelle, ZFB) |  | 2020-07 | LWL | 5 | A2 | 4.48 |  |  |  |  | 2021-05 | LWL | 5 | A2 | 7.24
Schwelm, StdA | 11.3; 13.1 | 300 järige Jubiläumsfeier von Stadt 1590-1890 … | 2021 | 1890 | ZFB:2 |  | 2021-07 | LWL | 6 | L5 | 3.76 |  |  |  |  | 2022-06 | LWL | 6 | L5 | 7.24
Schwelm, StdA | Landgemeinde Schwelm | III Nr.18 1. Buch | 2017 | 1870 | Papersave (Battelle, ZFB) |  | 2017-08 | LWL | 78 | A1 | 3.53 |  |  |  |  | 2018-07 | LWL | 78 | A1 | 7.25
Schwelm, StdA | 11.2 | 31 | 2018 | 1887 | Papersave Swiss (NCA) |  | 2018-07 | LWL | 12 | L3 | 4.53 |  |  |  |  | 2018-12 | LWL | 12 | L3 | 7.39
Schwelm, StdA | 11.2 | 9 | 2018 | 1852 | Papersave Swiss (NCA) |  | 2018-07 | LWL | 14 | J5 | 4.2 |  |  |  |  | 2018-12 | LWL | 14 | J5 | 7.42
Schwelm, StdA | I | G 2 Nr.2 | 2017 | 1900 | Papersave (Battelle, ZFB) |  | 2017-08 | LWL | 14 | F7/F8 | 4.01 |  |  |  |  | 2018-07 | LWL | 14 | F7/F8 | 7.44
Schwelm, StdA | Landgemeinde Schwelm | V Nr. 40 | 2017 | 1849 | Papersave (Battelle, ZFB) |  | 2017-08 | LWL | 7 | C5 | 3.22 |  |  |  |  | 2018-07 | LWL | 7 | C5 | 7.45
Schwelm, StdA | 11.3; 13.1 | Heft XI d. Beläge zur Rechnung der Stadt … | 2021 | 1891 | ZFB:2 |  | 2021-07 | LWL | 4 | B2 | 3.85 |  |  |  |  | 2022-06 | LWL | 4 | B2 | 7.45
Schwelm, StdA | Landgemeinde Schwelm | VI Nr. 6/30-2 | 2017 | 1876 | Papersave (Battelle, ZFB) |  | 2017-08 | LWL | 6 (o.re.:28) | L7 | 3.53 |  |  |  |  | 2018-07 | LWL | 6 (o.re.:28) | L7 | 7.46
Schwelm, StdA | I | F 80 | 2017 | 1906 | Papersave (Battelle, ZFB) |  | 2017-08 | LWL | 11 | B4 | 3.9 |  |  |  |  | 2018-07 | LWL | 11 | B4 | 7.48
Schwelm, StdA | 11.2 und 11.3 | I-A-14 | 2019 | 1898 | Papersave (Battelle, ZFB) |  | 2019-02 | LWL | 12 | K5 | 4.2 |  |  |  |  | 2019-07 | LWL | 12 | K5 | 7.5
Schwelm, StdA | Landgemeinde Schwelm | III Nr.18 1. Buch | 2017 | 1870 | Papersave (Battelle, ZFB) |  | 2017-08 | LWL | 78 | D4 | 3.47 |  |  |  |  | 2018-07 | LWL | 78 | D4 | 7.52
Schwelm, StdA | I | G 2 Nr.2 | 2017 | 1900 | Papersave (Battelle, ZFB) |  | 2017-08 | LWL | 14 | L3 | 4.05 |  |  |  |  | 2018-07 | LWL | 14 | L3 | 7.55
Schwelm, StdA | 11.3; 13.1 | Gemeindewahlen 1888-1905 | 2021 | 1889 | ZFB:2 |  | 2021-07 | LWL | 2 | B4 | 4.19 |  |  |  |  | 2022-06 | LWL | 2 | B4 | 7.57
Schwelm, StdA | 11.3; 13.1 | 300 järige Jubiläumsfeier von Stadt 1590-1890 … | 2021 | 1890 | ZFB:2 |  | 2021-07 | LWL | 6 | D3 | 3.85 |  |  |  |  | 2022-06 | LWL | 6 | D3 | 7.58
Schwelm, StdA | Landgemeinde Schwelm | V Nr. 40 | 2017 | 1849 | Papersave (Battelle, ZFB) |  | 2017-08 | LWL | 7 | J6 | 3.33 |  |  |  |  | 2018-07 | LWL | 7 | J6 | 7.6
Schwelm, StdA | 11.2 und 11.3 | G45 | 2019 | 1875 | Papersave (Battelle, ZFB) |  | 2019-02 | LWL | 4 | B5 | 3.35 |  |  |  |  | 2019-07 | LWL | 4 | B5 | 7.6
Schwelm, StdA | I | D 3 Nr.3 | 2017 | 1897 | Papersave (Battelle, ZFB) |  | 2017-08 | LWL | 15 | L3 | 3.83 |  |  |  |  | 2018-07 | LWL | 15 | L3 | 7.61
Schwelm, StdA | 11.2 | 181 | 2018 | 1839 | Papersave Swiss (NCA) |  | 2018-07 | LWL | 3 | E4 | 3.87 |  |  |  |  | 2018-12 | LWL | 3 | E4 | 7.63
Schwelm, StdA | 11.2 | 31 | 2018 | 1887 | Papersave Swiss (NCA) |  | 2018-07 | LWL | 12 | F7 | 4.67 |  |  |  |  | 2018-12 | LWL | 12 | F7 | 7.64
Schwelm, StdA | I | F 56 | 2017 | 1894 | Papersave (Battelle, ZFB) |  | 2017-08 | LWL | 6 | L2 | 4.23 |  |  |  |  | 2018-07 | LWL | 6 | L2 | 7.67
Schwelm, StdA | I | D 3 Nr.3 | 2017 | 1897 | Papersave (Battelle, ZFB) |  | 2017-08 | LWL | 15 | A3 | 3.87 |  |  |  |  | 2018-07 | LWL | 15 | A3 | 7.68
Schwelm, StdA | 11.2 und 11.3 | 199-334 | 2019 | 1908 | Papersave (Battelle, ZFB) |  | 2019-02 | LWL | 15 | L6 | 4.17 |  |  |  |  | 2019-07 | LWL | 15 | L6 | 7.69
Schwelm, StdA | Landgemeinde Schwelm | V Nr. 18 | 2017 | 1851 | Papersave (Battelle, ZFB) |  | 2017-08 | LWL | 9 | J5 | 3.43 |  |  |  |  | 2018-07 | LWL | 9 | J5 | 7.78
Schwelm, StdA | Landgemeinde Schwelm | VI Nr. 6/30-2 | 2017 | 1876 | Papersave (Battelle, ZFB) |  | 2017-08 | LWL | 6 (o.re.:28) | A4 | 3.55 |  |  |  |  | 2018-07 | LWL | 6 (o.re.:28) | A4 | 7.79
Schwelm, StdA | 11.2 | 10 | 2018 | 1832 | Papersave Swiss (NCA) |  | 2018-07 | LWL | 2 | K3 | 4.31 |  |  |  |  | 2018-12 | LWL | 2 | K3 | 7.8
Schwelm, StdA | 11.2 und 11.3 | I-3-12 Bd.I | 2019 | 1879 | Papersave (Battelle, ZFB) |  | 2019-02 | LWL | 2 | L2 | 4.09 |  |  |  |  | 2019-07 | LWL | 2 | L2 | 7.83
Schwelm, StdA | 11.3 | IS 9 | 2020 | 1895 | Papersave (Battelle, ZFB) |  | 2020-07 | LWL | 9 | L8 | 4.36 |  |  |  |  | 2021-05 | LWL | 9 | L8 | 7.84
Schwelm, StdA | 11.3; 13.1 | Gemeindewahlen 1888-1905 | 2021 | 1889 | ZFB:2 |  | 2021-07 | LWL | 2 | J4 | 4.24 |  |  |  |  | 2022-06 | LWL | 2 | J4 | 7.88
Schwelm, StdA | 11.2 | 181 | 2018 | 1839 | Papersave Swiss (NCA) |  | 2018-07 | LWL | 3 | K7 | 3.91 |  |  |  |  | 2018-12 | LWL | 3 | K7 | 7.9
Schwelm, StdA | 11.2 | 33 | 2018 | 1848 | Papersave Swiss (NCA) |  | 2018-07 | LWL | 7 | B2 | 4.36 |  |  |  |  | 2018-12 | LWL | 7 | B2 | 7.91
Schwelm, StdA | I | F 56 | 2017 | 1894 | Papersave (Battelle, ZFB) |  | 2017-08 | LWL | 6 | C7/C8 | 4.17 |  |  |  |  | 2018-07 | LWL | 6 | C7/C8 | 7.92
Schwelm, StdA | 11.2 und 11.3 | I-A-14 | 2019 | 1898 | Papersave (Battelle, ZFB) |  | 2019-02 | LWL | 12 | B2 | 4.38 |  |  |  |  | 2019-07 | LWL | 12 | B2 | 7.96
Schwelm, StdA | 11.3 | Heft II 1890/1891 (Nr. 318 bis 513) | 2020 | 1890 | Papersave (Battelle, ZFB) |  | 2020-07 | LWL | 7 | L5 | 3.87 |  |  |  |  | 2021-05 | LWL | 7 | L5 | 7.97
Schwelm, StdA | I | G 14 IV | 2017 | 1905 | Papersave (Battelle, ZFB) |  | 2017-08 | LWL | 10 | D4 | 3.84 |  |  |  |  | 2018-07 | LWL | 10 | D4 | 7.98
Schwelm, StdA | 11.2 und 11.3 | I-B-3 | 2019 | 1894 | Papersave (Battelle, ZFB) |  | 2019-02 | LWL | 20 | K6 | 3.94 |  |  |  |  | 2019-07 | LWL | 20 | K6 | 7.98
Schwelm, StdA | 11.3 | IF 75 Bd. 2 | 2020 | 1911 | Papersave (Battelle, ZFB) |  | 2020-07 | LWL | 16 | J4 | 4.54 |  |  |  |  | 2021-05 | LWL | 16 | J4 | 7.99
Schwelm, StdA | 11.2 und 11.3 | I-B-3 | 2019 | 1894 | Papersave (Battelle, ZFB) |  | 2019-02 | LWL | 20 | A4 | 4.14 |  |  |  |  | 2019-07 | LWL | 20 | A4 | 8
Schwelm, StdA | 11.2 und 11.3 | 199-334 | 2019 | 1908 | Papersave (Battelle, ZFB) |  | 2019-02 | LWL | 15 | B5 | 4.11 |  |  |  |  | 2019-07 | LWL | 15 | B5 | 8.02
Schwelm, StdA | I | G 14 IV | 2017 | 1905 | Papersave (Battelle, ZFB) |  | 2017-08 | LWL | 10 | K3 | 3.84 |  |  |  |  | 2018-07 | LWL | 10 | K3 | 8.03
Schwelm, StdA | 11.2 | 33 | 2018 | 1848 | Papersave Swiss (NCA) |  | 2018-07 | LWL | 7 | H7 | 4.32 |  |  |  |  | 2018-12 | LWL | 7 | H7 | 8.04
Schwelm, StdA | Landgemeinde Schwelm | II Nr. 45 (Vol.I) | 2017 | 1851 | Papersave (Battelle, ZFB) |  | 2017-08 | LWL | 14 | A3 | 3.92 |  |  |  |  | 2018-07 | LWL | 14 | A3 | 8.06
Schwelm, StdA | 11.3; 13.1 | 10108a … Besonderes 3 (1946-1954) | 2021 | 1946 | ZFB:2 |  | 2021-07 | LWL | 14 | A6 | 4.29 |  |  |  |  | 2022-06 | LWL | 14 | A6 | 8.08
Schwelm, StdA | 11.2 | 10 | 2018 | 1832 | Papersave Swiss (NCA) |  | 2018-07 | LWL | 2 | D6 | 4.33 |  |  |  |  | 2018-12 | LWL | 2 | D6 | 8.1
Schwelm, StdA | 11.3 | IC 14 Bd.1 | 2020 | 1911 | Papersave (Battelle, ZFB) |  | 2020-07 | LWL | 2 | L3 | 4.3 |  |  |  |  | 2021-05 | LWL | 2 | L3 | 8.11
Schwelm, StdA | 11.3; 13.1 | Beläge zur Rechnungen d. höheren Töchterschule 1884/85 | 2021 | 1884 | ZFB:2 |  | 2021-07 | LWL | 2 | C7 | 4.5 |  |  |  |  | 2022-06 | LWL | 2 | C7 | 8.12
Schwelm, StdA | 11.2 und 11.3 | I-3-12 Bd.I | 2019 | 1879 | Papersave (Battelle, ZFB) |  | 2019-02 | LWL | 2 | A4 | 4.08 |  |  |  |  | 2019-07 | LWL | 2 | A4 | 8.16
Schwelm, StdA | 11.3 | IC 14 Bd.1 | 2020 | 1911 | Papersave (Battelle, ZFB) |  | 2020-07 | LWL | 2 | C7 | 4.5 |  |  |  |  | 2021-05 | LWL | Her | C7 | 8.2
Schwelm, StdA | Landgemeinde Schwelm | II Nr. 45 (Vol.I) | 2017 | 1851 | Papersave (Battelle, ZFB) |  | 2017-08 | LWL | 14 | L5 | 4.09 |  |  |  |  | 2018-07 | LWL | 14 | L5 | 8.26
Schwelm, StdA | 11.3; 13.1 | 10108a … Besonderes 3 (1946-1954) | 2021 | 1946 | ZFB:2 |  | 2021-07 | LWL | 14 | J3 | 4.3 |  |  |  |  | 2022-06 | LWL | 14 | J3 | 8.27
Schwelm, StdA | Landgemeinde Schwelm | V Nr. 18 | 2017 | 1851 | Papersave (Battelle, ZFB) |  | 2017-08 | LWL | 9 | B2 | 3.67 |  |  |  |  | 2018-07 | LWL | 9 | B2 | 8.33
Schwelm, StdA | 11.3; 13.1 | Beläge zur Rechnungen d. höheren Töchterschule 1884/85 | 2021 | 1884 | ZFB:2 |  | 2021-07 | LWL | 2 | K2 | 4.33 |  |  |  |  | 2022-06 | LWL | 2 | K2 | 8.34
Schwelm, StdA | 11.3 | IF 75 Bd. 2 | 2020 | 1911 | Papersave (Battelle, ZFB) |  | 2020-07 | LWL | 16 | D5 | 4.63 |  |  |  |  | 2021-05 | LWL | 16 | D5 | 8.48
Schwelm, StdA | 11.3 | IS 9 | 2020 | 1895 | Papersave (Battelle, ZFB) |  | 2020-07 | LWL | 9 | D2 | 4.45 |  |  |  |  | 2021-05 | LWL | 9 | D2 | 8.57
Schwelm, StdA | 13.1 | 27 | 2024 | 1936 | ZfB:2 |  | 2024-09 | LWL | 3 | C3 | 3.82 |  |  |  |  | 2025-02 | LWL | 3 | C3 | 8.83
Schwelm, StdA | 13.1 | 27 | 2024 | 1936 | ZfB:2 |  | 2024-09 | LWL | 3 | I7 | 3.79 |  |  |  |  | 2025-02 | LWL | 3 | I7 | 7.56
Schwelm, StdA | 13.1 | 196 | 2024 | 1947 | ZfB:2 |  | 2024-09 | LWL | 2 | B2 | 3.95 |  |  |  |  | 2025-02 | LWL | 2 | B2 | 6.96
Schwelm, StdA | 13.1 | 196 | 2024 | 1947 | ZfB:2 |  | 2024-09 | LWL | 2 | J5 | 3.96 |  |  |  |  | 2025-02 | LWL | 2 | J5 | 7.11
Schwelm, StdA | 13.1 | 110 | 2024 | 1948 | ZfB:2 |  | 2024-09 | LWL | 3 | A1 | 4.02 |  |  |  |  | 2025-02 | LWL | 3 | A1 | 8.54
Schwelm, StdA | 13.1 | 110 | 2024 | 1948 | ZfB:2 |  | 2024-09 | LWL | 3 | E7 | 4.31 |  |  |  |  | 2025-02 | LWL | 3 | E7 | 8.86
Schwelm, StdA | 14 | R24 | 2024 | 1949 | ZfB:2 |  | 2024-09 | LWL | 2 (in rot) | A4 | 4.38 |  |  |  |  | 2025-02 | LWL | 2 (in rot) | A4 | 8.49
Schwelm, StdA | 14 | R24 | 2024 | 1949 | ZfB:2 |  | 2024-09 | LWL | 2 (in rot) | K4 | 4.5 |  |  |  |  | 2025-02 | LWL | 2 (in rot) | K4 | 8.77
Schwelm, StdA | 14 | L3 | 2024 |  | ZfB:2 |  | 2024-09 | LWL | 6 | C5 | 3.65 |  |  |  |  | 2025-02 | LWL | 6 | C5 | 8.92
Schwelm, StdA | 14 | L3 | 2024 |  | ZfB:2 |  | 2024-09 | LWL | 6 | J5 | 3.88 |  |  |  |  | 2025-02 | LWL | 6 | J5 | 8.4
Schwelm, StdA | verschiedenes | Vb/1/3 | 2023 | 1908 | ZfB:2 |  | 2023-08 | LWL | 9 | B4 | 3.45
Schwelm, StdA | verschiedenes | Vb/1/3 | 2023 | 1908 | ZfB:2 |  | 2023-08 | LWL | 9 | K5 | 4.55
Schwelm, StdA | verschiedenes | Nr.49 | 2023 | 1931 | ZfB:2 |  | 2023-08 | LWL | 19 | B2 | 4.11
Schwelm, StdA | verschiedenes | Nr.49 | 2023 | 1931 | ZfB:2 |  | 2023-08 | LWL | 19 | I7 | 4.07
Schwelm, StdA | verschiedenes | 11-32-1 | 2023 | 1896 | ZfB:2 |  | 2023-08 | LWL | 11 | B4 | 3.35
Schwelm, StdA | verschiedenes | 11-32-1 | 2023 | 1896 | ZfB:2 |  | 2023-08 | LWL | 11 | J5 | 3.61
Schwelm, StdA | verschiedenes | Schankgewerbe | 2023 | 1928 | ZfB:2 |  | 2023-08 | LWL | 10 | B7 | 3.11
Schwelm, StdA | verschiedenes | Schankgewerbe | 2023 | 1928 | ZfB:2 |  | 2023-08 | LWL | 10 | I8 | 3.09
Schwelm, StdA | verschiedenes | Tillmann Prinzenstr. 10 | 2023 | 1945 | ZfB:2 |  | 2023-08 | LWL | 5 | B2 | 3.76
Schwelm, StdA | verschiedenes | Tillmann Prinzenstr. 10 | 2023 | 1945 | ZfB:2 |  | 2023-08 | LWL | 5 | K7 | 4.05
Schwelm, StdA | verschiedenes | II-3-6 Bd.2 | 2022 | 1923 | ZfB:2 |  | 2022-07 | LWL | 11 | B7/B8 | 3.94
Schwelm, StdA | verschiedenes | II-3-6 Bd.2 | 2022 | 1923 | ZfB:2 |  | 2022-07 | LWL | 11 | L2 | 3.83
Schwelm, StdA | verschiedenes | III-7-1 | 2022 | 1887 | ZfB:2 |  | 2022-07 | LWL | 2 | D2 | 4.1
Schwelm, StdA | verschiedenes | III-7-1 | 2022 | 1887 | ZfB:2 |  | 2022-07 | LWL | 2 | K6 | 4.14
Schwelm, StdA | verschiedenes | IV-12-2a | 2022 | 1912 | ZfB:2 |  | 2022-07 | LWL | 1 | A4 | 4.79
Schwelm, StdA | verschiedenes | IV-12-2a | 2022 | 1912 | ZfB:2 |  | 2022-07 | LWL | 1 | I5 | 4.72
Schwelm, StdA | verschiedenes | VI-20-10 | 2022 | 1888 | ZfB:2 |  | 2022-07 | LWL | 7 | B6 | 4.13
Schwelm, StdA | verschiedenes | V!-20-10 | 2022 | 1888 | ZfB:2 |  | 2022-07 | LWL | 7 | K3 | 3.97
Schwelm, StdA | verschiedenes | VII-2b-31 | 2022 | 1888 | ZfB:2 |  | 2022-07 | LWL | 5 | D4 | 4.05
Schwelm, StdA | verschiedenes | VII-2b-31 | 2022 | 1888 | ZfB:2 |  | 2022-07 | LWL | 5 | J5 | 4.15
Schwelm, StdA | 22.2 | Personalakte Richard Sauer II | 2025 | 1911 | ZfB:2 |  | 2025-03 | LWL | 9 (blau o.r.) | C2 | 3.71 |  |  |  |  | 2025-06 | LWL | 9 (blau o.r.) | C2 | 8.65
Schwelm, StdA | 22.2 | Personalakte Richard Sauer II | 2025 | 191 | ZfB:2 |  | 2025-03 | LWL | 9 (blau o.r.) | K6 | 3.78 |  |  |  |  | 2025-06 | LWL | 9 (blau o.r.) | K6 | 8.35
Schwelm, StdA | 22.2 | Dr.Bernhard Jacobi I F 42aa | 2025 | 1912 | ZfB:2 |  | 2025-03 | LWL | 2 | A4 | 4.38 |  |  |  |  | 2025-06 | LWL | 2 | A4 | 7.78
Schwelm, StdA | 22.2 | Dr.Bernhard Jacobi I F 42aa | 2025 | 1912 | ZfB:2 |  | 2025-03 | LWL | 2 | I4 | 4.43 |  |  |  |  | 2025-06 | LWL | 2 | I4 | 7.38
Schwelm, StdA | 22.2 | Bürgermeister Karl Braunscheid | 2025 | 1905 | ZfB:2 |  | 2025-03 | LWL | 3 | B4 | 4.54 |  |  |  |  | 2025-06 | LWL | 3 | B4 | 8.47
Schwelm, StdA | 22.2 | Bürgermeister Karl Braunscheid | 2025 | 1905 | ZfB:2 |  | 2025-03 | LWL | 3 | K4 | 4.5 |  |  |  |  | 2025-06 | LWL | 3 | K4 | 8.34
Schwelm, StdA | 21.2.4 | 64 | 2025 | 1993 | ZfB:2 |  | 2025-03 | LWL | letztes Blatt | B7 | 3.78 |  |  |  |  | 2025-06 | LWL | letztes Blatt | B7 | 8.78
Schwelm, StdA | 21.2.4 | 64 | 2025 | 1993 | ZfB:2 |  | 2025-03 | LWL | letztes Blatt | J3 | 3.4 |  |  |  |  | 2025-06 | LWL | letztes Blatt | J3 | 8.06
Schwelm, StdA | 21.2.4 | 39 | 2025 | 1958 | ZfB:2 |  | 2025-03 | LWL | 5 | A3 | 4.14 |  |  |  |  | 2025-06 | LWL | 5 | A3 | 7.72
Schwelm, StdA | 21.2.4 | 39 | 2025 | 1958 | ZfB:2 |  | 2025-03 | LWL | 5 | J6 | 3.93 |  |  |  |  | 2025-06 | LWL | 5 | J6 | 7.88
Siegen, StdA | E | 3230-3231 | 2017 |  | ZfB:2 | [10 empty] | 2017-09 | LWL | 81 | C4 | 6.04
Siegen, StdA | E | 3213 | 2017 |  | ZfB:2 | [10 empty] | 2017-09 | LWL | 80 | E2 | 6.21
Siegen, StdA | E | 3172-3174 | 2017 |  | ZfB:2 | [10 empty] | 2017-09 | LWL | 16 | I7 | 6.62
Siegen, StdA | E | 4900 | 2022 | 1933 | ZFB:2 | 285 | 2022-03 | LWL | 11 | H7/H8 | 4.28 |  |  |  |  | 2022-10 | LWL | 11 | H7/H8 | 6.62
Siegen, StdA | E | 3172-3174 | 2017 |  | ZfB:2 | [10 empty] | 2017-09 | LWL | 16 | B1 | 6.72
Siegen, StdA | E | 3230-3231 | 2017 |  | ZfB:2 | [10 empty] | 2017-09 | LWL | 81 | J7 | 6.91
Siegen, StdA | E | 3259 | 2017 |  | ZfB:2 | [10 empty] | 2017-09 | LWL | 54 | G3 | 7.03
Siegen, StdA | E | 3213 | 2017 |  | ZfB:2 | [10 empty] | 2017-09 | LWL | 80 | K5 | 7.05
Siegen, StdA | E | 3189 | 2017 |  | ZfB:2 | [10 empty] | 2017-09 | LWL | 30 | C6 | 7.2
Siegen, StdA | E | 3259 | 2017 |  | ZfB:2 | [10 empty] | 2017-09 | LWL | 54 | K2 | 7.24
Siegen, StdA | E | 3189 | 2017 |  | ZfB:2 | [10 empty] | 2017-09 | LWL | 30 | K3 | 7.25
Siegen, StdA | E | 4009 | 2020 | 1959 | Papersave (Battelle, ZFB) |  | 2020-05 | LWL | 6 | I7 | 3.09 |  |  |  |  | 2021-01 | LWL | 6 | I7 | 7.54
Siegen, StdA | E | 3853 | 2020 | 1956 | Papersave (Battelle, ZFB) |  | 2020-05 | LWL | 4 | F6 | 4.5 |  |  |  |  | 2021-01 | LWL | 4 | F6 | 7.89
Siegen, StdA | E | 5054 | 2022 | 1960 | ZFB:2 | 285 | 2022-03 | LWL | 3 | J2 | 4.16 |  |  |  |  | 2022-10 | LWL | 3 | J2 | 7.92
Siegen, StdA | E | 3853 | 2020 | 1956 | Papersave (Battelle, ZFB) |  | 2020-05 | LWL | 4 | K2 | 4.48 |  |  |  |  | 2021-01 | LWL | 4 | K2 | 8
Siegen, StdA | E | 5054 | 2022 | 1960 | ZFB:2 | 285 | 2022-03 | LWL | 3 | D7 | 4.3 |  |  |  |  | 2022-10 | LWL | 3 | D7 | 8.15
Siegen, StdA | E | 3716 | 2020 | 1964 | Papersave (Battelle, ZFB) |  | 2020-05 | LWL | 7 | I3 | 4.57 |  |  |  |  | 2021-01 | LWL | 7 | I3 | 8.33
Siegen, StdA | E | 5126 | 2022 | 1952 | ZFB:2 | 285 | 2022-03 | LWL | 4 | K5 | 4.5 |  |  |  |  | 2022-10 | LWL | 4 | K5 | 8.39
Siegen, StdA | E | 3716 | 2020 | 1964 | Papersave (Battelle, ZFB) |  | 2020-05 | LWL | 7 | A6/A7 | 4.51 |  |  |  |  | 2021-01 | LWL | 7 | A6/A7 | 8.47
Siegen, StdA | E | 4160 | 2020 | 1950 | Papersave (Battelle, ZFB) |  | 2020-05 | LWL | 4 | A8 | 4.28 |  |  |  |  | 2021-01 | LWL | 4 | A8 | 8.47
Siegen, StdA | E | 5183 | 2022 | 1947 | ZFB:2 | 285 | 2022-03 | LWL | 12 | F7 | 5.04 |  |  |  |  | 2022-10 | LWL | 12 | F7 | 8.55
Siegen, StdA | E | 4900 | 2022 | 1933 | ZFB:2 | 285 | 2022-03 | LWL | 11 | D5 | 3.49 |  |  |  |  | 2022-10 | LWL | 11 | D5 | 8.59
Siegen, StdA | E | 4009 | 2020 | 1959 | Papersave (Battelle, ZFB) |  | 2020-05 | LWL | 6 | C2 | 3.11 |  |  |  |  | 2021-01 | LWL | 6 | C2 | 8.67
Siegen, StdA | E | 4892 | 2021 | 1911 | Papersave (Battelle, ZFB) |  | 2021-06 | LWL | 4 | L8 | 4.99 |  |  |  |  | 2022-01 | LWL | 4 | L8 | 8.67
Siegen, StdA | E | 5126 | 2022 | 1952 | ZFB:2 | 285 | 2022-03 | LWL | 4 | A4 | 4.34 |  |  |  |  | 2022-10 | LWL | 4 | A4 | 8.69
Siegen, StdA | E | 4160 | 2020 | 1950 | Papersave (Battelle, ZFB) |  | 2020-05 | LWL | 4 | J8 | 4.36 |  |  |  |  | 2021-01 | LWL | 4 | J8 | 8.71
Siegen, StdA | E | 4712 | 2021 | 1952 | Papersave (Battelle, ZFB) |  | 2021-06 | LWL | 13 | K2 | 5.93 |  |  |  |  | 2022-01 | LWL | 13 | K2 | 9.02
Siegen, StdA | E | 4336 | 2020 | 1945 | Papersave (Battelle, ZFB) |  | 2020-05 | LWL | 3 | J4 | 4.08 |  |  |  |  | 2021-01 | LWL | 3 | J4 | 9.03
Siegen, StdA | E | 4892 | 2021 | 1911 | Papersave (Battelle, ZFB) |  | 2021-06 | LWL | 4 | B3 | 5.03 |  |  |  |  | 2022-01 | LWL | 4 | B3 | 9.03
Siegen, StdA | E | 4336 | 2020 | 1945 | Papersave (Battelle, ZFB) |  | 2020-05 | LWL | 3 | B5 | 4.03 |  |  |  |  | 2021-01 | LWL | 3 | B5 | 9.15
Siegen, StdA | E | 4978 | 2022 | 1962 | ZFB:2 | 285 | 2022-03 | LWL | 4 | E7 | 6.13 |  |  |  |  | 2022-10 | LWL | 4 | E7 | 9.19
Siegen, StdA | E | 4978 | 2022 | 1962 | ZFB:2 | 285 | 2022-03 | LWL | 4 | K3 | 4.69 |  |  |  |  | 2022-10 | LWL | 4 | K3 | 9.3
Siegen, StdA | E | 4444 | 2021 | 1961 | Papersave (Battelle, ZFB) |  | 2021-06 | LWL | 5 | C2 | 5.3 |  |  |  |  | 2022-01 | LWL | 5 | C2 | 9.34
Siegen, StdA | E | 4585 | 2021 | 1947 | Papersave (Battelle, ZFB) |  | 2021-06 | LWL | 1 | B4 | 4.58 |  |  |  |  | 2022-01 | LWL | 1 | B4 | 9.51
Siegen, StdA | E | 4348 | 2021 | 1948 | Papersave (Battelle, ZFB) |  | 2021-06 | LWL | 3 | A8 | 6.09 |  |  |  |  | 2022-01 | LWL | 3 | A8 | 9.52
Siegen, StdA | E | 4444 | 2021 | 1961 | Papersave (Battelle, ZFB) |  | 2021-06 | LWL | 5 | J7 | 5.25 |  |  |  |  | 2022-01 | LWL | 5 | J7 | 9.64
Siegen, StdA | E | 5183 | 2022 | 1947 | ZFB:2 | 285 | 2022-03 | LWL | 12 | F2 | 5.07 |  |  |  |  | 2022-10 | LWL | 12 | F2 | 9.67
Siegen, StdA | E | 4585 | 2021 | 1947 | Papersave (Battelle, ZFB) |  | 2021-06 | LWL | 1 | J5 | 4.6 |  |  |  |  | 2022-01 | LWL | 1 | J5 | 9.7
Siegen, StdA | E | 4348 | 2021 | 1948 | Papersave (Battelle, ZFB) |  | 2021-06 | LWL | 3 | E3/F3 | 5.05 |  |  |  |  | 2022-01 | LWL | 3 | E3/F3 | 9.71
Siegen, StdA | E | 4712 | 2021 | 1952 | Papersave (Battelle, ZFB) |  | 2021-06 | LWL | 13 | A7 | 5.56 |  |  |  |  | 2022-01 | LWL | 13 | A7 | 9.82
Siegen, StdA | E | 5190/1 | 2023 | 1956 | ZfB:2 |  | 2023-02 | LWL | 11 | D4 | 3.75 |  |  |  |  | 2023-08 | LWL | 11 | D4 | 7, 67
Siegen, StdA | E | 5190/1 | 2023 | 1956 | ZfB:2 |  | 2023-02 | LWL | 11 | J2 | 4.39 |  |  |  |  | 2023-08 | LWL | 11 | J2 | 7.59
Siegen, StdA | E | 5228 | 2023 | 1960 | ZfB:2 |  | 2023-02 | LWL | 13 | B5 | 2.72 |  |  |  |  | 2023-08 | LWL | 13 | B5 | 7.62
Siegen, StdA | E | 5228 | 2023 | 1960 | ZfB:2 |  | 2023-02 | LWL | 13 | J4 | 2.73 |  |  |  |  | 2023-08 | LWL | 13 | J4 | 8.09
Siegen, StdA | E | 5264 | 2023 | 1951 | ZfB:2 |  | 2023-02 | LWL | 9 | D7 | 3.36 |  |  |  |  | 2023-08 | LWL | 9 | D7 | 7.17
Siegen, StdA | E | 5264 | 2023 | 1951 | ZfB:2 |  | 2023-02 | LWL | 9 | H4 | 3.33 |  |  |  |  | 2023-08 | LWL | 9 | H4 | 8.32
Siegen, StdA | E | 5295 | 2023 | 1969 | ZfB:2 |  | 2023-02 | LWL | 3 | A3 | 3.93 |  |  |  |  | 2023-08 | LWL | 3 | A3 | 9.18
Siegen, StdA | E | 5295 | 2023 | 1969 | ZfB:2 |  | 2023-02 | LWL | 3 | K7 | 5.19 |  |  |  |  | 2023-08 | LWL | 3 | K7 | 8.91
Siegen, StdA | E | 5355 | 2023 | 1942 | ZfB:2 |  | 2023-02 | LWL | 11 | D5 | 4.47 |  |  |  |  | 2023-08 | LWL | 11 | D5 | 7.95
Siegen, StdA | E | 5355 | 2023 | 1942 | ZfB:2 |  | 2023-02 | LWL | 11 | I14 | 4.44 |  |  |  |  | 2023-08 | LWL | 11 | I14 | 8.18
Siegen, StdA | E | 5371 | 2024 | 1953 | ZfB:2 |  | 2024-06 | LWL | 5 | C1/C2 | 6.07 |  |  |  |  | 2024-10 | LWL | 5 | C1/C2 | 8.9
Siegen, StdA | E | 5371 | 2024 | 1953 | ZfB:2 |  | 2024-06 | LWL | 5 | J15 | 5.9 |  |  |  |  | 2024-10 | LWL | 5 | J15 | 9.23
Siegen, StdA | E | 5434 | 2024 | 1956 | ZfB:2 |  | 2024-06 | LWL | 9 | E8 | 5.02 |  |  |  |  | 2024-10 | LWL | 9 | E8 | 8.94
Siegen, StdA | E | 5434 | 2024 | 1956 | ZfB:2 |  | 2024-06 | LWL | 9 | J7 | 5.03 |  |  |  |  | 2024-10 | LWL | 9 | J7 | 9.38
Siegen, StdA | E | 5504 | 2024 | 1953 | ZfB:2 |  | 2024-06 | LWL | 7 | C4 | 3.66 |  |  |  |  | 2024-10 | LWL | 7 | C4 | 8
Siegen, StdA | E | 5504 | 2024 | 1953 | ZfB:2 |  | 2024-06 | LWL | 7 | H8 | 3.71 |  |  |  |  | 2024-10 | LWL | 7 | H8 | 7.66
Siegen, StdA | E | 5577 | 2024 | 1946 | ZfB:2 |  | 2024-06 | LWL | 7 | E3 | 3.42 |  |  |  |  | 2024-10 | LWL | 7 | E3 | 9.27
Siegen, StdA | E | 5577 | 2024 | 1946 | ZfB:2 |  | 2024-06 | LWL | 7 | K7 | 3.35 |  |  |  |  | 2024-10 | LWL | 7 | K7 | 8.82
Siegen, StdA | E | 5645(1) | 2024 | 1951 | ZfB:2 |  | 2024-06 | LWL | 15 | B3 | 4.53 |  |  |  |  | 2024-10 | LWL | 15 | B3 | 9.09
Siegen, StdA | E | 5645(1) | 2024 | 1951 | ZfB:2 |  | 2024-06 | LWL | 15 | H5 | 4.53 |  |  |  |  | 2024-10 | LWL | 15 | H5 | 8
Soest, KrA | Kreisausschuss LP | 494 | 2008 |  | Papersave (Battelle, ZFB) |  | 2008-03 | LWL | 91 | ro | 5.43 |  |  |  |  | 2008-04 | LWL | 91 | ro | 6.4
Soest, KrA | LRA Soest | 128 | 2008 |  | Papersave (Battelle, ZFB) |  | 2008-03 | LWL | 100 | ru | 4.11 |  |  |  |  | 2008-04 | LWL | 100 | ru | 6.83
Soest, KrA | LRA Soest | 128 | 2008 |  | Papersave (Battelle, ZFB) |  | 2008-03 | LWL | 100 | lm | 4 |  |  |  |  | 2008-04 | LWL | 100 | lm | 6.96
Soest, KrA | LRA Soest | 128 | 2008 |  | Papersave (Battelle, ZFB) |  | 2008-03 | LWL | 100 | mo | 4.29 |  |  |  |  | 2008-04 | LWL | 100 | mo | 7.02
Soest, KrA | Kreisausschuss LP | 494 | 2008 |  | Papersave (Battelle, ZFB) |  | 2008-03 | LWL | 91 | lm | 4.53 |  |  |  |  | 2008-04 | LWL | 91 | lm | 7.16
Soest, KrA | KA LP-B | 215 | 2007 |  | Papersave (Battelle, ZFB) | [10 empty] | 2007-08 | LWL | 103 | lo | 7.5
Soest, KrA | Kreisausschuss LP | 494 | 2008 |  | Papersave (Battelle, ZFB) |  | 2008-03 | LWL | 91 | ru | 4.68 |  |  |  |  | 2008-04 | LWL | 91 | ru | 7.76
Soest, KrA | Landratsamt Lippstadt A | 144 | 2022 | 1864 | ZFB:2 |  | 2022-02 | LWL | o. 22 | K6 | 4.41 |  |  |  |  | 2023-02 | LWL | o. 22 | K6 | 7.79
Soest, KrA | KA LP-B | 285 | 2007 |  | Papersave (Battelle, ZFB) | [10 empty] | 2007-08 | LWL | 113 | rm | 7.9
Soest, KrA | Landratsamt Lippstadt A | 3 | 2022 | 1825 | ZFB:2 |  | 2022-02 | LWL | o. 31 | K2 | 4.36 |  |  |  |  | 2023-02 | LWL | o. 31 | K2 | 8.11
Soest, KrA | Kreisausschuss LP | 490 | 2008 |  | Papersave (Battelle, ZFB) |  | 2008-03 | LWL | 39 | mm | 3.79 |  |  |  |  | 2008-04 | LWL | 39 | mm | 8.17
Soest, KrA | Landratsamt Lippstadt A | 144 | 2022 | 1864 | ZFB:2 |  | 2022-02 | LWL | o. 22 | C3/C4 | 4.85 |  |  |  |  | 2023-02 | LWL | o. 22 | C3/C4 | 8.57
Soest, KrA | Landratsamt Lippstadt A | 403 | 2022 | 1876 | ZFB:2 |  | 2022-02 | LWL | o.r. 71 | J5/J6 | 4.89 |  |  |  |  | 2023-02 | LWL | o.r. 71 | J5/J6 | 8.81
Soest, KrA | Landratsamt Lippstadt A | 928 | 2022 | 1904 | ZFB:2 |  | 2022-02 | LWL | o.r. 101 | I4 | 4.36 |  |  |  |  | 2023-03 | LWL | o.r. 101 | I4 | 8.81
Soest, KrA | Landratsamt Lippstadt A | 928 | 2022 | 1904 | ZFB:2 |  | 2022-02 | LWL | o.r. 101 | B7 | 4.57 |  |  |  |  | 2023-03 | LWL | o.r. 101 | B7 | 8.94
Soest, KrA | Altkreis Soest | 1202 | 2007 |  | Papersave (Battelle, ZFB) |  | 2007-03 | LWL | 1 | ro | 5.7 |  |  |  |  | 2007-08 | LWL | 1 | ro | 9.03
Soest, KrA | Landratsamt Lippstadt A | 403 | 2022 | 1876 | ZFB:2 |  | 2022-02 | LWL | o.r. 71 | B3 | 4.99 |  |  |  |  | 2023-02 | LWL | o.r. 71 | B3 | 9.05
Soest, KrA | KA LP-B | 238 | 2007 |  | Papersave (Battelle, ZFB) | [10 empty] | 2007-08 | LWL | 18 | lo | 9.1
Soest, KrA | Altkreis Soest | 1202 | 2007 |  | Papersave (Battelle, ZFB) |  | 2007-03 | LWL | letztes Blatt | lu | 4.15 |  |  |  |  | 2007-08 | LWL | letztes Blatt | lu | 9.21
Soest, KrA | KA LP-B | 87 | 2007 |  | Papersave (Battelle, ZFB) | [10 empty] | 2007-08 | LWL | 22 | ru | 9.3
Soest, KrA | Landratsamt Lippstadt A | 3 | 2022 | 1825 | ZFB:2 |  | 2022-02 | LWL | o. 31 | C5 | 4.27 |  |  |  |  | 2023-02 | LWL | o. 31 | C5 | 9.32
Soest, KrA | Altkreis Soest | 1237 | 2007 |  | Papersave (Battelle, ZFB) |  | 2007-03 | LWL | 4. letztes Blatt | mo | 4.38 |  |  |  |  | 2007-08 | LWL | 4. letztes Blatt | mo | 9.4
Soest, KrA | Altkreis Soest | 1220 | 2007 |  | Papersave (Battelle, ZFB) |  | 2007-03 | LWL | 10. letztes Blatt | mo | 3.9 |  |  |  |  | 2007-08 | LWL | 10. letztes Blatt | mo | 9.45
Soest, KrA | KA LP-B | 125 | 2007 |  | Papersave (Battelle, ZFB) | [10 empty] | 2007-08 | LWL | 0 | ro | 9.5
Soest, KrA | KA LP-B | 2 | 2007 |  | Papersave (Battelle, ZFB) | [10 empty] | 2007-08 | LWL | 7 | rm | 9.6
Soest, KrA | KA LP-B | 2 | 2007 |  | Papersave (Battelle, ZFB) | [10 empty] | 2007-08 | LWL | 48 | lo | 9.6
Soest, KrA | Altkreis Soest | 1237 | 2007 |  | Papersave (Battelle, ZFB) |  | 2007-03 | LWL | 3. letztes Blatt | ru | 4.35 |  |  |  |  | 2007-08 | LWL | 3. letztes Blatt | ru | 9.64
Soest, KrA | Altkreis Soest | 1220 | 2007 |  | Papersave (Battelle, ZFB) |  | 2007-03 | LWL | 1 | lo | 4 |  |  |  |  | 2007-08 | LWL | 1 | lo | 9.67
Soest, KrA | KA LP-B | 124 | 2007 |  | Papersave (Battelle, ZFB) | [10 empty] | 2007-08 | LWL | 1 | mu | 9.75
Soest, KrA | Altkreis Soest | 1237 | 2007 |  | Papersave (Battelle, ZFB) |  | 2007-03 | LWL | 2 | lo | 4.15 |  |  |  |  | 2007-08 | LWL | 2 | lo | 9.77
Soest, KrA | Altkreis Soest | 1236 | 2007 |  | Papersave (Battelle, ZFB) |  | 2007-03 | LWL | 1 | lu | 4.1 |  |  |  |  | 2007-08 | LWL | 1 | lu | 9.79
Soest, KrA | Altkreis Soest | 1236 | 2007 |  | Papersave (Battelle, ZFB) |  | 2007-03 | LWL | letztes Blatt | ru | 4.15 |  |  |  |  | 2007-08 | LWL | letztes Blatt | ru | 9.8
Soest, KrA | KA LP-B | 188 | 2007 |  | Papersave (Battelle, ZFB) | [10 empty] | 2007-08 | LWL | 16 | lo | 9.9
Soest, KrA | Altkreis Soest | 1237 | 2007 |  | Papersave (Battelle, ZFB) |  | 2007-03 | LWL | 1 | lo | 4.25 |  |  |  |  | 2007-08 | LWL | 1 | lo | 9.97
Soest, KrA | Landratsamt Lippstadt A | 668 | 2022 | 1867 | ZFB:2 |  | 2022-02 | LWL | o.r. 28 | C6 | 4.5 | [5 empty] | LWL | o.r. 28 | C6
Soest, KrA | Landratsamt Lippstadt A | 668 | 2022 | 1867 | ZFB:2 |  | 2022-02 | LWL | o.r. 28 | J2 | 4.64 | [5 empty] | LWL | o.r. 28 | J2
Soest, KrA | Altkreis Soest | 6108 | 2023 | 1963 | ZfB:2 |  | 2023-03 | LWL | 20 | D4 | 3.26 |  |  |  |  | 2023-11 | LWL | 20 | D4 | 9.64
Soest, KrA | Altkreis Soest | 6108 | 2023 | 1963 | ZfB:2 |  | 2023-03 | LWL | 20 | K1 | 4.02 |  |  |  |  | 2023-11 | LWL | 20 | K1 | 9.85
Soest, KrA | Altkreis Soest | 6131 | 2023 | 1953 | ZfB:2 |  | 2023-03 | LWL | 4 | C5 | 3.98 |  |  |  |  | 2023-11 | LWL | 4 | C5 | 9.5
Soest, KrA | Altkreis Soest | 6131 | 2023 | 1953 | ZfB:2 |  | 2023-03 | LWL | 4 | I5 | 3.79 |  |  |  |  | 2023-11 | LWL | 4 | I5 | 9.55
Soest, KrA | Altkreis Soest | 6178 | 2023 | 1952 | ZfB:2 |  | 2023-03 | LWL | 9 | B7 | 3.62 |  |  |  |  | 2023-11 | LWL | 9 | B7 | 9.86
Soest, KrA | Altkreis Soest | 6178 | 2023 | 1952 | ZfB:2 |  | 2023-03 | LWL | 9 | J2 | 3.39 |  |  |  |  | 2023-11 | LWL | 9 | J2 | 9.65
Soest, KrA | Altkreis Soest | 6210 | 2023 | 1950 | ZfB:2 |  | 2023-03 | LWL | 7 | C1 | 3.37 |  |  |  |  | 2023-11 | LWL | 7 | C1 | 9.78
Soest, KrA | Altkreis Soest | 6210 | 2023 | 1950 | ZfB:2 |  | 2023-03 | LWL | 7 | I8 | 3.87 |  |  |  |  | 2023-11 | LWL | 7 | I8 | 9.45
Soest, KrA | Altkreis Soest | 6253 | 2023 | 1934 | ZfB:2 |  | 2023-03 | LWL | 3 | B3 | 4.65 |  |  |  |  | 2023-11 | LWL | 3 | B3 | wurde nicht entsäert
Soest, KrA | Altkreis Soest | 6253 | 2023 | 1934 | ZfB:2 |  | 2023-03 | LWL | 3 | K5 | 4.81 |  |  |  |  | 2023-11 | LWL | 3 | K5 | wurde nicht entsäert
Soest, KrA | Kreis Lippstadt | 1279 | 2024 | 1955 | ZfB:2 |  | 2024-07 | LWL | 6 | D4 | 3.65 |  |  |  |  | 2025-01 | LWL | 6 | D4 | 5.87
Soest, KrA | Kreis Lippstadt | 1279 | 2024 | 1955 | ZfB:2 |  | 2024-07 | LWL | 6 | H5 | 3.8 |  |  |  |  | 2025-01 | LWL | 6 | H5 | 8.45
Soest, KrA | Kreis Lippstadt | 1311 | 2024 | 1971 | ZfB:2 |  | 2024-07 | LWL | 12 | C7 | 3.81 |  |  |  |  | 2025-01 | LWL | 12 | C7 | 8.87
Soest, KrA | Kreis Lippstadt | 1311 | 2024 | 1971 | ZfB:2 |  | 2024-07 | LWL | 12 | I4 | 3.76 |  |  |  |  | 2025-01 | LWL | 12 | I4 | 8.42
Soest, KrA | Kreis Lippstadt | 1345 | 2024 | 1954 | ZfB:2 |  | 2024-07 | LWL | 9 | C5 | 3.57 |  |  |  |  | 2025-01 | LWL | 9 | C5 | 6.42
Soest, KrA | Kreis Lippstadt | 1345 | 2024 | 1954 | ZfB:2 |  | 2024-07 | LWL | 9 | G3 | 3.86 |  |  |  |  | 2025-01 | LWL | 9 | G3 | 8.97
Soest, KrA | Kreis Lippstadt | 1379 | 2024 | 1954 | ZfB:2 |  | 2024-07 | LWL | 6 | B3 | 3.58 |  |  |  |  | 2025-01 | LWL | 6 | B3 | 8.74
Soest, KrA | Kreis Lippstadt | 1379 | 2024 | 1954 | ZfB:2 |  | 2024-07 | LWL | 6 | K7 | 3.86 |  |  |  |  | 2025-01 | LWL | 6 | K7 | 8.73
Soest, KrA | Kreis Lippstadt | 1410 | 2024 | 1970 | ZfB:2 |  | 2024-07 | LWL | 10 | B2 | 3.93 |  |  |  |  | 2025-01 | LWL | 10 | B2 | 9.37
Soest, KrA | Kreis Lippstadt | 1410 | 2024 | 1970 | ZfB:2 |  | 2024-07 | LWL | 10 | E7 | 3.75 |  |  |  |  | 2025-01 | LWL | 10 | E7 | 7.98
Soest, KrA | Altkreis Soest | 2986 | 2025 | 1953 | ZfB:2 |  | 2025-02 | LWL | 15 | B2 | 3.23 |  |  |  |  | 2025-07 | LWL | 15 | B2 | 8.02
Soest, KrA | Altkreis Soest | 2986 | 2025 | 1953 | ZfB:2 |  | 2025-02 | LWL | 15 | I6 | 3.36 |  |  |  |  | 2025-07 | LWL | 15 | I6 | 6.62
Soest, KrA | Altkreis Soest | 3488 | 2025 | 1968 | ZfB:2 |  | 2025-02 | LWL | 9 | D7 | 4.61 |  |  |  |  | 2025-07 | LWL | 9 | D7 | 9.38
Soest, KrA | Altkreis Soest | 3488 | 2025 | 1968 | ZfB:2 |  | 2025-02 | LWL | 9 | I4 | 4.65 |  |  |  |  | 2025-07 | LWL | 9 | I4 | 8.38
Soest, KrA | Altkreis Soest | 3506 | 2025 | 1974 | ZfB:2 |  | 2025-02 | LWL | 3 | C2 | 4.53 |  |  |  |  | 2025-07 | LWL | 3 | C2 | 9.12
Soest, KrA | Altkreis Soest | 3506 | 2025 | 1974 | ZfB:2 |  | 2025-02 | LWL | 3 | H8 | 4.59 |  |  |  |  | 2025-07 | LWL | 3 | H8 | 8.65
Soest, KrA | Altkreis Soest | 6321 | 2025 | 1961 | ZfB:2 |  | 2025-02 | LWL | 2 | A1 | 4.33 |  |  |  |  | 2025-07 | LWL | 2 | A1 | 9.26
Soest, KrA | Altkreis Soest | 6321 | 2025 | 1961 | ZfB:2 |  | 2025-02 | LWL | 2 | G4 | 4.56 |  |  |  |  | 2025-07 | LWL | 2 | G4 | 8.67
Soest, KrA | Altkreis Soest | 6400 | 2025 | 1960 | ZfB:2 |  | 2025-02 | LWL | 14 | A7 | 3.91 |  |  |  |  | 2025-07 | LWL | 14 | A7 | 6.91
Soest, KrA | Altkreis Soest | 6400 | 2025 | 1960 | ZfB:2 |  | 2025-02 | LWL | 14 | K3 | 3.72 |  |  |  |  | 2025-07 | LWL | 14 | K3 | 6.87
Soest, StdA | C | 1411 | 2022 | 1899 | ZFB:2 | 60 | 2022-03 | LWL | 9 | F4 | 4.89 |  |  |  |  | 2022-09 | LWL | 9 | F4 | 4.9
Soest, StdA | C | 1151 | 2019 | 1900 | Papersave Swiss (NCA) |  | 2019-03 | LWL | No. 526 | J6 | 3.48 |  |  |  |  | 2019-08 | LWL | No. 526 | J6 | 6.43
Soest, StdA | C | 1151 | 2019 | 1900 | Papersave Swiss (NCA) |  | 2019-03 | LWL | No. 526 | B6 | 3.64 |  |  |  |  | 2019-08 | LWL | No. 526 | B6 | 6.51
Soest, StdA | C | 1179 | 2019 | 1930 | Papersave Swiss (NCA) |  | 2019-03 | LWL | 4 | H6 | 3.37 |  |  |  |  | 2019-08 | LWL | 4 | H6 | 6.61
Soest, StdA | C | 876 | 2018 | 1919 | Papersave Swiss (NCA) |  | 2018-04 | LWL | 7 | L2 | 2.99 |  |  |  |  | 2018-08 | LWL | 7 | L2 | 6.88
Soest, StdA | C | 900 | 2018 | 1918 | Papersave Swiss (NCA) |  | 2018-04 | LWL | 18 | H2 | 3.92 |  |  |  |  | 2018-08 | LWL | 18 | H2 | 6.92
Soest, StdA | C | 876 | 2018 | 1919 | Papersave Swiss (NCA) |  | 2018-04 | LWL | 7 | F7 | 3.04 |  |  |  |  | 2018-08 | LWL | 7 | F7 | 7.07
Soest, StdA | C | 605-606 | 2016 |  | Papersave Swiss (NCA) |  | 2016-05 | LWL | 66 | I4/I5 | 3.77 |  |  |  |  | 2017-01 | LWL | 66 | I4/I5 | 7.12
Soest, StdA | C | 900 | 2018 | 1918 | Papersave Swiss (NCA) |  | 2018-04 | LWL | 18 | B8 | 4.2 |  |  |  |  | 2018-08 | LWL | 18 | B8 | 7.16
Soest, StdA | C | 1179 | 2019 | 1930 | Papersave Swiss (NCA) |  | 2019-03 | LWL | 4 | E2 | 3.88 |  |  |  |  | 2019-08 | LWL | 4 | E2 | 7.17
Soest, StdA | C | 1028 | 2017 | 1886 | CSC Book Saver (PAL) |  | 2017-01 | LWL | 9. Ausgabe | B4 | 4.74 |  |  |  |  | 2017-05 | LWL | 9. Ausgabe | B4 | 7.19
Soest, StdA | C | 1165 | 2019 | 1902 | Papersave Swiss (NCA) |  | 2019-03 | LWL | Seitenzahl 5 | G2 | 4.64 |  |  |  |  | 2019-08 | LWL | Seitenzahl 5 | G2 | 7.23
Soest, StdA | C | 1031 | 2017 | 1891 | CSC Book Saver (PAL) |  | 2017-01 | LWL | 14 | K4 | 4.66 |  |  |  |  | 2017-05 | LWL | 14 | K4 | 7.25
Soest, StdA | C | 843 | 2016 |  | Papersave Swiss (NCA) |  | 2016-05 | LWL | 57 | G3 | 4.28 |  |  |  |  | 2017-01 | LWL | 57 | G3 | 7.43
Soest, StdA | C | 1165 | 2019 | 1902 | Papersave Swiss (NCA) |  | 2019-03 | LWL | Seitenzahl 5 | G7 | 4.21 |  |  |  |  | 2019-08 | LWL | Seitenzahl 5 | G7 | 7.44
Soest, StdA | C | 605-606 | 2016 |  | Papersave Swiss (NCA) |  | 2016-05 | LWL | 66 | G4/G5 | 3.86 |  |  |  |  | 2017-01 | LWL | 66 | G4/G5 | 7.47
Soest, StdA | C | 1031 | 2017 | 1891 | CSC Book Saver (PAL) |  | 2017-01 | LWL | 14 | B6 | 4.58 |  |  |  |  | 2017-05 | LWL | 14 | B6 | 7.48
Soest, StdA | C | 292 | 2015 |  | CSC Book Saver (PAL) |  | 2015-04 | LWL | 5 | A4 | 3.95 |  |  |  |  | 2015-11 | LWL | 5 | A4 | 7.53
Soest, StdA | C | 951 | 2018 | 1917 | Papersave Swiss (NCA) |  | 2018-04 | LWL | 4 | L6 | 3.83 |  |  |  |  | 2018-08 | LWL | 4 | L6 | 7.53
Soest, StdA | C | 1377 | 2022 | 1911 | ZFB:2 | 60 | 2022-03 | LWL | 2 | C1/C2 | 4.02 |  |  |  |  | 2022-09 | LWL | 2 | C1/C2 | 7.53
Soest, StdA | C | 843 | 2016 |  | Papersave Swiss (NCA) |  | 2016-05 | LWL | 57 | B5 | 4.4 |  |  |  |  | 2017-01 | LWL | 57 | B5 | 7.55
Soest, StdA | C | 1040 | 2017 | 1899 | CSC Book Saver (PAL) |  | 2017-01 | LWL | 110 (2. Seite) | B2 | 5.37 |  |  |  |  | 2017-05 | LWL | 110 (2. Seite) | B2 | 7.56
Soest, StdA | C | 290 | 2015 |  | CSC Book Saver (PAL) |  | 2015-04 | LWL | 3 | H4/H5 | 3.47 |  |  |  |  | 2015-11 | LWL | 3 | H4/H5 | 7.64
Soest, StdA | C | 991 | 2018 | 1915 | Papersave Swiss (NCA) |  | 2018-04 | LWL | 13 | E4 | 3.82 |  |  |  |  | 2018-08 | LWL | 13 | E4 | 7.68
Soest, StdA | C | 1343 | 2022 | 1924 | ZFB:2 | 60 | 2022-03 | LWL | 3 | Q9 | 4.73 |  |  |  |  | 2022-09 | LWL | 3 | Q9 | 7.71
Soest, StdA | C | 1114 | 2019 | 1919 | Papersave Swiss (NCA) |  | 2019-03 | LWL | 3 | J4 | 3.65 |  |  |  |  | 2019-08 | LWL | 3 | J4 | 7.73
Soest, StdA | C | 1249 | 2021 | 1872 | ZFB:2 |  | 2021-06 | LWL | 10 | L7 | 3.82 |  |  |  |  | 2022-02 | LWL | 10 | L7 | 7.76
Soest, StdA | C | 1114 | 2019 | 1919 | Papersave Swiss (NCA) |  | 2019-03 | LWL | 3 | B4 | 4.06 |  |  |  |  | 2019-08 | LWL | 3 | B4 | 7.78
Soest, StdA | C | 1141 | 2019 | 1916 | Papersave (Battelle, ZFB) | [10 empty] | 2021-03 | LWL | 21 | J7 | 7.78
Soest, StdA | C | 286/2 | 2015 |  | CSC Book Saver (PAL) |  | 2015-04 | LWL | 4 | I3 | 3.82 |  |  |  |  | 2015-11 | LWL | 4 | I3 | 7.83
Soest, StdA | C | 287 | 2015 |  | CSC Book Saver (PAL) |  | 2015-04 | LWL | 9 | J7 | 3.98 |  |  |  |  | 2015-11 | LWL | 9 | J7 | 7.85
Soest, StdA | C | 294 | 2015 |  | CSC Book Saver (PAL) |  | 2015-04 | LWL | 3 | C3 | 3.09 |  |  |  |  | 2015-11 | LWL | 3 | C3 | 7.85
Soest, StdA | C | 292 | 2015 |  | CSC Book Saver (PAL) |  | 2015-04 | LWL | 5 | H7 | 3.84 |  |  |  |  | 2015-11 | LWL | 5 | H7 | 7.87
Soest, StdA | C | 951 | 2018 | 1917 | Papersave Swiss (NCA) |  | 2018-04 | LWL | 4 | B3 | 3.89 |  |  |  |  | 2018-08 | LWL | 4 | B3 | 7.87
Soest, StdA | C | 286/2 | 2015 |  | CSC Book Saver (PAL) |  | 2015-04 | LWL | 4 | C7 | 3.88 |  |  |  |  | 2015-11 | LWL | 4 | C7 | 7.91
Soest, StdA | C | 768 | 2016 |  | Papersave Swiss (NCA) |  | 2016-05 | LWL | 121 | G3 | 3.64 |  |  |  |  | 2017-01 | LWL | 121 | G3 | 7.94
Soest, StdA | C | 768 | 2016 |  | Papersave Swiss (NCA) |  | 2016-05 | LWL | 121 | H7 | 3.64 |  |  |  |  | 2017-01 | LWL | 121 | H7 | 8.1
Soest, StdA | C | 1019 | 2017 | 1867 | CSC Book Saver (PAL) |  | 2017-01 | LWL | 9 (Rückseite) | F6 | 4.59 |  |  |  |  | 2017-05 | LWL | 9 (Rückseite) | F6 | 8.19
Soest, StdA | C | 1203 (K35) | 2020 | 1903 | Papersave (Battelle, ZFB) |  | 2020-06 | LWL | 7 | L1/L2 | 4.02 |  |  |  |  | 2021-03 | LWL | 7 | L1/L2 | 8.23
Soest, StdA | C | 1400 | 2022 | 1985 | ZFB:2 | 60 | 2022-03 | LWL | 5 | N9 | 4.61 |  |  |  |  | 2022-09 | LWL | 5 | N9 | 8.23
Soest, StdA | C | 1028 | 2017 | 1886 | CSC Book Saver (PAL) |  | 2017-01 | LWL | 9. Ausgabe | G7 | 4.64 |  |  |  |  | 2017-05 | LWL | 9. Ausgabe | G7 | 8.24
Soest, StdA | C | 1019 | 2017 | 1867 | CSC Book Saver (PAL) |  | 2017-01 | LWL | 9 (Rückseite) | J4 | 4.55 |  |  |  |  | 2017-05 | LWL | 9 (Rückseite) | J4 | 8.24
Soest, StdA | C | 1400 | 2022 | 1895 | ZFB:2 | 60 | 2022-03 | LWL | 5 | E3 | 4.61 |  |  |  |  | 2022-09 | LWL | 5 | E3 | 8.27
Soest, StdA | C | 290 | 2015 |  | CSC Book Saver (PAL) |  | 2015-04 | LWL | 3 | B7 | 3.38 |  |  |  |  | 2015-11 | LWL | 3 | B7 | 8.32
Soest, StdA | C | 1343 | 2022 | 1924 | ZFB:2 | 60 | 2022-03 | LWL | 3 | D9 | 5.07 |  |  |  |  | 2022-09 | LWL | 3 | D9 | 8.33
Soest, StdA | C | 1203 (K35) | 2020 | 1903 | Papersave (Battelle, ZFB) |  | 2020-06 | LWL | 7 | D4 | 4.18 |  |  |  |  | 2021-03 | LWL | 7 | D4 | 8.39
Soest, StdA | C | 1022 | 2017 | 1871 | CSC Book Saver (PAL) |  | 2017-01 | LWL | 4 | B2 | 5.18 |  |  |  |  | 2017-05 | LWL | 4 | B2 | 8.4
Soest, StdA | C | 1040 | 2017 | 1899 | CSC Book Saver (PAL) |  | 2017-01 | LWL | 110 (2. Seite) | K7 | 4.68 |  |  |  |  | 2017-05 | LWL | 110 (2. Seite) | K7 | 8.41
Soest, StdA | C | 287 | 2015 |  | CSC Book Saver (PAL) |  | 2015-04 | LWL | 9 | C2 | 4.04 |  |  |  |  | 2015-11 | LWL | 9 | C2 | 8.43
Soest, StdA | C | 1245 (K36) | 2020 | 1928 | Papersave (Battelle, ZFB) |  | 2020-06 | LWL | 13 | E4 | 3.84 |  |  |  |  | 2021-03 | LWL | 13 | E4 | 8.44
Soest, StdA | C | 294 | 2015 |  | CSC Book Saver (PAL) |  | 2015-04 | LWL | 3 | J7 | 3.12 |  |  |  |  | 2015-11 | LWL | 3 | J7 | 8.51
Soest, StdA | C | 1141 | 2019 | 1916 | Papersave (Battelle, ZFB) | [10 empty] | 2021-03 | LWL | 21 | C7 | 8.51
Soest, StdA | C | 1411 | 2022 | 1899 | ZFB:2 | 60 | 2022-03 | LWL | 9 | N8 | 4.78 |  |  |  |  | 2022-09 | LWL | 9 | N8 | 8.57
Soest, StdA | C | 1245 (K36) | 2020 | 1928 | Papersave (Battelle, ZFB) |  | 2020-06 | LWL | 13 | R12 | 3.87 |  |  |  |  | 2021-03 | LWL | 13 | R12 | 8.59
Soest, StdA | C | 991 | 2018 | 1915 | Papersave Swiss (NCA) |  | 2018-04 | LWL | 13 | K5 | 3.68 |  |  |  |  | 2018-08 | LWL | 13 | K5 | 8.6
Soest, StdA | C | 1338 | 2021 | 1928 | ZFB:2 |  | 2021-06 | LWL | 3 | B5 | 4.08 |  |  |  |  | 2022-02 | LWL | 3 | B5 | 8.62
Soest, StdA | C | 1394 | 2022 | 1918 | ZFB:2 | 60 | 2022-03 | LWL | 11 | B7/C7 | 5.24 |  |  |  |  | 2022-09 | LWL | 11 | B7/C7 | 8.62
Soest, StdA | C | 1015 | 2018 | 1861 | Papersave Swiss (NCA) |  | 2018-04 | LWL | 3 | E3 | 3.76 |  |  |  |  | 2018-08 | LWL | 3 | E3 | 8.65
Soest, StdA | C | 1015 | 2018 | 1861 | Papersave Swiss (NCA) |  | 2018-04 | LWL | 3 | J5 | 3.78 |  |  |  |  | 2018-08 | LWL | 3 | J5 | 8.71
Soest, StdA | C | 1223 | 2020 | 1900 | Papersave (Battelle, ZFB) |  | 2020-06 | LWL | 4 | D8 | 4.63 |  |  |  |  | 2021-03 | LWL | 4 | D8 | 8.72
Soest, StdA | C | 1377 | 2022 | 1911 | ZFB:2 | 60 | 2022-03 | LWL | 2 | K7 | 4.35 |  |  |  |  | 2022-09 | LWL | 2 | K7 | 8.77
Soest, StdA | C | 1289/5 | 2021 | 1928 | ZFB:2 |  | 2021-06 | LWL | 6 | H2 | 4.8 |  |  |  |  | 2022-02 | LWL | 6 | H2 | 8.78
Soest, StdA | C | 1289/5 | 2021 | 1928 | ZFB:2 |  | 2021-06 | LWL | 6 | H10 | 4.71 |  |  |  |  | 2022-02 | LWL | 6 | H10 | 8.86
Soest, StdA | C | 1261 | 2021 | 1928 | ZFB:2 |  | 2021-06 | LWL | 3 | C2 | 5.6 |  |  |  |  | 2022-02 | LWL | 3 | C2 | 8.87
Soest, StdA | C | 1336 | 2021 | 1925 | ZFB:2 |  | 2021-06 | LWL | 6 | C9 | 4.91 |  |  |  |  | 2022-02 | LWL | 6 | C9 | 8.87
Soest, StdA | C | 1249 | 2021 | 1872 | ZFB:2 |  | 2021-06 | LWL | 10 | F3 | 3.62 |  |  |  |  | 2022-02 | LWL | 10 | F3 | 8.92
Soest, StdA | C | 1261 | 2021 | 1928 | ZFB:2 |  | 2021-06 | LWL | 3 | N10 | 5.15 |  |  |  |  | 2022-02 | LWL | 3 | N10 | 8.92
Soest, StdA | C | 1338 | 2021 | 1928 | ZFB:2 |  | 2021-06 | LWL | 3 | I2 | 4.19 |  |  |  |  | 2022-02 | LWL | 3 | I2 | 8.94
Soest, StdA | C | 1223 | 2020 | 1900 | Papersave (Battelle, ZFB) |  | 2020-06 | LWL | 4 | M4 | 4.65 |  |  |  |  | 2021-03 | LWL | 4 | M4 | 9.01
Soest, StdA | C | 1336 | 2021 | 1925 | ZFB:2 |  | 2021-06 | LWL | 6 | M2 | 4.37 |  |  |  |  | 2022-02 | LWL | 6 | M2 | 9.01
Soest, StdA | C | 1394 | 2022 | 1918 | ZFB:2 | 60 | 2022-03 | LWL | 11 | H3 | 4.73 |  |  |  |  | 2022-09 | LWL | 11 | H3 | 9.29
Soest, StdA | C | 1022 | 2017 | 1871 | CSC Book Saver (PAL) |  | 2017-01 | LWL | 4 | K7 | 5.11 |  |  |  |  | 2017-05 | LWL | 4 | K7 | 9.65
Soest, StdA | B | 7 | 2023 | 1785 | ZfB:2 |  | 2023-03 | LWL | 7 | B2 | 3.8 |  |  |  |  | 2023-11 | LWL | 7 | B2
Soest, StdA | B | 7 | 2023 | 1785 | ZfB:2 |  | 2023-03 | LWL | 7 | L5 | 3.88 |  |  |  |  | 2023-11 | LWL | 7 | L5
Soest, StdA | C | 1416 | 2023 | 1901 | ZfB:2 |  | 2023-03 | LWL | 11 | F4 | 5.15 |  |  |  |  | 2023-11 | LWL | 11 | F4 | 9.07
Soest, StdA | C | 1416 | 2023 | 1901 | ZfB:2 |  | 2023-03 | LWL | 11 | M8 | 5.82 |  |  |  |  | 2023-11 | LWL | 11 | M8 | 9.2
Soest, StdA | C | 1421 | 2023 | 1902 | ZfB:2 |  | 2023-03 | LWL | 8 | B8 | 4.78 |  |  |  |  | 2023-11 | LWL | 8 | B8 | 8.69
Soest, StdA | C | 1421 | 2023 | 1902 | ZfB:2 |  | 2023-03 | LWL | 8 | O2 | 5.55 |  |  |  |  | 2023-11 | LWL | 8 | O2 | 6.73
Soest, StdA | C | 1431 | 2023 | 1906 | ZfB:2 |  | 2023-03 | LWL | 5 | D2 | 4.8 |  |  |  |  | 2023-11 | LWL | 5 | D2 | 8.92
Soest, StdA | C | 1431 | 2023 | 1906 | ZfB:2 |  | 2023-03 | LWL | 5 | N10 | 4.26 |  |  |  |  | 2023-11 | LWL | 5 | N10 | 8.83
Soest, StdA | C | 1436 | 2023 | 1917 | ZfB:2 |  | 2023-03 | LWL | 7 | E11 | 3.77 |  |  |  |  | 2023-11 | LWL | 7 | E11 | 8.32
Soest, StdA | C | 1436 | 2023 | 1917 | ZfB:2 |  | 2023-03 | LWL | 7 | N3 | 3.96 |  |  |  |  | 2023-11 | LWL | 7 | N3 | 8.27
Soest, StdA | C | 1448 | 2024 | 1900 | ZfB:2 |  | 2024-04 | LWL | 9 | C8 | 3.99 |  |  |  |  | 2024-07 | LWL | 9 | C8 | 8.09
Soest, StdA | C | 1448 | 2024 | 1900 | ZfB:2 |  | 2024-04 | LWL | 9 | M7 | 4.22 |  |  |  |  | 2024-07 | LWL | 9 | M7 | 7.47
Soest, StdA | C | 1458 | 2024 | 1924 | ZfB:2 |  | 2024-04 | LWL | 3 | D9 | 4.52 |  |  |  |  | 2024-07 | LWL | 3 | D9 | 7.44
Soest, StdA | C | 1458 | 2024 | 1924 | ZfB:2 |  | 2024-04 | LWL | 3 | Q9 | 4.52 |  |  |  |  | 2024-07 | LWL | 3 | Q9 | 8.45
Soest, StdA | C | 1461 | 2024 |  | ZfB:2 |  | 2024-04 | LWL | 11 | D2 | 3.69 |  |  |  |  | 2024-07 | LWL | 11 | D2 | 6.17
Soest, StdA | C | 1461 | 2024 |  | ZfB:2 |  | 2024-04 | LWL | 11 | N8 | 4.02 |  |  |  |  | 2024-07 | LWL | 11 | N8 | 8.04
Soest, StdA | C | 1474 | 2024 | 1904 | ZfB:2 |  | 2024-04 | LWL | 8 (Rückseite) | E4 | 4.36 |  |  |  |  | 2024-07 | LWL | 8 (Rückseite) | E4 | 8.1
Soest, StdA | C | 1474 | 2024 | 1904 | ZfB:2 |  | 2024-04 | LWL | 8 (Rückseite) | N8 | 4.68 |  |  |  |  | 2024-07 | LWL | 8 v.h. | N8 | 8.26
Soest, StdA | C | 1488 | 2024 | 1889 | ZfB:2 |  | 2024-04 | LWL | 8 | C5 | 3.61 |  |  |  |  | 2024-07 | LWL | 8 | C5 | 6.45
Soest, StdA | C | 1488 | 2024 | 1889 | ZfB:2 |  | 2024-04 | LWL | 8 | L5 | 4.16 |  |  |  |  | 2024-07 | LWL | 8 | L5 | 6.49
Soest, StdA | C | 1495 | 2025 | 1919 | ZfB:2 |  | 2025-02 | LWL | 5 | D5 | 4.84 |  |  |  |  | 2025-06 | LWL | 5 | D5 | 8.89
Soest, StdA | C | 1495 | 2025 | 1919 | ZfB:2 |  | 2025-02 | LWL | 5 | I4 | 4.59 |  |  |  |  | 2025-06 | LWL | 5 | I4 | 8.88
Soest, StdA | C | 1500 | 2025 | 1924 | ZfB:2 |  | 2025-02 | LWL | 3 | D9 | 4.01 |  |  |  |  | 2025-06 | LWL | 3 | D9 | 8.69
Soest, StdA | C | 1500 | 2025 | 1924 | ZfB:2 |  | 2025-02 | LWL | 3 | P9 | 4.08 |  |  |  |  | 2025-06 | LWL | 3 | P9 | 9.05
Soest, StdA | C | 1519 | 2025 | 1931 | ZfB:2 |  | 2025-02 | LWL | 6 | F4 | 4.26 |  |  |  |  | 2025-06 | LWL | 6 | F4 | 8.67
Soest, StdA | C | 1519 | 2025 | 1931 | ZfB:2 |  | 2025-02 | LWL | 6 | N10 | 4.21 |  |  |  |  | 2025-06 | LWL | 6 | N10 | 8.46
Soest, StdA | C | 1555 | 2025 | 1923 | ZfB:2 |  | 2025-02 | LWL | 7 | A7 | 3.46 |  |  |  |  | 2025-06 | LWL | 7 | A7 | 8.9
Soest, StdA | C | 1555 | 2025 | 1923 | ZfB:2 |  | 2025-02 | LWL | 7 | H3 | 3.39 |  |  |  |  | 2025-06 | LWL | 7 | H3 | 9.42
Soest, StdA | C | 1593 | 2025 | 1912 | ZfB:2 |  | 2025-02 | LWL | 12 | B7 | 4.08 |  |  |  |  | 2025-06 | LWL | 12 | B7 | 9.04
Soest, StdA | C | 1593 | 2025 | 1912 | ZfB:2 |  | 2025-02 | LWL | 12 | K5 | 3.95 |  |  |  |  | 2025-06 | LWL | 12 | K5 | 9.11
Steinfurt, KrA | AST KT (Protokolle) | 1983 | 2022 | 1983 | ZFB:2 |  | 2022-09 | LWL | 5 | I2 | 4.53 |  |  |  |  | 2023-03 | LWL | 5 | I2 | 5.19
Steinfurt, KrA | AST KT (Protokolle) | 1983 | 2022 | 1983 | ZFB:2 |  | 2022-09 | LWL | 5 | B7 | 4.61 |  |  |  |  | 2023-03 | LWL | 5 | B7 | 5.4
Steinfurt, KrA | AST KT (Protokolle) | 1990 Bd.III | 2022 | 1990 | ZFB:2 |  | 2022-09 | LWL | 1 | I6 | 5.59 |  |  |  |  | 2023-03 | LWL | 1 | I6 | 5.93
Steinfurt, KrA | AST KT (Protokolle) | 1990 Bd.III | 2022 | 1990 | ZFB:2 |  | 2022-09 | LWL | 1 | C3 | 5.63 |  |  |  |  | 2023-03 | LWL | 1 | C3 | 6.14
Steinfurt, KrA | AST KT (Protokolle) | 1954-1955 | 2022 | 1954 | ZFB:2 |  | 2022-09 | LWL | 9 | B2 | 3.74 |  |  |  |  | 2023-03 | LWL | 9 | B2 | 7.36
Steinfurt, KrA | AST KT (Protokolle) | 1999 | 2022 | 1999 | ZFB:2 |  | 2022-09 | LWL | 5 | J6 | 7.08 |  |  |  |  | 2023-03 | LWL | 5 | J6 | 7.36
Steinfurt, KrA | AST KT (Protokolle) | 1999 | 2022 | 1999 | ZFB:2 |  | 2022-09 | LWL | 5 | D3 | 7.11 |  |  |  |  | 2023-03 | LWL | 5 | D3 | 7.49
Steinfurt, KrA | AST KT (Protokolle) | 1954-1955 | 2022 | 1954 | ZFB:2 |  | 2022-09 | LWL | 9 | J6 | 3.6 |  |  |  |  | 2023-03 | LWL | 9 | J6 | 8.19
Steinfurt, KrA | AST KT (Protokolle) | 1974 | 2022 | 1974 | ZFB:2 |  | 2022-09 | LWL | 7 | A4 | 3.65 |  |  |  |  | 2023-03 | LWL | 7 | A4 | 8.5
Steinfurt, KrA | AST KT (Protokolle) | 1974 | 2022 | 1974 | ZFB:2 |  | 2022-09 | LWL | 7 | K7 | 3.28 |  |  |  |  | 2023-03 | LWL | 7 | K7 | 8.9
Steinfurt, KrA | 104 Amt 67 | 39/654-30-30-3 | 2024 | 1957 | ZfB:2 |  | 2024-04 | LWL | 11 | D6 | 4.06 |  |  |  |  | 2025-05 | LWL | 11 | D6 | 8.61
Steinfurt, KrA | 104 Amt 67 | 39/654-30-30-3 | 2024 | 1957 | ZfB:2 |  | 2024-04 | LWL | 11 | I4 | 4.23 |  |  |  |  | 2025-05 | LWL | 11 | I4 | 8.83
Steinfurt, KrA | 104 Amt 67 | 47/1104/2 | 2024 | 1942 | ZfB:2 |  | 2024-04 | LWL | 8 | B8 | 5.05 |  |  |  |  | 2025-05 | LWL | 8 | B8 | 8.9
Steinfurt, KrA | 104 Amt 67 | 47/1104/2 | 2024 | 1942 | ZfB:2 |  | 2024-04 | LWL | 8 | K4 | 3.7 |  |  |  |  | 2025-05 | LWL | 8 | K4 | 8.73
Steinfurt, KrA | 104 Amt 67 | 64/1613/1 | 2024 | 1946 | ZfB:2 |  | 2024-04 | LWL | 16 | C3 | 3.86 |  |  |  |  | 2025-05 | LWL | 16 | C3 | 7.94
Steinfurt, KrA | 104 Amt 67 | 64/1613/1 | 2024 | 1946 | ZfB:2 |  | 2024-04 | LWL | 16 | H7 | 3.77 |  |  |  |  | 2025-05 | LWL | 16 | H7 | 8.83
Steinfurt, KrA | K1 | Nr.73, 1.Hefter | 2024 | 1938 | ZfB:2 |  | 2024-06 | LWL | 10 | B4 | 4.28 |  |  |  |  | 2025-05 | LWL | 10 | B4 | 8.6
Steinfurt, KrA | K1 | Nr.73, 1.Hefter | 2024 | 1938 | ZfB:2 |  | 2024-06 | LWL | 10 | I5 | 4.41 |  |  |  |  | 2025-05 | LWL | 10 | I5 | 9.36
Steinfurt, KrA | K2 | Wasserverband "Strotbach" Akte I, 6-53-05/45 | 2024 | 1961 | ZfB:2 |  | 2024-06 | LWL | 7 | C3 | 3.73 |  |  |  |  | 2025-05 | LWL | 7 | C3 | 8.35
Steinfurt, KrA | K2 | Wasserverband "Strotbach" Akte I, 6-53-05/45 | 2024 | 1961 | ZfB:2 |  | 2024-06 | LWL | 7 | J6 | 3.64 |  |  |  |  | 2025-05 | LWL | 7 | J6 | 8.11
Steinfurt, KrA | K3 | Wasser- und Bodenverband "Dreierwalder Aa" (Band 1), 65-654-30-21/1 Oberes Ibbenbüren Aatal Bd.II | 2024 | 1964 | ZfB:2 |  | 2024-06 | LWL | 15 | A4 | 3.97 |  |  |  |  | 2025-05 | LWL | 15 | A4 | 7.53
Steinfurt, KrA | K3 | Wasser- und Bodenverband "Dreierwalder Aa" (Band 1), 65-654-30-21/1 Oberes Ibbenbüren Aatal Bd.II | 2024 | 1964 | ZfB:2 |  | 2024-06 | LWL | 15 | K7 | 3.82 |  |  |  |  | 2025-05 | LWL | 15 | K7 | 7.29
Steinfurt, KrA | K5 | 6-5430-1-21 Register "O" | 2024 | 1960 | ZfB:2 |  | 2024-06 | LWL | 10 | B7 | 4.81 |  |  |  |  | 2025-05 | LWL | 10 | B7
Steinfurt, KrA | K5 | 6-5430-1-21 Register "O" | 2024 | 1960 | ZfB:2 |  | 2024-06 | LWL | 10 | F5 | 4.83 |  |  |  |  | 2025-05 | LWL | 10 | F5
Steinfurt, KrA | K6 | Wasser- und Bodenverband "Elsenbieke" Bd.2, 65-654-30-55/6 Bd.I geschlossen | 2024 | 1960 | ZfB:2 |  | 2024-06 | LWL | 8 | E7 | 3.06 |  |  |  |  | 2025-05 | LWL | 8 | E7 | 8.84
Steinfurt, KrA | K6 | Wasser- und Bodenverband "Elsenbieke" Bd.2, 65-654-30-55/6 Bd.I geschlossen | 2024 | 1960 | ZfB:2 |  | 2024-06 | LWL | 8 | K3 | 3.7 |  |  |  |  | 2025-05 | LWL | 8 | K3 | 8.72
Steinfurt, KrA | 104 | 80 | 2024 | 1936 | ZfB:2 |  | 2024-09 | LWL | 7 | B4 | 4.28 |  |  |  |  | 2025-05 | LWL | 7 | B4 | 8.74
Steinfurt, KrA | 104 | 80 | 2024 | 1936 | ZfB:2 |  | 2024-09 | LWL | 7 | G8 | 4.33 |  |  |  |  | 2025-05 | LWL | 7 | G8 | 8.44
Steinfurt, KrA | 104 | 96 | 2024 | 1937 | ZfB:2 |  | 2024-09 | LWL | 11 | B8 | 4.09 |  |  |  |  | 2025-05 | LWL | 11 | B8 | 9.41
Steinfurt, KrA | 104 | 96 | 2024 | 1937 | ZfB:2 |  | 2024-09 | LWL | 11 | J7 | 4.2 |  |  |  |  | 2025-05 | LWL | 11 | J7 | 9.6
Steinfurt, KrA | 104 | 104 | 2024 | 1957 | ZfB:2 |  | 2024-09 | LWL | 12 | A5 | 3.97 |  |  |  |  | 2025-05 | LWL | 12 | A5 | 6.94
Steinfurt, KrA | 104 | 104 | 2024 | 1957 | ZfB:2 |  | 2024-09 | LWL | 12 | K5 | 3.83 |  |  |  |  | 2025-05 | LWL | 12 | K5 | 7.85
Steinfurt, KrA | 104 | 116 | 2024 | 1958 | ZfB:2 |  | 2024-09 | LWL | 13 | B5 | 3.75 |  |  |  |  | 2025-05 | LWL | 13 | B5 | 7.76
Steinfurt, KrA | 104 | 116 | 2024 | 1958 | ZfB:2 |  | 2024-09 | LWL | 13 | I7 | 3.9 |  |  |  |  | 2025-05 | LWL | 13 | I7 | 7.91
Steinfurt, KrA | 104 | 125 | 2024 | 1940 | ZfB:2 |  | 2024-09 | LWL | 11 | E3 | 4.96 |  |  |  |  | 2025-05 | LWL | 11 | E3 | 7.52
Steinfurt, KrA | 104 | 125 | 2024 | 1940 | ZfB:2 |  | 2024-09 | LWL | 11 | I3 | 4.91 |  |  |  |  | 2025-05 | LWL | 11 | I3 | 7.69
Steinfurt, StdA | 104 Amt 67 | Nr.7 654-30-13-10, Bd.III | 2023 | 1965 | ZfB:2 |  | 2023-04 | LWL | 3 | C4 | 3.2 |  |  |  |  | 2023-12 | LWL | 3 | C4 | 9.93
Steinfurt, StdA | 104 Amt 67 | Nr.7 654-30-13-10, Bd.III | 2023 | 1965 | ZfB:2 |  | 2023-04 | LWL | 3 | H6 | 3.43 |  |  |  |  | 2023-12 | LWL | 3 | H6 | 10
Steinfurt, StdA | 104 Amt 67 | Nr.16 | 2023 | 1955 | ZfB:2 |  | 2023-04 | LWL | 3 | A8 | 3.47 |  |  |  |  | 2023-12 | LWL | 3 | A8 | 8.14
Steinfurt, StdA | 104 Amt 67 | Nr.16 | 2023 | 1955 | ZfB:2 |  | 2023-04 | LWL | 3 | J7 | 3.3 |  |  |  |  | 2023-12 | LWL | 3 | J7 | 7.97
Steinfurt, StdA | 104 Amt 67 | Nr.23 65-654-30-15/13, Bd.I | 2023 | 1956 | ZfB:2 |  | 2023-04 | LWL | 9 | D4 | 3.22 |  |  |  |  | 2023-12 | LWL | 9 | D4 | 9.15
Steinfurt, StdA | 104 Amt 67 | Nr.23 65-654-30-15/13, Bd.I | 2023 | 1956 | ZfB:2 |  | 2023-04 | LWL | 9 | K3 | 3.25 |  |  |  |  | 2023-12 | LWL | 9 | K3 | 9.22
Steinfurt, StdA | 104 Amt 67 | Nr.30 | 2023 | 1957 | ZfB:2 |  | 2023-04 | LWL | 10 | C2 | 3.55 |  |  |  |  | 2023-12 | LWL | 10 | C2 | 9.36
Steinfurt, StdA | 104 Amt 67 | Nr.30 | 2023 | 1957 | ZfB:2 |  | 2023-04 | LWL | 10 | K7 | 3.34 |  |  |  |  | 2023-12 | LWL | 10 | K7 | 8.39
Steinfurt, StdA | 104 Amt 67 | Nr.38 | 2023 | 1962 | ZfB:2 |  | 2023-04 | LWL | 12 | B6 | 3.17 |  |  |  |  | 2023-12 | LWL | 12 | B6 | nicht entsäurt
Steinfurt, StdA | 104 Amt 67 | Nr.38 | 2023 | 1962 | ZfB:2 |  | 2023-04 | LWL | 12 | J4 | 2.95 |  |  |  |  | 2023-12 | LWL | 12 | J4 | nicht entsäurt
Steinheim, StdA | verschiedenes | 1075/1 | 2021 | 1981 | Papersave (Battelle, ZFB) |  | 2021-03 | LWL | 8 | B2 | 4.88 |  |  |  |  | 2021-08 | LWL | 8 | B2 | 5
Steinheim, StdA | verschiedenes | 1075/1 | 2021 | 1981 | Papersave (Battelle, ZFB) |  | 2021-03 | LWL | 8 | J7 | 5.07 |  |  |  |  | 2021-08 | LWL | 8 | J7 | 5.1
Steinheim, StdA |  | Steinheimer Flaggenstreit 1933 | 2015 |  | ZfB:2 |  | 2015-07 | LWL | 5 | C5 | 3.46 |  |  |  |  | 2016-01 | LWL | 5 | C5 | 6.7
Steinheim, StdA | verschiedenes | 1053 (-18-) | 2020 | 1946 | Papersave (Battelle, ZFB) |  | 2020-05 | LWL | 3 | H4 | 3.98 |  |  |  |  | 2021-01 | LWL | 3 | H4 | 6.81
Steinheim, StdA | verschiedenes | 38-3 | 2019 | 1934 | Papersave (Battelle, ZFB) |  | 2019-07 | LWL | 11 | B7/C7 | 3.61 |  |  |  |  | 2020-03 | LWL | 11 | B7/C7 | 6.84
Steinheim, StdA | verschiedenes | 1053 (-18-) | 2020 | 1946 | Papersave (Battelle, ZFB) |  | 2020-05 | LWL | 3 | B7/C7 | 4.11 |  |  |  |  | 2021-01 | LWL | 3 | B7/C7 | 6.93
Steinheim, StdA | Einwohnermeldekartei | 1940-1953 | 2014 |  | ZfB:2 |  | 2014-08 | LWL | 4 (Sokoliess) | F1 | 3.92 |  |  |  |  | 2015-03 | LWL | 4 (Sokoliess) | F1 | 7
Steinheim, StdA | Einwohnermeldekartei | 1940-1953 | 2014 |  | ZfB:2 |  | 2014-08 | LWL | 3 (Pöppe) | C1 | 3.37 |  |  |  |  | 2015-03 | LWL | 3 (Pöppe) | C1 | 7.04
Steinheim, StdA |  | Steinheimer Flaggenstreit 1933 | 2015 |  | ZfB:2 |  | 2015-07 | LWL | 5 | E4 | 3.67 |  |  |  |  | 2016-01 | LWL | 5 | E4 | 7.08
Steinheim, StdA | Einwohnermeldekartei | D i - o | 2017 |  | ZFB:2 |  | 2017-05 | LWL | Carola Diekmann 25 | B7 | 4.07 |  |  |  |  | 2018-04 | LWL | Carola Diekmann 25 | B7 | 7.17
Steinheim, StdA | Einwohnermeldekartei | 1953-1963 | 2014 |  | ZfB:2 |  | 2014-08 | LWL | 3 (Eberlein, Gerhard) | C7 | 4.76 |  |  |  |  | 2015-03 | LWL | 3 (Eberlein, Gerhard) | C7 | 7.26
Steinheim, StdA | verschiedenes | 75 | 2021 | 1934 | Papersave (Battelle, ZFB) |  | 2021-03 | LWL | 5 | J4 | 4.34 |  |  |  |  | 2021-08 | LWL | 5 | J4 | 7.26
Steinheim, StdA |  | 1 | 2015 |  | ZfB:2 |  | 2015-07 | LWL | 2 | C2 | 3.21 |  |  |  |  | 2016-01 | LWL | 2 | C2 | 7.3
Steinheim, StdA | verschiedenes | 28-6 | 2019 | 1926 | Papersave (Battelle, ZFB) |  | 2019-07 | LWL | 2 | K2 | 4.02 |  |  |  |  | 2020-03 | LWL | 2 | K2 | 7.3
Steinheim, StdA | verschiedenes | Wohlfartamts Unterstützungsanträge 1931-1943 | 2020 | 1934 | Papersave (Battelle, ZFB) |  | 2020-05 | LWL | 14 | B7 | 3.84 |  |  |  |  | 2021-01 | LWL | 14 | B7 | 7.31
Steinheim, StdA | verschiedenes | 28-6 | 2019 | 1926 | Papersave (Battelle, ZFB) |  | 2019-07 | LWL | 2 | B7 | 3.84 |  |  |  |  | 2020-03 | LWL | 2 | B7 | 7.34
Steinheim, StdA | Einwohnermeldekartei | O f - w | 2017 |  | ZFB:2 |  | 2017-05 | LWL | Bärbel Ollech 9 | E6 | 4.19 |  |  |  |  | 2018-04 | LWL | Bärbel Ollech 9 | E6 | 7.35
Steinheim, StdA | Einwohnermeldekartei | 1920-1929 A-G | 2014 |  | ZfB:2 |  | 2014-08 | LWL | 7 (Althoff) | D4 | 4.38 |  |  |  |  | 2015-03 | LWL | 7 (Althoff) | D4 | 7.38
Steinheim, StdA | Protokolle, Haushaltsplan, -satzungen | 2-5 blaue Schrift (AS 299) | 2016 |  | Papersave Swiss (NCA) |  | 2016-06 | LWL | 3 | E5 | 4.09 |  |  |  |  | 2017-01 | LWL | 3 | E5 | 7.39
Steinheim, StdA | verschiedenes | Wohlfartamts Unterstützungsanträge 1931-1943 | 2020 | 1934 | Papersave (Battelle, ZFB) |  | 2020-05 | LWL | 14 | I4 | 3.69 |  |  |  |  | 2021-01 | LWL | 14 | I4 | 7.39
Steinheim, StdA |  | 2 | 2015 |  | ZfB:2 |  | 2015-07 | LWL | 7 | C7 | 3.86 |  |  |  |  | 2016-01 | LWL | 7 | C7 | 7.42
Steinheim, StdA |  | 1 | 2015 |  | ZfB:2 |  | 2015-07 | LWL | 2 | I6 | 3.33 |  |  |  |  | 2016-01 | LWL | 2 | I6 | 7.43
Steinheim, StdA | Protokolle, Haushaltsplan, -satzungen | H.-satzung. Rnjahr 1967 | 2016 |  | Papersave Swiss (NCA) |  | 2016-06 | LWL | 4 | C4 | 4.29 |  |  |  |  | 2017-01 | LWL | 4 | C4 | 7.43
Steinheim, StdA |  | 40a | 2015 |  | ZfB:2 |  | 2015-07 | LWL | nach Register P | C3 | 3.61 |  |  |  |  | 2016-01 | LWL | nach Register P | C3 | 7.48
Steinheim, StdA | Protokolle, Haushaltsplan, -satzungen | H.-satzung. Rnjahr 1967 | 2016 |  | Papersave Swiss (NCA) |  | 2016-06 | LWL | 4 | E4 | 3.8 |  |  |  |  | 2017-01 | LWL | 4 | E4 | 7.51
Steinheim, StdA | Protokolle, Haushaltsplan, -satzungen | 2-5 blaue Schrift (AS 299) | 2016 |  | Papersave Swiss (NCA) |  | 2016-06 | LWL | 3 | B4/B5 | 3.98 |  |  |  |  | 2017-01 | LWL | 3 | B4/B5 | 7.53
Steinheim, StdA |  | 2 | 2015 |  | ZfB:2 |  | 2015-07 | LWL | 7 | C2 | 3.89 |  |  |  |  | 2016-01 | LWL | 7 | C2 | 7.55
Steinheim, StdA | Protokolle, Haushaltsplan, -satzungen | Haushaltsplan: 1933 | 2016 |  | Papersave Swiss (NCA) |  | 2016-06 | LWL | 9 | B2 | 4.19 |  |  |  |  | 2017-01 | LWL | 9 | B2 | 7.55
Steinheim, StdA |  | 40a | 2015 |  | ZfB:2 |  | 2015-07 | LWL | nach Register P | E5 | 3.49 |  |  |  |  | 2016-01 | LWL | nach Register P | E5 | 7.56
Steinheim, StdA | Protokolle, Haushaltsplan, -satzungen | Haushaltsplan: 1933 | 2016 |  | Papersave Swiss (NCA) |  | 2016-06 | LWL | 9 | G2 | 3.96 |  |  |  |  | 2017-01 | LWL | 9 | G2 | 7.6
Steinheim, StdA | Einwohnermeldekartei | M as - en | 2017 |  | ZFB:2 |  | 2017-05 | LWL | Jens Materne 12 | D2 | 4.08 |  |  |  |  | 2018-04 | LWL | Jens Materne 12 | D2 | 7.61
Steinheim, StdA | Protokolle, Haushaltsplan, -satzungen | Haushaltsplan: 1940 | 2016 |  | Papersave Swiss (NCA) |  | 2016-06 | LWL | 7 | B4 | 3.98 |  |  |  |  | 2017-01 | LWL | 7 | B4 | 7.65
Steinheim, StdA | Einwohnermeldekartei | E k - x | 2017 |  | ZFB:2 |  | 2017-05 | LWL | Dietmar Elsner 26 | B3 | 4.07 |  |  |  |  | 2018-04 | LWL | Dietmar Elsner 26 | B3 | 7.69
Steinheim, StdA | Einwohnermeldekartei | E k - x | 2017 |  | ZFB:2 |  | 2017-05 | LWL | Dietmar Elsner 26 | E5 | 3.85 |  |  |  |  | 2018-04 | LWL | Dietmar Elsner 26 | E5 | 7.71
Steinheim, StdA | Protokolle, Haushaltsplan, -satzungen | Protokolle: 1894 - 1911 | 2016 |  | Papersave Swiss (NCA) |  | 2016-06 | LWL | 95 | B4/B5 | 4.29 |  |  |  |  | 2017-01 | LWL | 95 | B4/B5 | 7.84
Steinheim, StdA | Protokolle, Haushaltsplan, -satzungen | AS 299: Gesch.führ. 4-16 | 2016 |  | Papersave Swiss (NCA) |  | 2016-06 | LWL | 5 | F7 | 4.07 |  |  |  |  | 2017-01 | LWL | 5 | F7 | 7.89
Steinheim, StdA | verschiedenes | 625 | 2021 | 1932 | Papersave (Battelle, ZFB) |  | 2021-03 | LWL | 1 | F5 | 4.9 |  |  |  |  | 2021-08 | LWL | 1 | F5 | 7.95
Steinheim, StdA | verschiedenes | 625 | 2021 | 1932 | Papersave (Battelle, ZFB) |  | 2021-03 | LWL | 1 | K8 | 5.18 |  |  |  |  | 2021-08 | LWL | 1 | K8 | 7.95
Steinheim, StdA | verschiedenes | 221(1) | 2020 | 1932 | Papersave (Battelle, ZFB) |  | 2020-05 | LWL | 7 | G6 | 4.29 |  |  |  |  | 2021-01 | LWL | 7 | G6 | 7.97
Steinheim, StdA | Protokolle, Haushaltsplan, -satzungen | H.-satzung Rnjahr 1970 | 2016 |  | Papersave Swiss (NCA) |  | 2016-06 | LWL | 3 | E6 | 4.03 |  |  |  |  | 2017-01 | LWL | 3 | E6 | 7.98
Steinheim, StdA | Protokolle, Haushaltsplan, -satzungen | Protokolle: 1894 - 1911 | 2016 |  | Papersave Swiss (NCA) |  | 2016-06 | LWL | 95 | E6 | 4.4 |  |  |  |  | 2017-01 | LWL | 95 | E6 | 8
Steinheim, StdA | verschiedenes | 68-12 | 2019 | 1907 | Papersave (Battelle, ZFB) |  | 2019-07 | LWL | 4 | J7 | 4.33 |  |  |  |  | 2020-03 | LWL | 4 | J7 | 8.02
Steinheim, StdA | verschiedenes | 75 | 2021 | 1934 | Papersave (Battelle, ZFB) |  | 2021-03 | LWL | 5 | B5 | 3.86 |  |  |  |  | 2021-08 | LWL | 5 | B5 | 8.02
Steinheim, StdA | verschiedenes | 928B(1) | 2020 | 1933 | Papersave (Battelle, ZFB) |  | 2020-05 | LWL | 18 | F4 | 3.64 |  |  |  |  | 2021-01 | LWL | 18 | F4 | 8.03
Steinheim, StdA | Protokolle, Haushaltsplan, -satzungen | Gesch.führ. 4-16 (AS 299) | 2016 |  | Papersave Swiss (NCA) |  | 2016-06 | LWL | 5 | A8 | 4.15 |  |  |  |  | 2017-01 | LWL | 5 | A8 | 8.07
Steinheim, StdA | Protokolle, Haushaltsplan, -satzungen | 1872 | 2016 |  | Papersave Swiss (NCA) |  | 2016-06 | LWL | 2.v.d. gebund. Seiten | I7 | 4.22 |  |  |  |  | 2017-01 | LWL | 2.v.d. gebund. Seiten | I7 | 8.15
Steinheim, StdA | Einwohnermeldekartei | M as - en | 2017 |  | ZFB:2 |  | 2017-05 | LWL | Jens Materne 12 | A6 | 4.17 |  |  |  |  | 2018-04 | LWL | Jens Materne 12 | A6 | 8.16
Steinheim, StdA | verschiedenes | Altenheim Steinheim | 2019 | 1946 | Papersave (Battelle, ZFB) |  | 2019-07 | LWL | Rechnung; Möbelwerkstätte | K6 | 4.28 |  |  |  |  | 2020-03 | LWL | Rechnung; Möbelwerkstätte | K6 | 8.22
Steinheim, StdA | verschiedenes | 928B(1) | 2020 | 1933 | Papersave (Battelle, ZFB) |  | 2020-05 | LWL | 18 | K7 | 3.75 |  |  |  |  | 2021-01 | LWL | 18 | K7 | 8.24
Steinheim, StdA | Protokolle, Haushaltsplan, -satzungen | Obligationen (AS 619) | 2016 |  | Papersave Swiss (NCA) |  | 2016-06 | LWL | 2 | I7 | 4.43 |  |  |  |  | 2017-01 | LWL | 2 | I7 | 8.26
Steinheim, StdA | verschiedenes | 221(1) | 2020 | 1932 | Papersave (Battelle, ZFB) |  | 2020-05 | LWL | 7 | D3 | 4.01 |  |  |  |  | 2021-01 | LWL | 7 | D3 | 8.27
Steinheim, StdA | Protokolle, Haushaltsplan, -satzungen | H.-satzung. Rnjahr 1970 | 2016 |  | Papersave Swiss (NCA) |  | 2016-06 | LWL | 3 | B6 | 4.13 |  |  |  |  | 2017-01 | LWL | 3 | B6 | 8.33
Steinheim, StdA |  | 3 | 2015 |  | ZfB:2 |  | 2015-07 | LWL | 4 | B2 | 6.4 |  |  |  |  | 2016-01 | LWL | 4 | B2 | 8.34
Steinheim, StdA | Protokolle, Haushaltsplan, -satzungen | Obligationen (AS 619) | 2016 |  | Papersave Swiss (NCA) |  | 2016-06 | LWL | 2 | B7 | 4.87 |  |  |  |  | 2017-01 | LWL | 2 | B7 | 8.35
Steinheim, StdA | verschiedenes | Bürgersteuer 31-23 | 2021 | 1930 | Papersave (Battelle, ZFB) |  | 2021-03 | LWL | 12 | G7 | 3.99 |  |  |  |  | 2021-08 | LWL | 12 | G7 | 8.39
Steinheim, StdA | Protokolle, Haushaltsplan, -satzungen | Haushaltsplan: 1940 | 2016 |  | Papersave Swiss (NCA) |  | 2016-06 | LWL | 7 | E4/E5 | 4.21 |  |  |  |  | 2017-01 | LWL | 7 | E4/E5 | 8.4
Steinheim, StdA | Protokolle, Haushaltsplan, -satzungen | 1872 | 2016 |  | Papersave Swiss (NCA) |  | 2016-06 | LWL | 2. v.d. gebund. Seiten | B4/B5 | 4.19 |  |  |  |  | 2017-01 | LWL | 2. v.d. gebund. Seiten | B4/B5 | 8.4
Steinheim, StdA | verschiedenes | Bürgersteuer 31-23 | 2021 | 1930 | Papersave (Battelle, ZFB) |  | 2021-03 | LWL | 12 | D2 | 3.81 |  |  |  |  | 2021-08 | LWL | 12 | D2 | 8.47
Steinheim, StdA |  | 3 | 2015 |  | ZfB:2 |  | 2015-07 | LWL | 4 | H2 | 6.77 |  |  |  |  | 2016-01 | LWL | 4 | H2 | 8.49
Steinheim, StdA | verschiedenes | Armenwesen v. Sandebeck Abtl. IV Fach 24 Nr. 13 | 2020 | 1930 | Papersave (Battelle, ZFB) |  | 2020-05 | LWL | 8 | L4 | 4.45 |  |  |  |  | 2021-01 | LWL | 8 | L4 | 8.5
Steinheim, StdA | verschiedenes | 68-12 | 2019 | 1907 | Papersave (Battelle, ZFB) |  | 2019-07 | LWL | 4 | D2/E2 | 4.41 |  |  |  |  | 2020-03 | LWL | 4 | D2/E2 | 8.54
Steinheim, StdA | verschiedenes | Armenwesen v. Sandebeck Abtl. IV Fach 24 Nr. 13 | 2020 | 1930 | Papersave (Battelle, ZFB) |  | 2020-05 | LWL | 8 | D3 | 4.39 |  |  |  |  | 2021-01 | LWL | 8 | D3 | 8.57
Steinheim, StdA | Protokolle, Haushaltsplan, -satzungen | Protokolle: 1860 - 1880 | 2016 |  | Papersave Swiss (NCA) |  | 2016-06 | LWL | 6 | D7 | 4.32 |  |  |  |  | 2017-01 | LWL | 6 | D7 | 8.59
Steinheim, StdA | Einwohnermeldekartei | G u | 2017 |  | ZFB:2 |  | 2017-05 | LWL | Ayse Günay 11 | B6 | 4.34 |  |  |  |  | 2018-04 | LWL | Ayse Günay 11 | B6 | 8.65
Steinheim, StdA | verschiedenes | 38-3 | 2019 | 1934 | Papersave (Battelle, ZFB) |  | 2019-07 | LWL | 11 | H3 | 3.51 |  |  |  |  | 2020-03 | LWL | 11 | H3 | 8.68
Steinheim, StdA | verschiedenes | Gehaltsabrechnungen 1918 | 2019 | 1917 | Papersave (Battelle, ZFB) |  | 2019-07 | LWL | 3 | I3 | 4.87 |  |  |  |  | 2020-03 | LWL | 3 | I3 | 8.68
Steinheim, StdA | Protokolle, Haushaltsplan, -satzungen | Protokolle: 1860 - 1880 | 2016 |  | Papersave Swiss (NCA) |  | 2016-06 | LWL | 6 | E4 | 3.82 |  |  |  |  | 2017-01 | LWL | 6 | E4 | 8.69
Steinheim, StdA | Einwohnermeldekartei | G u | 2017 |  | ZFB:2 |  | 2017-05 | LWL | Ayse Günay 11 | E3 | 4.12 |  |  |  |  | 2018-04 | LWL | Ayse Günay 11 | E3 | 8.8
Steinheim, StdA | Einwohnermeldekartei | O f - w | 2017 |  | ZFB:2 |  | 2017-05 | LWL | Bärbel Ollech 9 | D2 | 4.33 |  |  |  |  | 2018-04 | LWL | Bärbel Ollech 9 | D2 | 8.81
Steinheim, StdA | verschiedenes | Gehaltsabrechnungen 1917 | 2019 | 1917 | Papersave (Battelle, ZFB) |  | 2019-07 | LWL | 3 | D6 | 4.98 |  |  |  |  | 2020-03 | LWL | 3 | D6 | 8.92
Steinheim, StdA | verschiedenes | Altenheim Steinheim | 2019 | 1946 | Papersave (Battelle, ZFB) |  | 2019-07 | LWL | Rechnung; Möbelwerkstätte | B4 | 4.22 |  |  |  |  | 2020-03 | LWL | Rechnung; Möbelwerkstätte | B4 | 8.97
Steinheim, StdA | Einwohnermeldekartei | D i - o | 2017 |  | ZFB:2 |  | 2017-05 | LWL | Carola Diekmann 25 | D2 | 4.1 |  |  |  |  | 2018-04 | LWL | Carola Diekmann 25 | D2 | 9.15
Steinheim, StdA | verschiedenes | 841 (1) | 2021 | 1951 | Papersave (Battelle, ZFB) |  | 2021-03 | LWL | 1 | G2 | 4.56 |  |  |  |  | 2021-08 | LWL | 1 | G2 | 9.44
Steinheim, StdA | verschiedenes | 841(1) | 2021 | 1951 | Papersave (Battelle, ZFB) |  | 2021-03 | LWL | 1 | G7 | 4.51 |  |  |  |  | 2021-08 | LWL | 1 | G7 | 9.64
Steinheim, StdA |  | 1893-1901; Fach: 28, Nr.3, Vol.I | 2022 | 1893 | ZfB:2 |  | 2022-05 | LWL | 5 | B3 | 3.93 |  |  |  |  | 2023-07 | LWL | 5 | B3 | 8.56
Steinheim, StdA |  | 1893-1901; Fach: 28, Nr.3, Vol.I | 2022 | 1893 | ZfB:2 |  | 2022-05 | LWL | 5 | H3 | 3.86 |  |  |  |  | 2023-07 | LWL | 5 | H3 | 7.98
Steinheim, StdA |  | 1854-…; 54-4 | 2022 | 1855 | ZfB:2 |  | 2022-05 | LWL | 7 | A3 | 4.02 |  |  |  |  | 2023-07 | LWL | 7 | A3 | 9.02
Steinheim, StdA |  | 1854-…; 54-4 | 2022 | 1855 | ZfB:2 |  | 2022-05 | LWL | 7 | I4 | 4.06 |  |  |  |  | 2023-07 | LWL | 7 | I4 | 7.96
Steinheim, StdA |  | 118/1; 1813-1851; Fach:41, Nr.5 | 2022 | 1813 | ZfB:2 |  | 2022-05 | LWL | 4 | D2 | 4.04 |  |  |  |  | 2023-07 | LWL | 4 | D2 | 8.94
Steinheim, StdA |  | 118/1; 1813-1851; Fach:41, Nr.5 | 2022 | 1813 | ZfB:2 |  | 2022-05 | LWL | 4 | I7 | 4.01 |  |  |  |  | 2023-07 | LWL | 4 | I7 | 8.42
Steinheim, StdA |  | Abt.:D; Rubr.:XVII; Nr.:9 | 2022 | 1818 | ZfB:2 |  | 2022-05 | LWL | 4 | E7 | 4.31 |  |  |  |  | 2023-07 | LWL | 4 | E7 | 9.03
Steinheim, StdA |  | Abt.:D; Rubr.:XVII; Nr.:9 | 2022 | 1818 | ZfB:2 |  | 2022-05 | LWL | 4 | K2 | 4.66 |  |  |  |  | 2023-07 | LWL | 4 | K2 | 9.35
Steinheim, StdA |  | 29-8; Fach:29; Nr.8 | 2022 | 1852 | ZfB:2 |  | 2022-05 | LWL | 4 | C7 | 4.26 |  |  |  |  | 2023-07 | LWL | 4 | C7 | 9.05
Steinheim, StdA |  | 29-8; Fach:29; Nr.8 | 2022 | 1852 | ZfB:2 |  | 2022-05 | LWL | 4 | K2 | 4.42 |  |  |  |  | 2023-07 | LWL | 4 | K2 | 8.37
Steinheim, StdA |  | XVII No.21 | 2023 | 1823 | ZfB:2 |  | 2023-07 | LWL | 9 | B4 | 4.6 |  |  |  |  | 2024-06 | LWL | 9 | B4 | 9.9
Steinheim, StdA |  | XVII No.21 | 2023 | 1823 | ZfB:2 |  | 2023-07 | LWL | 9 | K5 | 4.86 |  |  |  |  | 2024-06 | LWL | 9 | K5 | 9.85
Steinheim, StdA |  | Fach 28, Nr. 23 | 2023 | 1837 | ZfB:2 |  | 2023-07 | LWL | "1" o.r. | E2 | 4.14 |  |  |  |  | 2024-06 | LWL | "1" o.r. | E2 | 9.2
Steinheim, StdA |  | Fach 28, Nr. 23 | 2023 | 1837 | ZfB:2 |  | 2023-07 | LWL | "1" o.r. | H6 | 4.15 |  |  |  |  | 2024-06 | LWL | "1" o.r. | H6 | 9.26
Steinheim, StdA |  | 57/1, Rechnung … Jahr 1855 | 2023 | 1855 | ZfB:2 |  | 2023-07 | LWL | 5 | D7 | 4.37 |  |  |  |  | 2024-06 | LWL | 5 | D7 | 8.98
Steinheim, StdA |  | 57/1, Rechnung … Jahr 1855 | 2023 | 1855 | ZfB:2 |  | 2023-07 | LWL | 5 | I4 | 4.45 |  |  |  |  | 2024-06 | LWL | 5 | I4 | 8.67
Steinheim, StdA |  | Fach 9, No.:6 | 2023 | 1818 | ZfB:2 |  | 2023-07 | LWL | 6 | C2 | 4.32 |  |  |  |  | 2024-06 | LWL | 6 | C2 | 9.48
Steinheim, StdA |  | Fach 9, No.:6 | 2023 | 1818 | ZfB:2 |  | 2023-07 | LWL | 6 | J6 | 4.46 |  |  |  |  | 2024-06 | LWL | 6 | J6 | 9.87
Steinheim, StdA |  | Fach 31, No.1 | 2023 | 1826 | ZfB:2 |  | 2023-07 | LWL | 7 | C2 | 4.72 |  |  |  |  | 2024-06 | LWL | 7 | C2 | 9.8
Steinheim, StdA |  | Fach 31, No.1 | 2023 | 1826 | ZfB:2 |  | 2023-07 | LWL | 7 | K5 | 4.78 |  |  |  |  | 2024-06 | LWL | 7 | K5 | 9.63
Steinheim, StdA | verschiedenes | 2025-01-03 | 2024 | 1927 | ZfB:2 |  | 2024-07 | LWL | 9 | D6 | 5.61 |  |  |  |  | 2024-11 | LWL | 9 | D6 | 8.29
Steinheim, StdA | verschiedenes | 2025-01-03 | 2024 | 1927 | ZfB:2 |  | 2024-07 | LWL | 9 | L3 | 5.41 |  |  |  |  | 2024-11 | LWL | 9 | L3 | 8.87
Steinheim, StdA | verschiedenes | Beläge zur … Bergheim f. 1928 … 1/394 | 2024 | 1928 | ZfB:2 |  | 2024-07 | LWL | 7 | D2 | 4.83 |  |  |  |  | 2024-11 | LWL | 7 | D2 | 8.81
Steinheim, StdA | verschiedenes | Beläge zur … Bergheim f. 1928 … 1/394 | 2024 | 1928 | ZfB:2 |  | 2024-07 | LWL | 7 | F6 | 4.68 |  |  |  |  | 2024-11 | LWL | 7 | F6 | 8.62
Steinheim, StdA | verschiedenes | 81/1 | 2024 | 1948 | ZfB:2 |  | 2024-07 | LWL | 3 | B4 | 4.02 |  |  |  |  | 2024-11 | LWL | 3 | B4 | 7.76
Steinheim, StdA | verschiedenes | 81/1 | 2024 | 1948 | ZfB:2 |  | 2024-07 | LWL | 3 | E8 | 4.28 |  |  |  |  | 2024-11 | LWL | 3 | E8 | 7.55
Steinheim, StdA | verschiedenes | 60-1 | 2024 | 1900 | ZfB:2 |  | 2024-07 | LWL | 5 | A7 | 4.16 |  |  |  |  | 2024-11 | LWL | 5 | A7 | 8.35
Steinheim, StdA | verschiedenes | 60-1 | 2024 | 1900 | ZfB:2 |  | 2024-07 | LWL | 5 | H7 | 4.35 |  |  |  |  | 2024-11 | LWL | 5 | H7 | 8.63
Steinheim, StdA | verschiedenes | XVI-5, 74-5 | 2024 | 1856 | ZfB:2 |  | 2024-07 | LWL | 8 | A4 | 4.34 |  |  |  |  | 2024-11 | LWL | 8 | A4 | 8.76
Steinheim, StdA | verschiedenes | XVI-5, 74-5 | 2024 | 1856 | ZfB:2 |  | 2024-07 | LWL | 8 | J7 | 4.39 |  |  |  |  | 2024-11 | LWL | 8 | J7 | 8.25
Stemwede, GemA | GStem | E23 | 2024 | 1896 | ZfB:2 |  | 2024-07 | LWL | 9 | B2 | 5.33 |  |  |  |  | 2024-12 | LWL | 9 | B2 | 8.03
Stemwede, GemA | GStem | E23 | 2024 | 1896 | ZfB:2 |  | 2024-07 | LWL | 9 | M7 | 5.81 |  |  |  |  | 2024-12 | LWL | 9 | M7 | 9.29
Stemwede, GemA | GStem | E64 | 2024 | 1942 | ZfB:2 |  | 2024-07 | LWL | 5 | A2 | 4.51 |  |  |  |  | 2024-12 | LWL | 5 | A2 | 8.69
Stemwede, GemA | GStem | E64 | 2024 | 1942 | ZfB:2 |  | 2024-07 | LWL | 5 | I5 | 4.64 |  |  |  |  | 2024-12 | LWL | 5 | I5 | 9.22
Stemwede, GemA | GStem | S20 | 2024 | 1893 | ZfB:2 |  | 2024-07 | LWL | 6 | A8 | 4.6 |  |  |  |  | 2024-12 | LWL | 6 | A8 | 8.7
Stemwede, GemA | GStem | S20 | 2024 | 1893 | ZfB:2 |  | 2024-07 | LWL | 6 | K3 | 4.6 |  |  |  |  | 2024-12 | LWL | 6 | K3 | 8.9
Stemwede, GemA | GStem | G15 | 2024 | 1888 | ZfB:2 |  | 2024-07 | LWL | 13 | F2 | 5.04 |  |  |  |  | 2024-12 | LWL | 13 | F2 | 9.16
Stemwede, GemA | GStem | G15 | 2024 | 1888 | ZfB:2 |  | 2024-07 | LWL | 13 | G8 | 4.8 |  |  |  |  | 2024-12 | LWL | 13 | G8 | 9.59
Stemwede, GemA | GStem | G38 | 2024 | 1911 | ZfB:2 |  | 2024-07 | LWL | 4 | D5 | 4.39 |  |  |  |  | 2024-12 | LWL | 4 | D5 | 8.19
Stemwede, GemA | GStem | G38 | 2024 | 1911 | ZfB:2 |  | 2024-07 | LWL | 4 | K6 | 4.2 |  |  |  |  | 2024-12 | LWL | 4 | K6 | 8.33
Unna, KrA | 01 | 5147 | 2019 | 1960 | Papersave (Battelle, ZFB) |  | 2019-06 | LWL | 7 | B7 | 3.48 |  |  |  |  | 2019-11 | LWL | 7 | B7 | 6.38
Unna, KrA | 01 | 1030 | 2018 |  | Papersave Swiss (NCA) |  | 2018-07 | LWL | 1. grüne Blatt | J3 | 4 |  |  |  |  | 2019-06 | LWL | 1. grüne Blatt | J3 | 6.55
Unna, KrA | 01 | 1030 | 2018 |  | Papersave Swiss (NCA) |  | 2018-07 | LWL | 1. grüne Blatt | B5 | 4 |  |  |  |  | 2019-06 | LWL | 1. grüne Blatt | B5 | 6.66
Unna, KrA | 01 | 1178 | 2018 | 1893 | Papersave Swiss (NCA) |  | 2018-07 | LWL | 65 | B7 | 5 |  |  |  |  | 2019-06 | LWL | 65 | B7 | 6.66
Unna, KrA | 01 | 27 | 2018 | 1951 | Papersave Swiss (NCA) |  | 2018-07 | LWL | 2 | I2 | 4.5 |  |  |  |  | 2019-06 | LWL | 2 | I2 | 6.73
Unna, KrA | 01 | 27 | 2018 | 1951 | Papersave Swiss (NCA) |  | 2018-07 | LWL | 2 | B5 | 4.5 |  |  |  |  | 2019-06 | LWL | 2 | B5 | 7.01
Unna, KrA | 01 | 277 | 2018 | 1957 | Papersave Swiss (NCA) |  | 2018-07 | LWL | 5 | A2 | 4.5 |  |  |  |  | 2019-06 | LWL | 5 | A2 | 7.08
Unna, KrA | 01 | 5386 | 2019 | 1954 | Papersave (Battelle, ZFB) |  | 2019-06 | LWL | 13 | G3 | 3.91 |  |  |  |  | 2019-11 | LWL | 13 | G3 | 7.11
Unna, KrA | 01 | 277 | 2018 | 1957 | Papersave Swiss (NCA) |  | 2018-07 | LWL | 5 | J5 | 5 |  |  |  |  | 2019-06 | LWL | 5 | J5 | 7.14
Unna, KrA | 01 | 812 | 2018 | 1960 | Papersave Swiss (NCA) |  | 2018-07 | LWL | 2. Formblatt | J5/K5 | 4.5 |  |  |  |  | 2019-06 | LWL | 2. Formblatt | J5/K5 | 7.2
Unna, KrA | 01 | 812 | 2018 | 1960 | Papersave Swiss (NCA) |  | 2018-07 | LWL | 2. Formblatt | G7/F7 | 5 |  |  |  |  | 2019-06 | LWL | 2. Formblatt | G7/F7 | 7.24
Unna, KrA | 01 | 5386 | 2019 | 1954 | Papersave (Battelle, ZFB) |  | 2019-06 | LWL | 13 | A2 | 3.93 |  |  |  |  | 2019-11 | LWL | 13 | A2 | 7.47
Unna, KrA | 01 | 5147 | 2019 | 1960 | Papersave (Battelle, ZFB) |  | 2019-06 | LWL | 7 | H3 | 3.47 |  |  |  |  | 2019-11 | LWL | 7 | H3 | 7.54
Unna, KrA | 01 | 5058 | 2019 | 1960 | Papersave (Battelle, ZFB) |  | 2019-06 | LWL | 18 | J4/K4 | 4.28 |  |  |  |  | 2019-11 | LWL | 18 | J4/K4 | 7.55
Unna, KrA | 01 | 1178 | 2018 | 1893 | Papersave Swiss (NCA) |  | 2018-07 | LWL | 65 | I2 | 5 |  |  |  |  | 2019-06 | LWL | 65 | I2 | 7.56
Unna, KrA | 01 | 5038 | 2019 | 1960 | Papersave (Battelle, ZFB) |  | 2019-06 | LWL | 18 | D3 | 4.18 |  |  |  |  | 2019-11 | LWL | 18 | D3 | 7.56
Unna, KrA | 01 | 5282 | 2019 | 1978 | Papersave (Battelle, ZFB) |  | 2019-06 | LWL | 15 | G7 | 4.82 |  |  |  |  | 2019-11 | LWL | 15 | G7 | 8.02
Unna, KrA | 01 | 5880 | 2019 | 1986 | Papersave (Battelle, ZFB) |  | 2019-06 | LWL | 10 | I7 | 7.07 |  |  |  |  | 2019-11 | LWL | 10 | I7 | 8.27
Unna, KrA | 15 AOK | 58 | 2022 | 1970 | ZFB:2 | 320 | 2022-03 | LWL | 17 | J6 | 3.3 |  |  |  |  | 2022-10 | LWL | 17 | J6 | 8.37
Unna, KrA | 01 | 5880 | 2019 | 1986 | Papersave (Battelle, ZFB) |  | 2019-06 | LWL | 10 | D4 | 6.9 |  |  |  |  | 2019-11 | LWL | 10 | D4 | 8.55
Unna, KrA | 01 | 5897 | 2019 | 1980 | Papersave (Battelle, ZFB) |  | 2019-06 | LWL | 3 | E7 | 4.5 |  |  |  |  | 2019-11 | LWL | 3 | E7 | 8.9
Unna, KrA | 1 | 6078 | 2022 | 1953 | ZFB:2 | 320 | 2022-03 | LWL | 9 | J7 | 3.9 |  |  |  |  | 2022-10 | LWL | 9 | J7 | 9
Unna, KrA | 01 | 5282 | 2019 | 1978 | Papersave (Battelle, ZFB) |  | 2019-06 | LWL | 15 | A4 | 4.84 |  |  |  |  | 2019-11 | LWL | 15 | A4 | 9.02
Unna, KrA | 15 AOK | 168 | 2022 | 1944 | ZFB:2 | 320 | 2022-03 | LWL | 10 | B3 | 2.93 |  |  |  |  | 2022-10 | LWL | 10 | B3 | 9.18
Unna, KrA | 01 | 5897 | 2019 | 1980 | Papersave (Battelle, ZFB) |  | 2019-06 | LWL | 3 | J3 | 4.5 |  |  |  |  | 2019-11 | LWL | 3 | J3 | 9.23
Unna, KrA | 15 AOK | 58 | 2022 | 1970 | ZFB:2 | 320 | 2022-03 | LWL | 17 | B4 | 3.16 |  |  |  |  | 2022-10 | LWL | 17 | B4 | 9.28
Unna, KrA | 15 AOK | 6 | 2022 | 1962 | ZFB:2 | 320 | 2022-03 | LWL | 15 | J7 | 5.19 |  |  |  |  | 2022-10 | LWL | 15 | J7 | 9.36
Unna, KrA | 1 | 6078 | 2022 | 1953 | ZFB:2 | 320 | 2022-03 | LWL | 9 | C2 | 3.95 |  |  |  |  | 2022-10 | LWL | 9 | C2 | 9.36
Unna, KrA | 15 AOK | 6 | 2022 | 1962 | ZFB:2 | 320 | 2022-03 | LWL | 15 | C8 | 5.23 |  |  |  |  | 2022-10 | LWL | 15 | C8 | 9.79
Unna, KrA | 15 AOK | 168 | 2022 | 1944 | ZFB:2 | 320 | 2022-03 | LWL | 10 | J5 | 2.79 |  |  |  |  | 2022-10 | LWL | 10 | J5 | 9.82
Unna, KrA | 15 AOK | 253 | 2022 | 1969 | ZFB:2 | 320 | 2022-03 | LWL | 6 | B6 | 4.45 |  |  |  |  | 2022-10 | LWL | 6 | B6 | 10.32
Unna, KrA | 15 AOK | 253 | 2022 | 1969 | ZFB:2 | 320 | 2022-03 | LWL | 6 | J6 | 4.52 |  |  |  |  | 2022-10 | LWL | 6 | J6 | 10.38
Unna, KrA | 01 | 5488 | 2019 | 1981 | Papersave (Battelle, ZFB) |  | 2019-06 | LWL | 4 | D6 | 4.88 |  |  |  |  | 2019-11 | LWL | 4 | D6
Unna, KrA | 01 | 5488 | 2019 | 1981 | Papersave (Battelle, ZFB) |  | 2019-06 | LWL | 4 | K5 | 4.77 |  |  |  |  | 2019-11 | LWL | 4 | K5
Unna, KrA | verschiedenes | Teil I; 60/614/0/01 Einzlvorg. | 2023 | 1957 | ZfB:2 |  | 2023-02 | LWL | 9 | B3 | 4.38 |  |  |  |  | 2023-11 | LWL | 9 | B3 | 8.77
Unna, KrA | verschiedenes | Teil I; 60/614/0/01 Einzlvorg. | 2023 | 1957 | ZfB:2 |  | 2023-02 | LWL | 9 | J7 | 4.22 |  |  |  |  | 2023-11 | LWL | 9 | J7 | 8.98
Unna, KrA | verschiedenes | 622-04 | 2023 | 1950 | ZfB:2 |  | 2023-02 | LWL | 5 | B3 | 4 |  |  |  |  | 2023-11 | LWL | 5 | B3 | 7.81
Unna, KrA | verschiedenes | 622-04 | 2023 | 1950 | ZfB:2 |  | 2023-02 | LWL | 5 | E7 | 4.42 |  |  |  |  | 2023-11 | LWL | 5 | E7 | 8.58
Unna, KrA | verschiedenes | 60/604/220 | 2023 | 1948 | ZfB:2 |  | 2023-02 | LWL | 5 | D8 | 4.37 |  |  |  |  | 2023-11 | LWL | 5 | D8 | 7.64
Unna, KrA | verschiedenes | 20/604/220 | 2023 | 1948 | ZfB:2 |  | 2023-02 | LWL | 5 | J3 | 4.45 |  |  |  |  | 2023-11 | LWL | 5 | J3 | 7.97
Unna, KrA | verschiedenes | 60/614/1 Einzelfälle (Enteignungen) | 2023 | 1961 | ZfB:2 |  | 2023-02 | LWL | 2 | A4 | 4.27 |  |  |  |  | 2023-11 | LWL | 2 | A4 | 9.2
Unna, KrA | verschiedenes | 60/614/1 Einzelfälle (Enteignungen) | 2023 | 1961 | ZfB:2 |  | 2023-02 | LWL | 2 | H5 | 4.49 |  |  |  |  | 2023-11 | LWL | 2 | H5 | 8.2
Unna, KrA | verschiedenes | Haushaltspläne der Geimeinden des Amtes Pelkum Rechnungsjahr 1933 | 2023 | 1934 | ZfB:2 |  | 2023-02 | LWL | 8 | D2 | 4.04 |  |  |  |  | 2023-11 | LWL | 8 | D2 | 8.11
Unna, KrA | verschiedenes | Haushaltspläne der Geimeinden des Amtes Pelkum Rechnungsjahr 1933 | 2023 | 1934 | ZfB:2 |  | 2023-02 | LWL | 8 | K7 | 4.52 |  |  |  |  | 2023-11 | LWL | 8 | K7 | 8.24
Unna, StdA | ? | 3 (Personenschäden WK II, Massen) | 2022 | 1950 | ZFB:2 | 324 | 2022-03 | LWL | 3 | K8 | 3.61 |  |  |  |  | 2022-10 | LWL | 3 | K8 | 6.45
Unna, StdA | ? | 3 (Personenschäden WK II, Massen) | 2022 | 1950 | ZFB:2 | 324 | 2022-03 | LWL | 3 | E2 | 3.37 |  |  |  |  | 2022-10 | LWL | 3 | E2 | 7.12
Unna, StdA | Diverses | Reifeprüfung 1933 | 2021 | 1932 | ZFB:2 |  | 2021-05 | LWL | 2 | B4 | 4 |  |  |  |  | 2021-12 | LWL | 2 | B4 | 7.47
Unna, StdA | Diverses | A VII/1-14 | 2021 | 1870 | ZFB:2 |  | 2021-05 | LWL | 1 | B6 | 4.63 |  |  |  |  | 2012-12 | LWL | 1 | B6 | 7.47
Unna, StdA | Diverses | Buch, Titel nicht lesbar | 2021 | ca. 1876 | ZFB:2 |  | 2021-05 | LWL | 4 | A5 | 6.04 |  |  |  |  | 2012-12 | LWL | 4 | A5 | 7.48
Unna, StdA | Varia 45 | Reg.:Z; Abtl.:PM; Nr.:11 | 2022 | 1927 | ZFB:2 | 324 | 2022-03 | LWL | 11 | C4 | 4.16 |  |  |  |  | 2022-10 | LWL | 11 | C4 | 7.51
Unna, StdA | C 14 | 240-00-3 | 2022 | 1933 | ZFB:2 | 324 | 2022-03 | LWL | 8 | J7 | 4.31 |  |  |  |  | 2022-10 | LWL | 8 | J7 | 7.73
Unna, StdA | C 59 | An-,Um- und Abmelde-Register (braunes Buch) | 2022 | 1906 | ZFB:2 | 324 | 2022-03 | LWL | 4 | C7 | 4.44 |  |  |  |  | 2022-10 | LWL | 4 | C7 | 7.92
Unna, StdA | C 59 | An-,Um- und Abmelde-Register (braunes Buch) | 2022 | 1906 | ZFB:2 | 324 | 2022-03 | LWL | 4 | K3 | 4.49 |  |  |  |  | 2022-10 | LWL | 4 | K3 | 7.94
Unna, StdA | Diverses | A V/7-37 | 2021 | ca. 1889 | ZFB:2 |  | 2021-05 | LWL | 6 | C4 | 4.52 |  |  |  |  | 2012-12 | LWL | 6 | C4 | 8
Unna, StdA | Amstarchiv Unna-Kamen, Register. A | K XIV 19 | 2020 | 1905 | ZFB:2 |  | 2020-02 | LWL | 5 | C2 | 4.15 |  |  |  |  | 2020-12 | LWL | 5 | C2 | 8.01
Unna, StdA | C 01 | 210-01-4 | 2022 | 1925 | ZFB:2 | 324 | 2022-03 | LWL | 3 | K6 | 4.61 |  |  |  |  | 2022-10 | LWL | 3 | K6 | 8.04
Unna, StdA | C 01 | 210-01-4 | 2022 | 1925 | ZFB:2 | 324 | 2022-03 | LWL | 3 | B2 | 4.94 |  |  |  |  | 2022-10 | LWL | 3 | B2 | 8.05
Unna, StdA | C 14 | 240-00-3 | 2022 | 1933 | ZFB:2 | 324 | 2022-03 | LWL | 8 | B1/B2 | 4.49 |  |  |  |  | 2022-10 | LWL | 8 | B1/B2 | 8.07
Unna, StdA | Amstarchiv Unna-Kamen, Register. A | AXX 9 Bd.1 | 2020 | 1883 | ZFB:2 |  | 2020-02 | LWL | 7 | E7 | 4.72 |  |  |  |  | 2020-12 | LWL | 7 | E7 | 8.11
Unna, StdA | Diverses | Protokollbuch Siddinghausen 1959-1967 | 2021 | 1959 | ZFB:2 |  | 2021-05 | LWL | 8 | F7 | 4.89 |  |  |  |  | 2012-12 | LWL | 8 | F7 | 8.12
Unna, StdA | Amstarchiv Unna-Kamen, Register. A | K XIV 19 | 2020 | 1905 | ZFB:2 |  | 2020-02 | LWL | 5 | H7 | 4.16 |  |  |  |  | 2020-12 | LWL | 5 | H7 | 8.22
Unna, StdA | Amstarchiv Unna-Kamen, Register. A | AXX 9 Bd.1 | 2020 | 1883 | ZFB:2 |  | 2020-02 | LWL | 7 | L2 | 4.5 |  |  |  |  | 2020-12 | LWL | 7 | L2 | 8.28
Unna, StdA | Amstarchiv Unna-Kamen, Register. A | AXI 4 Bd.1 | 2020 | 1907 | ZFB:2 |  | 2020-02 | LWL | 4 | J5 | 4.67 |  |  |  |  | 2020-12 | LWL | 4 | J5 | 8.4
Unna, StdA | Amstarchiv Unna-Kamen, Register. A | AI 11 | 2020 | 1926 | ZFB:2 |  | 2020-02 | LWL | 8 | C5/D5 | 4.17 |  |  |  |  | 2020-12 | LWL | 8 | C5/D5 | 8.41
Unna, StdA | Amstarchiv Unna-Kamen, Register. A | AXI 4 Bd.1 | 2020 | 1907 | ZFB:2 |  | 2020-02 | LWL | 4 | B3 | 4.75 |  |  |  |  | 2020-12 | LWL | 4 | B3 | 8.43
Unna, StdA | Amstarchiv Unna-Kamen, Register. A | D VI 15 | 2020 | 1915 | ZFB:2 |  | 2020-02 | LWL | 5 | M7 | 4.66 |  |  |  |  | 2020-12 | LWL | 5 | M7 | 8.44
Unna, StdA | Diverses | Reifeprüfung 1933 | 2021 | 1932 | ZFB:2 |  | 2021-05 | LWL | 2 | J5 | 4.18 |  |  |  |  | 2021-12 | LWL | 2 | J5 | 8.46
Unna, StdA | Varia 45 | Reg.:Z; Abtl.:PM; Nr.:11 | 2022 | 1927 | ZFB:2 | 324 | 2022-03 | LWL | 11 | I4 | 4.23 |  |  |  |  | 2022-10 | LWL | 11 | I4 | 8.46
Unna, StdA | Amstarchiv Unna-Kamen, Register. A | AI 11 | 2020 | 1926 | ZFB:2 |  | 2020-02 | LWL | 8 | L6 | 4.27 |  |  |  |  | 2020-12 | LWL | 8 | L6 | 8.5
Unna, StdA | Diverses | Protokollbuch Siddinghausen 1959-1967 | 2021 | 1959 | ZFB:2 |  | 2021-05 | LWL | 8 | G1 | 4.61 |  |  |  |  | 2012-12 | LWL | 8 | G1 | 8.53
Unna, StdA | Amstarchiv Unna-Kamen, Register. A | D VI 15 | 2020 | 1915 | ZFB:2 |  | 2020-02 | LWL | 5 | A7 | 4.52 |  |  |  |  | 2020-12 | LWL | 5 | A7 | 8.61
Unna, StdA | A V | 1937-07-01 | 2021 | ca. 1889 | ZFB:2 |  | 2021-05 | LWL | 6 | J5 | 4.7 |  |  |  |  | 2012-12 | LWL | 6 | J5 | 8.67
Unna, StdA | Diverses | Buch, Titel nicht lesbar | 2021 | ca. 1876 | ZFB:2 |  | 2021-05 | LWL | 4 | L5 | 5.13 |  |  |  |  | 2012-12 | LWL | 4 | L5 | 8.84
Unna, StdA | A VII | 2014-01-01 | 2021 | 1870 | ZFB:2 |  | 2021-05 | LWL | 1 | K5 | 4.67 |  |  |  |  | 2012-12 | LWL | 1 | K5 | 9.01
Unna, StdA | C | Schulanwandlungen u.a. | 2023 | 1966 | ZfB:2 |  | 2023-04 | LWL | 13 | C2 | 3.55 |  |  |  |  | 2023-10 | LWL | 13 | C2 | 7.37
Unna, StdA | C | Schulanwandlungen u.a. | 2023 | 1966 | ZfB:2 |  | 2023-04 | LWL | 13 | K7 | 3.73 |  |  |  |  | 2023-10 | LWL | 13 | K7 | 7.4
Unna, StdA | C | 133/07 | 2023 | 1970 | ZfB:2 |  | 2023-04 | LWL | 11 | B4 | 4.44 |  |  |  |  | 2023-10 | LWL | 11 | B4 | 8.65
Unna, StdA | C | 133/07 | 2023 | 1970 | ZfB:2 |  | 2023-04 | LWL | 11 | I8 | 4.29 |  |  |  |  | 2023-10 | LWL | 11 | I8 | 8.22
Unna, StdA | C | A-F Ausgeschiedene Lehrpersonen | 2023 | 1927 | ZfB:2 |  | 2023-04 | LWL | 6 | C2 | 3.4 |  |  |  |  | 2023-10 | LWL | 6 | C2 | 7.4
Unna, StdA | C | A-F Ausgeschiedene Lehrpersonen | 2023 | 1927 | ZfB:2 |  | 2023-04 | LWL | 6 | I6 | 3.73 |  |  |  |  | 2023-10 | LWL | 6 | I6 | 8.24
Unna, StdA | C | 969/00 | 2023 | 1965 | ZfB:2 |  | 2023-04 | LWL | 3 | C4 | 3.03 |  |  |  |  | 2023-10 | LWL | 3 | C4 | 5.67
Unna, StdA | C | 969/00 | 2023 | 1965 | ZfB:2 |  | 2023-04 | LWL | 3 | J5 | 3.34 |  |  |  |  | 2023-10 | LWL | 3 | J5 | 6.3
Unna, StdA | C | 610/01/1 | 2023 | 1941 | ZfB:2 |  | 2023-04 | LWL | 6 | B5 | 4.29 |  |  |  |  | 2023-10 | LWL | 6 | B5 | 8.17
Unna, StdA | C | 610/01/1 | 2023 | 1941 | ZfB:2 |  | 2023-04 | LWL | 6 | H7 | 4.22 |  |  |  |  | 2023-10 | LWL | 6 | H7 | 8.2
Unna, StdA | UK C | 021/01 | 2024 | 1966 | ZfB:2 |  | 2024-05 | LWL | 14 | B1/C2 | 3.85 |  |  |  |  | 2024-10 | LWL | 14 | B1/C2 | 8.52
Unna, StdA | UK C | 021/01 | 2024 | 1966 | ZfB:2 |  | 2024-05 | LWL | 14 | E8 | 3.52 |  |  |  |  | 2024-10 | LWL | 14 | E8 | 8.35
Unna, StdA | UK C | 01/0/05/1 | 2024 | 1913 | ZfB:2 |  | 2024-05 | LWL | 7 | E2 | 4.03 |  |  |  |  | 2024-10 | LWL | 7 | E2 | 8.34
Unna, StdA | UK C | 01/0/05/1 | 2024 | 1913 | ZfB:2 |  | 2024-05 | LWL | 7 | H8 | 3.9 |  |  |  |  | 2024-10 | LWL | 7 | H8 | 8.2
Unna, StdA | UK C | 212/10/Stadt Kamen | 2024 | 1949 | ZfB:2 |  | 2024-05 | LWL | 7 | C7 | 3.72 |  |  |  |  | 2024-10 | LWL | 7 | C7 | 6.95
Unna, StdA | UK C | 212/10/Stadt Kamen | 2024 | 1949 | ZfB:2 |  | 2024-05 | LWL | 7 | I3 | 3.79 |  |  |  |  | 2024-10 | LWL | 7 | I3 | 6.6
Unna, StdA | UK C | 421/00 | 2024 | 1937 | ZfB:2 |  | 2024-05 | LWL | 3 | A5 | 3.06 |  |  |  |  | 2024-10 | LWL | 3 | A5 | 7.2
Unna, StdA | UK C | 421/00 | 2024 | 1937 | ZfB:2 |  | 2024-05 | LWL | 3 | K6 | 3.72 |  |  |  |  | 2024-10 | LWL | 3 | K6 | 7.67
Unna, StdA | UK C | 172/00 | 2024 | 1958 | ZfB:2 |  | 2024-05 | LWL | 22 | C3 | 3.47 |  |  |  |  | 2024-10 | LWL | 22 | C3 | 6.84
Unna, StdA | UK C | 172/00 | 2024 | 1958 | ZfB:2 |  | 2024-05 | LWL | 22 | J7 | 3.61 |  |  |  |  | 2024-10 | LWL | 22 | J7 | 8.58
Verl, StdA | D | 9 | 2020 | 1951 | ZFB:2 |  | 2020-08 | LWL | 14 | F1 | 3.75 |  |  |  |  | 2021-05 | LWL | 14 | F1 | 4.79
Verl, StdA | D | 9 | 2020 | 1951 | ZFB:2 |  | 2020-08 | LWL | 14 | F7 | 3.51 |  |  |  |  | 2021-05 | LWL | 14 | F7 | 4.94
Verl, StdA | D | 1 | 2020 | 1944 | ZFB:2 |  | 2020-08 | LWL | 4 | C8 | 3.72 |  |  |  |  | 2021-05 | LWL | 4 | C8 | 6.33
Verl, StdA | D | 146 | 2021 | 1923 | ZFB:2 |  | 2021-03 | LWL | 4 | A4 | 3.3 |  |  |  |  | 2021-11 | LWL | 4 | A4 | 6.59
Verl, StdA | D | 107 | 2021 | 1933 | ZFB:2 |  | 2021-03 | LWL | 4 | G7 | 3.47 |  |  |  |  | 2021-11 | LWL | 4 | G7 | 7.23
Verl, StdA | D | 107 | 2021 | 1933 | ZFB:2 |  | 2021-03 | LWL | 4 | E2 | 3.86 |  |  |  |  | 2021-11 | LWL | 4 | E2 | 7.25
Verl, StdA | D | 1 | 2020 | 1944 | ZFB:2 |  | 2020-08 | LWL | 4 | K2 | 3.81 |  |  |  |  | 2021-05 | LWL | 4 | K2 | 7.47
Verl, StdA | D | 185 | 2021 | 1952 | ZFB:2 |  | 2021-03 | LWL | 8 | F3/F4 | 3.76 |  |  |  |  | 2021-11 | LWL | 8 | F3/F4 | 7.62
Verl, StdA | D | 165 | 2021 | 1941 | ZFB:2 |  | 2021-03 | LWL | 5 | A7 | 3.78 |  |  |  |  | 2021-11 | LWL | 5 | A7 | 8.42
Verl, StdA | D | 165 | 2021 | 1941 | ZFB:2 |  | 2021-03 | LWL | 5 | K7 | 4.32 |  |  |  |  | 2021-11 | LWL | 5 | K7 | 8.49
Verl, StdA | D | 146 | 2021 | 1923 | ZFB:2 |  | 2021-03 | LWL | 4 | E7 | 3.46 |  |  |  |  | 2021-11 | LWL | 4 | E7 | 8.51
Verl, StdA | D | 185 | 2021 | 1952 | ZFB:2 |  | 2021-03 | LWL | 8 | B8 | 3.86 |  |  |  |  | 2021-11 | LWL | 8 | B8 | 8.88
Verl, StdA | D | 124 | 2021 | 1942 | ZFB:2 |  | 2021-03 | LWL | 11 | J4 | 4.58 |  |  |  |  | 2021-11 | LWL | 11 | J4 | 9.75
Verl, StdA | D | 124 | 2021 | 1942 | ZFB:2 |  | 2021-03 | LWL | 11 | B9 | 5.03 |  |  |  |  | 2021-11 | LWL | 11 | B9 | 9.76
Verl, StdA | D | 287 | 2022 | 1961 | ZFB:2 | 112 | 2022-03 | LWL | 5 | J3 | 4.25 |  |  |  |  | 2022-11 | LWL | 5 | J3 | 7.77
Verl, StdA | D | 287 | 2022 | 1961 | ZFB:2 | 112 | 2022-03 | LWL | 5 | B8 | 4.42 |  |  |  |  | 2022-11 | LWL | 5 | B8 | 7.94
Verl, StdA | D | 224 | 2022 | 1951 | ZFB:2 | 112 | 2022-03 | LWL | 1 | J4 | 4.23 |  |  |  |  | 2022-11 | LWL | 1 | J4 | 8.43
Verl, StdA | D | 224 | 2022 | 1951 | ZFB:2 | 112 | 2022-03 | LWL | 1 | B5 | 4.6 |  |  |  |  | 2022-11 | LWL | 1 | B5 | 8.55
Verl, StdA | D | 186 | 2022 | 1953 | ZFB:2 | 112 | 2022-03 | LWL | 2 | C7 | 4.97 |  |  |  |  | 2022-11 | LWL | 2 | C7 | 8.56
Verl, StdA | D | 186 | 2022 | 1953 | ZFB:2 | 112 | 2022-03 | LWL | 2 | I7 | 5.33 |  |  |  |  | 2022-11 | LWL | 2 | I7 | 8.59
Verl, StdA | D | 252 | 2022 | 1933 | ZFB:2 | 112 | 2022-03 | LWL | 1 | C3 | 5.08 |  |  |  |  | 2022-11 | LWL | 1 | C3 | 8.85
Verl, StdA | D | 211 | 2022 | 1955 | ZFB:2 | 112 | 2022-03 | LWL | 8 | A3 | 5.45 |  |  |  |  | 2022-11 | LWL | 8 | A3 | 9.11
Verl, StdA | D | 211 | 2022 | 1955 | ZFB:2 | 112 | 2022-03 | LWL | 8 | H7 | 5.34 |  |  |  |  | 2022-11 | LWL | 8 | H7 | 9.53
Verl, StdA | D | 252 | 2022 | 1933 | ZFB:2 | 112 | 2022-03 | LWL | 1 | K5 | 5.13 |  |  |  |  | 2022-11 | LWL | 1 | K5 | 9.71
Verl, StdA | D | 297 | 2023 | 1964 | ZfB:2 |  | 2023-04 | LWL | 5 | B4 | 2.69 |  |  |  |  | 2023-11 | LWL | 5 | B4 | 5.22
Verl, StdA | D | 297 | 2023 | 1964 | ZfB:2 |  | 2023-04 | LWL | 5 | J6 | 2.42 |  |  |  |  | 2023-11 | LWL | 5 | J6 | 8.12
Verl, StdA | D | 326 | 2023 | 1942 | ZfB:2 |  | 2023-04 | LWL | 17 | E4 | 3.43 |  |  |  |  | 2023-11 | LWL | 17 | E4 | 8.5
Verl, StdA | D | 326 | 2023 | 1942 | ZfB:2 |  | 2023-04 | LWL | 17 | H6 | 3.43 |  |  |  |  | 2023-11 | LWL | 17 | H6 | 8.39
Verl, StdA | D | 356 | 2023 | 1965 | ZfB:2 |  | 2023-04 | LWL | 14 | D7 | 2.44 |  |  |  |  | 2023-11 | LWL | 14 | D7 | 6.69
Verl, StdA | D | 356 | 2023 | 1965 | ZfB:2 |  | 2023-04 | LWL | 14 | J2 | 2.74 |  |  |  |  | 2023-11 | LWL | 14 | J2 | 6.69
Verl, StdA | D | 357 | 2024 | 1965 | ZfB:2 |  | 2024-05 | LWL | 17 | D7 | 3.22 |  |  |  |  | 2024-09 | LWL | 17 | D7 | 6.21
Verl, StdA | D | 357 | 2024 | 1965 | ZfB:2 |  | 2024-05 | LWL | 17 | J4 | 2.91 |  |  |  |  | 2024-09 | LWL | 17 | J4 | 5.94
Verl, StdA | D | 372 | 2024 | 1971 | ZfB:2 |  | 2024-05 | LWL | 9 | A3 | 4.33 |  |  |  |  | 2024-09 | LWL | 9 | A3 | 8.54
Verl, StdA | D | 372 | 2024 | 1971 | ZfB:2 |  | 2024-05 | LWL | 9 | K7 | 3.98 |  |  |  |  | 2024-09 | LWL | 9 | K7 | 7.73
Verl, StdA | D | 393 | 2024 | 1970 | ZfB:2 |  | 2024-05 | LWL | 5 | C3 | 3.87 |  |  |  |  | 2024-09 | LWL | 5 | C3 | 8.14
Verl, StdA | D | 393 | 2024 | 1970 | ZfB:2 |  | 2024-05 | LWL | 5 | H5 | 3.8 |  |  |  |  | 2024-09 | LWL | 5 | H5 | 8.1
Verl, StdA | D | 425 | 2024 | 1953 | ZfB:2 |  | 2024-05 | LWL | 15 | A4 | 3.59 |  |  |  |  | 2024-09 | LWL | 15 | A4 | 8.45
Verl, StdA | D | 425 | 2024 | 1953 | ZfB:2 |  | 2024-05 | LWL | 15 | K5 | 3.5 |  |  |  |  | 2024-09 | LWL | 15 | K5 | 7.41
Verl, StdA | D | 481 | 2024 | 1948 | ZfB:2 |  | 2024-05 | LWL | 13 | A1 | 4.75 |  |  |  |  | 2024-09 | LWL | 13 | A1 | 8.93
Verl, StdA | D | 481 | 2024 | 1948 | ZfB:2 |  | 2024-05 | LWL | 13 | G8 | 4.6 |  |  |  |  | 2024-09 | LWL | 13 | G8 | 8.72
Versmold, StdA | M2 Halle (Amt Versmold) | 1 | 2021 | 1875 | ZFB:2 |  | 2021-07 | LWL | 3 | D2 | 4.01 |  |  |  |  | 2022-06 | LWL | 3 | D2 | 7.2
Versmold, StdA | M2 Halle (Amt Versmold) | 181 Bd.1-6 | 2021 | 1826 | ZFB:2 |  | 2021-07 | LWL | 4 | G6 | 4.11 |  |  |  |  | 2022-06 | LWL | 4 | G6 | 7.79
Versmold, StdA | M2 Halle (Amt Versmold) | 125 | 2021 | 1835 | ZFB:2 |  | 2021-07 | LWL | 2 | B1 | 4 |  |  |  |  | 2022-06 | LWL | 2 | B1 | 7.94
Versmold, StdA | M2 Halle (Amt Versmold) | 322 | 2021 | 1885 | ZFB:2 |  | 2021-07 | LWL | 7 | J6 | 4.42 |  |  |  |  | 2022-06 | LWL | 7 | J6 | 8.02
Versmold, StdA | M2 Halle (Amt Versmold) | 322 | 2021 | 1885 | ZFB:2 |  | 2021-07 | LWL | 7 | B4 | 4.61 |  |  |  |  | 2022-06 | LWL | 7 | B4 | 8.2
Versmold, StdA | M2 Halle (Amt Versmold) | 125 | 2021 | 1835 | ZFB:2 |  | 2021-07 | LWL | 2 | F6 | 4.06 |  |  |  |  | 2022-06 | LWL | 2 | F6 | 8.38
Versmold, StdA | M2 Halle (Amt Versmold) | 1 | 2021 | 1875 | ZFB:2 |  | 2021-07 | LWL | 3 | J7 | 3.74 |  |  |  |  | 2022-06 | LWL | 3 | J7 | 8.61
Versmold, StdA | M2 Halle (Amt Versmold) | 181 Bd.1-6 | 2021 | 1826 | ZFB:2 |  | 2021-07 | LWL | 4 | D6 | 4.16 |  |  |  |  | 2022-06 | LWL | 4 | D6 | 8.68
Versmold, StdA | M2 Halle (Amt Versmold) | 253 | 2021 | 1831 | ZFB:2 |  | 2021-07 | LWL | 5 | E2 | 4 |  |  |  |  | 2022-06 | LWL | 5 | E2 | 9.67
Versmold, StdA | M2 Halle (Amt Versmold) | 253 | 2021 | 1831 | ZFB:2 |  | 2021-07 | LWL | 5 | K5 | 4.23 |  |  |  |  | 2022-06 | LWL | 5 | K5 | 9.89
Versmold, StdA | M2 Halle (Amt Versmold) | 324 | 2022 | 1900 | ZfB:2 |  | 2022-09 | LWL | 9 | C4 | 4.38 |  |  |  |  | 2023-09 | LWL | 9 | C4 | 8.47
Versmold, StdA | M2 Halle (Amt Versmold) | 324 | 2022 | 1900 | ZfB:2 |  | 2022-09 | LWL | 9 | K4 | 4.5 |  |  |  |  | 2023-09 | LWL | 9 | K4 | 8.3
Versmold, StdA | M2 Halle (Amt Versmold) | 389 | 2022 | 1813 | ZfB:2 |  | 2022-09 | LWL | 5 | B2 | 3.64 |  |  |  |  | 2023-09 | LWL | 5 | B2 | 9.09
Versmold, StdA | M2 Halle (Amt Versmold) | 389 | 2022 | 1813 | ZfB:2 |  | 2022-09 | LWL | 5 | J7 | 3.87 |  |  |  |  | 2023-09 | LWL | 5 | J7 | 8.85
Versmold, StdA | M2 Halle (Amt Versmold) | 479 | 2022 | 1826 | ZfB:2 |  | 2022-09 | LWL | 5 | A6 | 3.92 |  |  |  |  | 2023-09 | LWL | 5 | A6 | 7.82
Versmold, StdA | M2 Halle (Amt Versmold) | 479 | 2022 | 1826 | ZfB:2 |  | 2022-09 | LWL | 5 | H2 | 3.93 |  |  |  |  | 2023-09 | LWL | 5 | H2 | 7.71
Versmold, StdA | M2 Halle (Amt Versmold) | 616 | 2022 | 1880 | ZfB:2 |  | 2022-09 | LWL | 5 | C2 | 4.6 |  |  |  |  | 2023-09 | LWL | 5 | C2 | 8.11
Versmold, StdA | M2 Halle (Amt Versmold) | 616 | 2022 | 1880 | ZfB:2 |  | 2022-09 | LWL | 5 | I7 | 5.03 |  |  |  |  | 2023-09 | LWL | 5 | I7 | 8.12
Versmold, StdA | M2 Halle (Amt Versmold) | 771 | 2022 | 1828 | ZfB:2 |  | 2022-09 | LWL | "08" | B6 | 4.6 |  |  |  |  | 2023-09 | LWL | "08" | B6 | 9.09
Versmold, StdA | M2 Halle (Amt Versmold) | 771 | 2022 | 1828 | ZfB:2 |  | 2022-09 | LWL | "08" | I4 | 4.43 |  |  |  |  | 2023-09 | LWL | "08" | I4 | 9.33
Vornholz, AdelsA | B | 403 | 2024 | 1870 | ZfB:2 |  | 2024-08 | LWL | 1 | E3 | 4.8 |  |  |  |  | 2025-03 | LWL | 1 | E3 | 8.33
Vornholz, AdelsA | B | 403 | 2024 | 1870 | ZfB:2 |  | 2024-08 | LWL | 1 | I6 | 5.16 |  |  |  |  | 2025-03 | LWL | 1 | I6 | 8.18
Vornholz, AdelsA | B | 523 | 2024 | 1839 | ZfB:2 |  | 2024-08 | LWL | 4 | C4 | 4.78 |  |  |  |  | 2025-03 | LWL | 4 | C4 | 8.38
Vornholz, AdelsA | B | 523 | 2024 | 1839 | ZfB:2 |  | 2024-08 | LWL | 4 | K5 | 5.66 |  |  |  |  | 2025-03 | LWL | 4 | K5 | 8.38
Vornholz, AdelsA | B | 672 | 2024 | 1865 | ZfB:2 |  | 2024-08 | LWL | 1 | C2 | 4.85 |  |  |  |  | 2025-03 | LWL | 1 | C2 | 9.18
Vornholz, AdelsA | B | 672 | 2024 | 1865 | ZfB:2 |  | 2024-08 | LWL | 1 | J7 | 4.73 |  |  |  |  | 2025-03 | LWL | 1 | J7 | 8.82
Vornholz, AdelsA | B | 804 | 2024 | 1877 | ZfB:2 |  | 2024-08 | LWL | 5 | E7 | 4.65 |  |  |  |  | 2025-03 | LWL | 5 | E7 | 8.42
Vornholz, AdelsA | B | 804 | 2024 | 1877 | ZfB:2 |  | 2024-08 | LWL | 5 | K2 | 4.73 |  |  |  |  | 2025-03 | LWL | 5 | K2 | 8.32
Vornholz, AdelsA | B | 958 | 2024 | 1850 | ZfB:2 |  | 2024-08 | LWL | 5 | H3 | 4.49 |  |  |  |  | 2025-03 | LWL | 5 | H3 | 8.29
Vornholz, AdelsA | B | 958 | 2024 | 1850 | ZfB:2 |  | 2024-08 | LWL | 5 | L7 | 4.85 |  |  |  |  | 2025-03 | LWL | 5 | L7 | 8.43
Vreden, StdA | C | 13 | 2022 | 1931 | ZFB:2 | 393 | 2022-03 | LWL | 6 | C6 | 4.11 |  |  |  |  | 2022-10 | LWL | 6 | C6 | 6.15
Vreden, StdA | A | 881 | 2021 | 1921 | ZFB:2 |  | 2021-05 | LWL | 1 | L7 | 3.56 |  |  |  |  | 2022-01 | LWL | 1 | L7 | 6.72
Vreden, StdA | B | 184 | 2022 | 1913 | ZFB:2 | 393 | 2022-03 | LWL | 2 | B7 | 4.62 |  |  |  |  | 2022-10 | LWL | 2 | B7 | 7.02
Vreden, StdA | A | 740 | 2021 | 1907 | ZFB:2 |  | 2021-05 | LWL | 2 | B6 | 5.12 |  |  |  |  | 2022-01 | LWL | 2 | B6 | 7.09
Vreden, StdA | A | 881 | 2021 | 1921 | ZFB:2 |  | 2021-05 | LWL | 1 | C8 | 3.48 |  |  |  |  | 2022-01 | LWL | 1 | C8 | 7.13
Vreden, StdA | AA | 26 | 2020 | 1869 | ZFB:2 |  | 2020-06 | LWL | 12 | L5 | 3.93 |  |  |  |  | 2021-03 | LWL | 12 | L5 | 7.32
Vreden, StdA | AA | 340 | 2020 | 1867 | ZFB:2 |  | 2020-06 | LWL | 7 | K7 | 4.72 |  |  |  |  | 2021-03 | LWL | 7 | K7 | 7.69
Vreden, StdA | B | 368 | 2022 | 1922 | ZFB:2 | 393 | 2022-03 | LWL | 7 | L5 | 4.53 |  |  |  |  | 2022-10 | LWL | 7 | L5 | 7.71
Vreden, StdA | AA | 465 | 2020 | 1856 | ZFB:2 |  | 2020-06 | LWL | 5 | A1 | 4.85 |  |  |  |  | 2021-03 | LWL | 5 | A1 | 7.8
Vreden, StdA | AA | 26 | 2020 | 1869 | ZFB:2 |  | 2020-06 | LWL | 12 | C2 | 4.41 |  |  |  |  | 2021-03 | LWL | 12 | C2 | 7.83
Vreden, StdA | AA | 340 | 2020 | 1867 | ZFB:2 |  | 2020-06 | LWL | 7 | D3 | 4.56 |  |  |  |  | 2021-03 | LWL | 7 | D3 | 7.94
Vreden, StdA | B | 368 | 2022 | 1922 | ZFB:2 | 393 | 2022-03 | LWL | 7 | C4 | 4.53 |  |  |  |  | 2022-10 | LWL | 7 | C4 | 7.96
Vreden, StdA | C | 1a | 2022 | 1928 | ZFB:2 | 393 | 2022-03 | LWL | 10 | D2 | 4.25 |  |  |  |  | 2022-10 | LWL | 10 | D2 | 8.13
Vreden, StdA | AA | 465 | 2020 | 1856 | ZFB:2 |  | 2020-06 | LWL | 5 | L8 | 5.15 |  |  |  |  | 2021-03 | LWL | 5 | L8 | 8.21
Vreden, StdA | A | 603 | 2021 | ca. 1859 | ZFB:2 |  | 2021-05 | LWL | 1 | A5 | 4.24 |  |  |  |  | 2022-01 | LWL | 1 | A5 | 8.23
Vreden, StdA | C | 13 | 2022 | 1931 | ZFB:2 | 393 | 2022-03 | LWL | 6 | J4 | 3.93 |  |  |  |  | 2022-10 | LWL | 6 | J4 | 8.24
Vreden, StdA | C | 1a | 2022 | 1928 | ZFB:2 | 393 | 2022-03 | LWL | 10 | J6 | 4.48 |  |  |  |  | 2022-10 | LWL | 10 | J6 | 8.26
Vreden, StdA | AA | 244 | 2020 | 1877 | ZFB:2 |  | 2020-06 | LWL | 11 | B5 | 4.72 |  |  |  |  | 2021-03 | LWL | 11 | B5 | 8.27
Vreden, StdA | B | 184 | 2022 | 1913 | ZFB:2 | 393 | 2022-03 | LWL | 2 | L2 | 4.6 |  |  |  |  | 2022-10 | LWL | 2 | L2 | 8.33
Vreden, StdA | A | 603 | 2021 | ca. 1859 | ZFB:2 |  | 2021-05 | LWL | 1 | J5 | 4.05 |  |  |  |  | 2022-01 | LWL | 1 | J5 | 8.39
Vreden, StdA | A | 674 | 2021 | 1860 | ZFB:2 |  | 2021-05 | LWL | 2 | I4 | 4.31 |  |  |  |  | 2022-01 | LWL | 2 | I4 | 8.45
Vreden, StdA | A | 740 | 2021 | 1907 | ZFB:2 |  | 2021-05 | LWL | 2 | K5 | 4.74 |  |  |  |  | 2022-01 | LWL | 2 | K5 | 8.46
Vreden, StdA | AA | 244 | 2020 | 1877 | ZFB:2 |  | 2020-06 | LWL | 11 | J4 | 4.65 |  |  |  |  | 2021-03 | LWL | 11 | J4 | 8.51
Vreden, StdA | AA | 580 | 2020 | 1856 | ZFB:2 |  | 2020-06 | LWL | 9 | L2 | 4.54 |  |  |  |  | 2021-03 | LWL | 9 | L2 | 8.65
Vreden, StdA | B | 8 | 2022 | 1912 | ZFB:2 | 393 | 2022-03 | LWL | 3 | K5 | 4.79 |  |  |  |  | 2022-10 | LWL | 3 | K5 | 8.93
Vreden, StdA | AA | 580 | 2020 | 1856 | ZFB:2 |  | 2020-06 | LWL | 9 | B8 | 4.8 |  |  |  |  | 2021-03 | LWL | 9 | B8 | 8.96
Vreden, StdA | A | 674 | 2021 | 1860 | ZFB:2 |  | 2021-05 | LWL | 2 | C4 | 4.43 |  |  |  |  | 2022-01 | LWL | 2 | C4 | 9.12
Vreden, StdA | A | 808 | 2021 | 1858 | ZFB:2 |  | 2021-05 | LWL | 2 | B4 | 6.19 |  |  |  |  | 2022-01 | LWL | 2 | B4 | 9.29
Vreden, StdA | B | 8 | 2022 | 1912 | ZFB:2 | 393 | 2022-03 | LWL | 3 | B3 | 5.24 |  |  |  |  | 2022-10 | LWL | 3 | B3 | 9.3
Vreden, StdA | A | 808 | 2021 | 1858 | ZFB:2 |  | 2021-05 | LWL | 2 | J5 | 6.37 |  |  |  |  | 2022-01 | LWL | 2 | J5 | 9.37
Vreden, StdA | C Ammeloe | C-16 | 2023 | 1928 | ZfB:2 |  | 2023-08 | LWL | 11 | B5 | 3.61 |  |  |  |  | 2024-03 | LWL | 11 | B5 | 9.21
Vreden, StdA | C Ammeloe | C-16 | 2023 | 1928 | ZfB:2 |  | 2023-08 | LWL | 11 | I4 | 3.56 |  |  |  |  | 2024-03 | LWL | 11 | I4 | 8.7
Vreden, StdA | C Ammeloe | C-46 | 2023 | 1934 | ZfB:2 |  | 2023-08 | LWL | 8 | C8 | 3.91 |  |  |  |  | 2024-03 | LWL | 8 | C8 | 7.71
Vreden, StdA | C Ammeloe | C-46 | 2023 | 1934 | ZfB:2 |  | 2023-08 | LWL | 8 | J6 | 4.09 |  |  |  |  | 2024-03 | LWL | 8 | J6 | 8.88
Vreden, StdA | C Ammeloe | C-72 | 2023 | 1926 | ZfB:2 |  | 2023-08 | LWL | 3 | C3 | 3.43 |  |  |  |  | 2024-03 | LWL | 3 | C3 | 8.12
Vreden, StdA | C Ammeloe | C-72 | 2023 | 1926 | ZfB:2 |  | 2023-08 | LWL | 3 | K7 | 3.52 |  |  |  |  | 2024-03 | LWL | 3 | K7 | 7.19
Vreden, StdA | C Ammeloe | C-92 | 2023 | 1929 | ZfB:2 |  | 2023-08 | LWL | 16 | E2 | 4.02 |  |  |  |  | 2024-03 | LWL | 16 | E2 | 8.32
Vreden, StdA | C Ammeloe | C-92 | 2023 | 1929 | ZfB:2 |  | 2023-08 | LWL | 16 | F7 | 5.95 |  |  |  |  | 2024-03 | LWL | 16 | F7 | 8.63
Vreden, StdA | C Ammeloe | C-120 | 2023 | 1928 | ZfB:2 |  | 2023-08 | LWL | 10 | B7 | 3.7 |  |  |  |  | 2024-03 | LWL | 10 | B7 | 6.82
Vreden, StdA | C Ammeloe | C-120 | 2023 | 1928 | ZfB:2 |  | 2023-08 | LWL | 10 | J3 | 3.58 |  |  |  |  | 2024-03 | LWL | 10 | J3 | 8.79
Vreden, StdA | C Ammeloe | 122 | 2024 | 1939 | ZfB:2 |  | 2024-04 | LWL | 7 | B3 | 3.94 |  |  |  |  | 2024-07 | LWL | 7 | B3 | 7.1
Vreden, StdA | C Ammeloe | 122 | 2024 | 1939 | ZfB:2 |  | 2024-04 | LWL | 7 | K7 | 4.14 |  |  |  |  | 2024-07 | LWL | 7 | K7 | 8.06
Vreden, StdA | C Ammeloe | 150 | 2024 | 1929 | ZfB:2 |  | 2024-04 | LWL | 17 | C6 | 4.07 |  |  |  |  | 2024-07 | LWL | 17 | C6 | 6.86
Vreden, StdA | C Ammeloe | 150 | 2024 | 1929 | ZfB:2 |  | 2024-04 | LWL | 17 | I3 | 3.83 |  |  |  |  | 2024-07 | LWL | 17 | I3 | 7.8
Vreden, StdA | C Ammeloe | 179 | 2024 | 1945 | ZfB:2 |  | 2024-04 | LWL | 15 | B7 | 3.89 |  |  |  |  | 2024-07 | LWL | 15 | B7 | 8.28
Vreden, StdA | C Ammeloe | 179 | 2024 | 1945 | ZfB:2 |  | 2024-04 | LWL | 15 | J4 | 3.76 |  |  |  |  | 2024-07 | LWL | 15 | J4 | 7.76
Vreden, StdA | C Ammeloe | 208 | 2024 | 1934 | ZfB:2 |  | 2024-04 | LWL | 19 | B7 | 3.88 |  |  |  |  | 2024-07 | LWL | 19 | B7 | 8.54
Vreden, StdA | C Ammeloe | 208 | 2024 | 1934 | ZfB:2 |  | 2024-04 | LWL | 19 | J6 | 3.86 |  |  |  |  | 2024-07 | LWL | 19 | J6 | 8.39
Vreden, StdA | C Ammeloe | 233 | 2024 | 1937 | ZfB:2 |  | 2024-04 | LWL | 4 | C3 | 3.29 |  |  |  |  | 2024-07 | LWL | 4 | C3 | 7.58
Vreden, StdA | C Ammeloe | 233 | 2024 | 1937 | ZfB:2 |  | 2024-04 | LWL | 4 | J7 | 3.58 |  |  |  |  | 2024-07 | LWL | 4 | J7 | 7.07
Vreden, StdA | C | 277 | 2025 | 1926 | ZfB:2 |  | 2025-03 | LWL | 8 | E3 | 3.32 |  |  |  |  | 2025-07 | LWL | 8 | E3 | 6.5
Vreden, StdA | C | 277 | 2025 | 1926 | ZfB:2 |  | 2025-03 | LWL | 8 | K7 | 4.21 |  |  |  |  | 2025-07 | LWL | 8 | K7 | 8.5
Vreden, StdA | C | 239 | 2025 | 1944 | ZfB:2 |  | 2025-03 | LWL | vorletztes Blatt | G2 | 3.9 |  |  |  |  | 2025-07 | LWL | vorletztes Blatt | G2 | 7.43
Vreden, StdA | C | 239 | 2025 | 1944 | ZfB:2 |  | 2025-03 | LWL | vorletztes Blatt | G7 | 4.08 |  |  |  |  | 2025-07 | LWL | vorletztes Blatt | G7 | 7.36
Vreden, StdA | D | 62 | 2025 | 1970 | ZfB:2 |  | 2025-03 | LWL | 16 | C7 | 3.62 |  |  |  |  | 2025-07 | LWL | 16 | C7 | 7.82
Vreden, StdA | D | 62 | 2025 | 1970 | ZfB:2 |  | 2025-03 | LWL | 16 | I1 | 3.92 |  |  |  |  | 2025-07 | LWL | 16 | I1 | 7.59
Warburg, StdA | E | 3 | 2023 | 1953 | ZfB:2 |  | 2023-07 | LWL | 1 | B2 | 4.22 |  |  |  |  | 2024-06 | LWL | 1 | B2 | 7.91
Warburg, StdA | E | 3 | 2023 | 1953 | ZfB:2 |  | 2023-07 | LWL | 1 | K7 | 4.2 |  |  |  |  | 2024-06 | LWL | 1 | K7 | 8.01
Warburg, StdA | E | 64 | 2023 | 1946 | ZfB:2 |  | 2023-07 | LWL | 7 | C7 | 3.8 |  |  |  |  | 2024-06 | LWL | 7 | C7 | 7.39
Warburg, StdA | E | 64 | 2023 | 1946 | ZfB:2 |  | 2023-07 | LWL | 7 | J2 | 4.22 |  |  |  |  | 2024-06 | LWL | 7 | J2 | 8.07
Warburg, StdA | E | 128 | 2023 | 1966 | ZfB:2 |  | 2023-07 | LWL | 4 | D5 | 3.79 |  |  |  |  | 2024-06 | LWL | 4 | D5 | 6.07
Warburg, StdA | E | 128 | 2023 | 1966 | ZfB:2 |  | 2023-07 | LWL | 4 | I5 | 4.05 |  |  |  |  | 2024-06 | LWL | 4 | I5 | 6.57
Warburg, StdA | E | 193 | 2023 | 1948 | ZfB:2 |  | 2023-07 | LWL | 19 | B6 | 4.26 |  |  |  |  | 2024-06 | LWL | 19 | B6 | 9.06
Warburg, StdA | E | 193 | 2023 | 1948 | ZfB:2 |  | 2023-07 | LWL | 19 | H4 | 4.33 |  |  |  |  | 2024-06 | LWL | 19 | H4 | 8.39
Warburg, StdA | E | 249 | 2023 | 1952 | ZfB:2 |  | 2023-07 | LWL | 8 | B8 | 4.05 |  |  |  |  | 2024-06 | LWL | 8 | B8 | 9.74
Warburg, StdA | E | 249 | 2023 | 1952 | ZfB:2 |  | 2023-07 | LWL | 8 | J3 | 4.16 |  |  |  |  | 2024-06 | LWL | 8 | J3 | 9.3
Warburg, StdA | E | 281 | 2024 | 1956 | ZfB:2 |  | 2024-07 | LWL | 2 | B2 | 4.46 |  |  |  |  | 2025-02 | LWL | 2 | B2 | 9.05
Warburg, StdA | E | 281 | 2024 | 1956 | ZfB:2 |  | 2024-07 | LWL | 2 | K6 | 5.62 |  |  |  |  | 2025-02 | LWL | 2 | K6 | 8.35
Warburg, StdA | E | 324 | 2024 | 1952 | ZfB:2 |  | 2024-07 | LWL | 2 | A4 | 4.56 |  |  |  |  | 2025-02 | LWL | 2 | A4 | 8.85
Warburg, StdA | E | 324 | 2024 | 1952 | ZfB:2 |  | 2024-07 | LWL | 2 | E4 | 4.91 |  |  |  |  | 2025-02 | LWL | 2 | E4 | 9.26
Warburg, StdA | E | 405 | 2024 | 1935 | ZfB:2 |  | 2024-07 | LWL | 5 | C8 | 4.53 |  |  |  |  | 2025-02 | LWL | 5 | C8 | 8.37
Warburg, StdA | E | 405 | 2024 | 1935 | ZfB:2 |  | 2024-07 | LWL | 5 | K1 | 4.56 |  |  |  |  | 2025-02 | LWL | 5 | K1 | 8.5
Warburg, StdA | E | 495 | 2024 | 1933 | ZfB:2 |  | 2024-07 | LWL | S. 181 | C3 | 3.93 |  |  |  |  | 2025-02 | LWL | S. 181 | C3 | 8.56
Warburg, StdA | E | 495 | 2024 | 1933 | ZfB:2 |  | 2024-07 | LWL | S.181 | J5 | 3.91 |  |  |  |  | 2025-02 | LWL | S.181 | J5 | 9.02
Warburg, StdA | E | 521 | 2024 | 1940 | ZfB:2 |  | 2024-07 | LWL | 3 | D3 | 5 |  |  |  |  | 2025-02 | LWL | 3 | D3 | 9.31
Warburg, StdA | E | 521 | 2024 | 1940 | ZfB:2 |  | 2024-07 | LWL | 3 | J2 | 4.81 |  |  |  |  | 2025-02 | LWL | 3 | J2 | 9.41
Warendorf, KrA | AK WAF KRA B | 84 | 2009 |  | Papersave (Battelle, ZFB) |  | 2009-02 | LWL | 1 | H6 | 3.23 |  |  |  |  | 2009-07 | LWL | 1 | H6 | 5.12
Warendorf, KrA | Ostbevern B | 908 | 2016 |  | ZfB:2 |  | 2016-06 | LWL | 3 | B3 | 3.91 |  |  |  |  | 2017-01 | LWL | 3 | B3 | 6.02
Warendorf, KrA | Ostbevern B | 729 | 2016 |  | ZfB:2 |  | 2016-06 | LWL | 15 | C5 | 3.9 |  |  |  |  | 2017-01 | LWL | 15 | C5 | 6.08
Warendorf, KrA | Ostbevern B | 819 | 2016 |  | ZfB:2 |  | 2016-06 | LWL | 6 | E7 | 4.47 |  |  |  |  | 2017-01 | LWL | 6 | E7 | 6.12
Warendorf, KrA | Ostbevern B | 908 | 2016 |  | ZfB:2 |  | 2016-06 | LWL | 3 | I4 | 3.83 |  |  |  |  | 2017-01 | LWL | 3 | I4 | 6.18
Warendorf, KrA | Amt Ostbevern B | 922 | 2017 | 1929 | CSC Book Saver (PAL) |  | 2017-01 | LWL | Vorderseite 1. Stapel | G4 | 4.24 |  |  |  |  | 2017-04 | LWL | Vorderseite 1. Stapel | G4 | 6.28
Warendorf, KrA | Amt Ostbevern B | 922 | 2017 | 1929 | CSC Book Saver (PAL) |  | 2017-01 | LWL | Vorderseite 1. Stapel | L7 | 4.45 |  |  |  |  | 2017-04 | LWL | Vorderseite 1. Stapel | L7 | 6.56
Warendorf, KrA | Ostbevern B | 819 | 2016 |  | ZfB:2 |  | 2016-06 | LWL | 6 | C7 | 5.97 |  |  |  |  | 2017-01 | LWL | 6 | C7 | 6.62
Warendorf, KrA | Ostbevern B | 729 | 2016 |  | ZfB:2 |  | 2016-06 | LWL | 15 | E7 | 4.21 |  |  |  |  | 2017-01 | LWL | 15 | E7 | 6.75
Warendorf, KrA | Ostbevern A | 418 | 2016 |  | ZfB:2 |  | 2016-06 | LWL | 2 | D7 | 4.26 |  |  |  |  | 2017-01 | LWL | 2 | D7 | 6.89
Warendorf, KrA | Stadt Ahlen C | 491 | 2009 |  | Papersave (Battelle, ZFB) |  | 2009-05 | LWL | letztes Blatt | A8 | 2.76 |  |  |  |  | 2009-11 | LWL | letztes Blatt | A8 | 6.97
Warendorf, KrA | Ostbevern B | 722 | 2016 |  | ZfB:2 |  | 2016-06 | LWL | 5 | B6 | 4.38 |  |  |  |  | 2017-01 | LWL | 5 | B6 | 7.03
Warendorf, KrA | Stadt Ahlen C | 393 | 2008 |  | Papersave (Battelle, ZFB) |  | 2008-04 | LWL | 2 | G7 | 4.15 |  |  |  |  | 2008-07 | LWL | 2 | G7 | 7.15
Warendorf, KrA | Ostbevern A | 420 | 2016 |  | ZfB:2 |  | 2016-06 | LWL | 4 | E7 | 4.46 |  |  |  |  | 2017-01 | LWL | 4 | E7 | 7.16
Warendorf, KrA | Ostbevern A | 420 | 2016 |  | ZfB:2 |  | 2016-06 | LWL | 4 | D2 | 4.3 |  |  |  |  | 2017-01 | LWL | 4 | D2 | 7.18
Warendorf, KrA | Ostbevern B | 899 | 2016 |  | ZfB:2 |  | 2016-06 | LWL | 2 | B7 | 5.21 |  |  |  |  | 2017-01 | LWL | 2 | B7 | 7.18
Warendorf, KrA | Ostbevern A | 418 | 2016 |  | ZfB:2 |  | 2016-06 | LWL | 2 | E4/E5 | 4.33 |  |  |  |  | 2017-01 | LWL | 2 | E4/E5 | 7.24
Warendorf, KrA | Ostbevern B | 672 | 2016 |  | ZfB:2 |  | 2016-06 | LWL | 7 | E7 | 4.45 |  |  |  |  | 2017-01 | LWL | 7 | E7 | 7.3
Warendorf, KrA | Personenstandsregister Ahlen | 1927 AI 1-239 | 2011 |  | Papersave (Battelle, ZFB) |  | 2011-07 | LWL | 11 | G5 | 4 |  |  |  |  | 2011-11 | LWL | 11 | G5 | 7.31
Warendorf, KrA | Ostbevern B | 618 | 2016 |  | ZfB:2 |  | 2016-06 | LWL | 4 | C5 | 4.58 |  |  |  |  | 2017-01 | LWL | 4 | C5 | 7.35
Warendorf, KrA | Ostbevern B | 810 | 2016 |  | ZfB:2 |  | 2016-06 | LWL | 5 | B7 | 4.78 |  |  |  |  | 2017-01 | LWL | 5 | B7 | 7.42
Warendorf, KrA | Amt Ostbevern B | 1001 | 2017 | 1925 | CSC Book Saver (PAL) |  | 2017-01 | LWL | 24 | A1 | 4.42 |  |  |  |  | 2017-04 | LWL | 24 | A1 | 7.42
Warendorf, KrA | Amt Ostbevern B | 1066 | 2017 | 1968 | CSC Book Saver (PAL) |  | 2017-01 | LWL | 19 (rosa) | K2 | 4.42 |  |  |  |  | 2017-04 | LWL | 19 (rosa) | K2 | 7.44
Warendorf, KrA | Stadt Ahlen C | 571 | 2009 |  | Papersave (Battelle, ZFB) |  | 2009-05 | LWL | letztes Blatt | F8 | 3.61 |  |  |  |  | 2009-11 | LWL | letztes Blatt | F8 | 7.49
Warendorf, KrA | Amt Ostbevern B | 1066 | 2017 | 1968 | CSC Book Saver (PAL) |  | 2017-01 | LWL | 19 (rosa) | A7 | 4.02 |  |  |  |  | 2017-04 | LWL | 19 (rosa) | A7 | 7.51
Warendorf, KrA | Ostbevern B | 672 | 2016 |  | ZfB:2 |  | 2016-06 | LWL | 7 | C7 | 4.15 |  |  |  |  | 2017-01 | LWL | 7 | C7 | 7.56
Warendorf, KrA | Ostbevern B | 899 | 2016 |  | ZfB:2 |  | 2016-06 | LWL | 2 | I6 | 5.63 |  |  |  |  | 2017-01 | LWL | 2 | I6 | 7.6
Warendorf, KrA | AK WAF KRA B | 83 | 2009 |  | Papersave (Battelle, ZFB) |  | 2009-02 | LWL | 2 | B7 | 4.6 |  |  |  |  | 2009-07 | LWL | 2 | B7 | 7.61
Warendorf, KrA | Ostbevern C | 56 | 2009 |  | Papersave (Battelle, ZFB) | [10 empty] | 2010-03 | LWL | letztes Blatt | C4 | 7.68
Warendorf, KrA | Ostbevern B | 602 | 2016 |  | ZfB:2 |  | 2016-06 | LWL | 5 | C5 | 4.53 |  |  |  |  | 2017-01 | LWL | 5 | C5 | 7.72
Warendorf, KrA | Ostbevern C | 13 | 2009 |  | Papersave (Battelle, ZFB) | [10 empty] | 2010-03 | LWL | 1 | G4 | 7.75
Warendorf, KrA | Ostbevern B | 722 | 2016 |  | ZfB:2 |  | 2016-06 | LWL | 5 | E5 | 4.32 |  |  |  |  | 2017-01 | LWL | 5 | E5 | 7.76
Warendorf, KrA | Ostbevern B | 676 | 2016 |  | ZfB:2 |  | 2016-06 | LWL | 3 | C7 | 4.79 |  |  |  |  | 2017-01 | LWL | 3 | C7 | 7.78
Warendorf, KrA | Ostbevern B | 602 | 2016 |  | ZfB:2 |  | 2016-06 | LWL | 5 | E4/E5 | 4.57 |  |  |  |  | 2017-01 | LWL | 5 | E4/E5 | 7.84
Warendorf, KrA | Stadt Ahlen C | 571 | 2009 |  | Papersave (Battelle, ZFB) |  | 2009-05 | LWL | 10 | F4 | 3.81 |  |  |  |  | 2009-11 | LWL | 10 | F4 | 7.87
Warendorf, KrA | Ostbevern C | 54 | 2009 |  | Papersave (Battelle, ZFB) | [10 empty] | 2010-03 | LWL | 10 | C8 | 7.89
Warendorf, KrA | Stadt Ahlen C | 471 | 2008 |  | Papersave (Battelle, ZFB) |  | 2008-04 | LWL | rotes Dünndruckblatt | I4 | 3.98 |  |  |  |  | 2008-07 | LWL | rotes Dünndruckblatt | I4 | 7.96
Warendorf, KrA | Altkr WAF Protokolle | P 14 | 2012 |  | Papersave (Battelle, ZFB) |  | 2012-03 | LWL | 5 | E4 | 3.32 |  |  |  |  | 2012-07 | LWL | 5 | E4 | 7.97
Warendorf, KrA | Ostbevern B | 676 | 2016 |  | ZfB:2 |  | 2016-06 | LWL | 3 | E7 | 4.87 |  |  |  |  | 2017-01 | LWL | 3 | E7 | 7.97
Warendorf, KrA | Amt Ostbevern B | 992 | 2017 | 1939 | CSC Book Saver (PAL) |  | 2017-01 | LWL | hint. Sach-register | G7 | 3.62 |  |  |  |  | 2017-04 | LWL | hint. Sach-register | G7 | 8
Warendorf, KrA | Amt Ostbevern B | 1001 | 2017 | 1925 | CSC Book Saver (PAL) |  | 2017-01 | LWL | 24 | G8 | 4.49 |  |  |  |  | 2017-04 | LWL | 24 | G8 | 8
Warendorf, KrA | Stadt Ahlen C | 471 | 2008 |  | Papersave (Battelle, ZFB) |  | 2008-04 | LWL | 2. braunes Blatt | G4 | 4.4 |  |  |  |  | 2008-07 | LWL | 2. braunes Blatt | G4 | 8.03
Warendorf, KrA | Ostbevern B | 618 | 2016 |  | ZfB:2 |  | 2016-06 | LWL | 4 | F6 | 4.73 |  |  |  |  | 2017-01 | LWL | 4 | F6 | 8.03
Warendorf, KrA | Kreis Beckum Ordnungsamt | 50 | 2013 |  | ZfB:2 |  | 2013-07 | LWL | 3 | D7 | 3.79 |  |  |  |  | 2014-05 | LWL | 3 | D7 | 8.07
Warendorf, KrA | Stadt Ahlen C | 393 | 2008 |  | Papersave (Battelle, ZFB) |  | 2008-04 | LWL | Blatt in Mitte | G4 | 4.1 |  |  |  |  | 2008-07 | LWL | Blatt in Mitte | G4 | 8.09
Warendorf, KrA | Kreis Beckum Ordnungsamt | 51 | 2013 |  | ZfB:2 |  | 2013-07 | LWL | 1 | H4/H5 | 4.53 |  |  |  |  | 2014-05 | LWL | 1 | H4/H5 | 8.09
Warendorf, KrA | Stadt Ahlen C | 305 | 2008 |  | Papersave (Battelle, ZFB) |  | 2008-04 | LWL | 2 | B4/B5 | 4.14 |  |  |  |  | 2008-07 | LWL | 2 | B4/B5 | 8.1
Warendorf, KrA | Personenstandsregister Ahlen | 1965 CI 1-445 | 2011 |  | Papersave (Battelle, ZFB) |  | 2011-07 | LWL | Eintrag 31 | B1 | 4.66 |  |  |  |  | 2011-11 | LWL | Eintrag 31 | B1 | 8.11
Warendorf, KrA | Kreis Beckum Ordnungsamt | 65 | 2013 |  | ZfB:2 |  | 2013-07 | LWL | 4 | F3 | 3.54 |  |  |  |  | 2014-05 | LWL | 4 | F3 | 8.12
Warendorf, KrA | Stadt Ahlen C | 305 | 2008 |  | Papersave (Battelle, ZFB) |  | 2008-04 | LWL | Mitte | H7 | 3.67 |  |  |  |  | 2008-07 | LWL | Mitte | H7 | 8.13
Warendorf, KrA | Stadt Ahlen C | 305 | 2008 |  | Papersave (Battelle, ZFB) |  | 2008-04 | LWL | vorletztes Blatt | E2 | 3.56 |  |  |  |  | 2008-07 | LWL | vorletztes Blatt | E2 | 8.15
Warendorf, KrA | Stadt Ahlen C | 471 | 2008 |  | Papersave (Battelle, ZFB) |  | 2008-04 | LWL | 1. rosa Blatt | G4 | 7.15 |  |  |  |  | 2008-07 | LWL | 1. rosa Blatt | G4 | 8.19
Warendorf, KrA | Ostbevern B | 810 | 2016 |  | ZfB:2 |  | 2016-06 | LWL | 5 | E7 | 4.93 |  |  |  |  | 2017-01 | LWL | 5 | E7 | 8.2
Warendorf, KrA | Ostbevern B | 355 | 2009 |  | Papersave (Battelle, ZFB) |  | 2008-01 | LWL | 3. letztes Blatt | F2 | 3.76 |  |  |  |  | 2009-09 | LWL | 3. letztes Blatt | F2 | 8.21
Warendorf, KrA | AK WAF KRA B | 84 | 2009 |  | Papersave (Battelle, ZFB) |  | 2009-02 | LWL | vorletztes Blatt | G4/G5 | 3.86 |  |  |  |  | 2009-07 | LWL | vorletztes Blatt | G4/G5 | 8.22
Warendorf, KrA | Amt Ostbevern B | 992 | 2017 | 1939 | CSC Book Saver (PAL) |  | 2017-01 | LWL | hint. Sach-register | K2 | 4.04 |  |  |  |  | 2017-04 | LWL | hint. Sach-register | K2 | 8.22
Warendorf, KrA | Stadt Ahlen C | 490 | 2009 |  | Papersave (Battelle, ZFB) |  | 2009-05 | LWL | 1 | A8 | 5.66 |  |  |  |  | 2009-11 | LWL | 1 | A8 | 8.23
Warendorf, KrA | AK WAF KRA B | 196 | 2009 |  | Papersave (Battelle, ZFB) |  | 2009-01 | LWL | 25 | C1 | 3.14 |  |  |  |  | 2009-07 | LWL | 25 | C1 | 8.24
Warendorf, KrA | Kreis Beckum Ordnungsamt | 51 | 2013 |  | ZfB:2 |  | 2013-07 | LWL | 4 | E1 | 4.19 |  |  |  |  | 2014-05 | LWL | 4 | E1 | 8.24
Warendorf, KrA | Altkr WAF Protokolle | P 12 | 2012 |  | Papersave (Battelle, ZFB) |  | 2012-03 | LWL | 3 | E4 | 4.06 |  |  |  |  | 2012-07 | LWL | 3 | E4 | 8.27
Warendorf, KrA | Stadt Ahlen C | 488 | 2009 |  | Papersave (Battelle, ZFB) |  | 2009-05 | LWL | 1 | F8 | 3.67 |  |  |  |  | 2009-11 | LWL | 1 | F8 | 8.34
Warendorf, KrA | AK WAF KRA B | 196 | 2009 |  | Papersave (Battelle, ZFB) |  | 2009-01 | LWL | 3 | A6 | 4.2 |  |  |  |  | 2009-07 | LWL | 3 | A6 | 8.38
Warendorf, KrA | Kreis Beckum Protokolle | P 40 | 2012 |  | Papersave (Battelle, ZFB) |  | 2012-03 | LWL | letztes Blatt | E4 | 3.98 |  |  |  |  | 2012-07 | LWL | letztes Blatt | E4 | 8.4
Warendorf, KrA | Stadt Ahlen C | 393 | 2008 |  | Papersave (Battelle, ZFB) |  | 2008-04 | LWL | letztes Blatt | B3 | 3.66 |  |  |  |  | 2008-07 | LWL | letztes Blatt | B3 | 8.45
Warendorf, KrA | Ostbevern B | 355 | 2009 |  | Papersave (Battelle, ZFB) |  | 2008-01 | LWL | 1 | C7 | 3.69 |  |  |  |  | 2009-09 | LWL | 1 | C7 | 8.49
Warendorf, KrA | LRA C | 191 | 2010 |  | Papersave (Battelle, ZFB) | [10 empty] | 2010-06 | LWL | 1 | K5 | 8.51
Warendorf, KrA | Altkr WAF Protokolle | P 26 | 2012 |  | Papersave (Battelle, ZFB) |  | 2012-03 | LWL | 5 | A3 | 3.16 |  |  |  |  | 2012-07 | LWL | 5 | A3 | 8.51
Warendorf, KrA | Stadt Ahlen C | 305 | 2008 |  | Papersave (Battelle, ZFB) |  | 2008-04 | LWL | VD | G4 | 6.45 |  |  |  |  | 2008-07 | LWL | VD | G4 | 8.54
Warendorf, KrA | Ostbevern B | 141 | 2009 |  | Papersave (Battelle, ZFB) |  | 2008-01 | LWL | 3. letztes Blatt | F1 | 3.97 |  |  |  |  | 2009-09 | LWL | 3. letztes Blatt | F1 | 8.55
Warendorf, KrA | Amt Ostbevern B | 915 | 2017 | 1921 | CSC Book Saver (PAL) |  | 2017-01 | LWL | 11 | um | 4.71 |  |  |  |  | 2017-04 | LWL | 11 | um | 8.63
Warendorf, KrA | Kreis Beckum Ordnungsamt | 66 | 2013 |  | ZfB:2 |  | 2013-07 | LWL | 1 | E2 | 5.73 |  |  |  |  | 2014-05 | LWL | 1 | E2 | 8.67
Warendorf, KrA | Amt Ostbevern B | 915 | 2017 | 1921 | CSC Book Saver (PAL) |  | 2017-01 | LWL | 11 | B7 | 4.92 |  |  |  |  | 2017-04 | LWL | 11 | B7 | 8.7
Warendorf, KrA | AK WAF KRA B | 196 | 2009 |  | Papersave (Battelle, ZFB) |  | 2009-01 | LWL | vorletztes Blatt | F4/F5 | 3.6 |  |  |  |  | 2009-07 | LWL | vorletztes Blatt | F4/F5 | 8.74
Warendorf, KrA | Ostbevern C | 57 | 2009 |  | Papersave (Battelle, ZFB) | [10 empty] | 2010-03 | LWL | 10. letztes Blatt | F4/F5 | 8.76
Warendorf, KrA | Ostbevern B | 141 | 2009 |  | Papersave (Battelle, ZFB) |  | 2008-01 | LWL | 1 | E7 | 2.98 |  |  |  |  | 2009-09 | LWL | 1 | E7 | 8.8
Warendorf, KrA | LRA C | 192 c | 2010 |  | Papersave (Battelle, ZFB) | [10 empty] | 2010-06 | LWL | letztes Blatt | F1 | 8.86
Warendorf, KrA | Sassenberg H | 106 | 2012 |  | Papersave (Battelle, ZFB) |  | 2012-05 | LWL | 1 | E7 | 5.08 |  |  |  |  | 2013-01 | LWL | 1 | E7 | 8.87
Warendorf, KrA | Personenstandsregister Ahlen | 1940 CI 1-353 | 2011 |  | Papersave (Battelle, ZFB) |  | 2011-07 | LWL | Eintrag 198 | I2 | 4.36 |  |  |  |  | 2011-11 | LWL | Eintrag 198 | I2 | 8.88
Warendorf, KrA | Sassenberg H | 50 | 2012 |  | Papersave (Battelle, ZFB) |  | 2012-05 | LWL | 2 | F7 | 3.27 |  |  |  |  | 2013-01 | LWL | 2 | F7 | 8.92
Warendorf, KrA | Altkr WAF Protokolle | P 13 | 2012 |  | Papersave (Battelle, ZFB) |  | 2012-03 | LWL | 1 | B8 | 3.52 |  |  |  |  | 2012-07 | LWL | 1 | B8 | 8.93
Warendorf, KrA | Sassenberg H | 122 | 2012 |  | Papersave (Battelle, ZFB) |  | 2012-05 | LWL | 2 | A8 | 4.48 |  |  |  |  | 2013-01 | LWL | 2 | A8 | 8.95
Warendorf, KrA | Sassenberg H | 23 1 v. 2 | 2012 |  | Papersave (Battelle, ZFB) |  | 2012-05 | LWL | 3 | F4 | 3.9 |  |  |  |  | 2013-01 | LWL | 3 | F4 | 9.01
Warendorf, KrA | Kreis Beckum Protokolle | P 39 | 2012 |  | Papersave (Battelle, ZFB) |  | 2012-03 | LWL | 2 | B7 | 4.52 |  |  |  |  | 2012-07 | LWL | 2 | B7 | 9.07
Warendorf, KrA | Kreis Beckum Protokolle | P 59 | 2012 |  | Papersave (Battelle, ZFB) |  | 2012-03 | LWL | 2 | G2 | 4.32 |  |  |  |  | 2012-07 | LWL | 2 | G2 | 9.1
Warendorf, KrA | Ostbevern C | 18 | 2009 |  | Papersave (Battelle, ZFB) | [10 empty] | 2010-03 | LWL | letztes Blatt | G8 | 9.11
Warendorf, KrA | Altkr WAF Protokolle | P 10 | 2012 |  | Papersave (Battelle, ZFB) |  | 2012-03 | LWL | 2 | D7 | 4.38 |  |  |  |  | 2012-07 | LWL | 2 | D7 | 9.11
Warendorf, KrA | AK WAF KRA B | 244 | 2009 |  | Papersave (Battelle, ZFB) |  | 2009-01 | LWL | 1 | A1 | 3.85 |  |  |  |  | 2009-07 | LWL | 1 | A1 | 9.16
Warendorf, KrA | Ostbevern B | 355 | 2009 |  | Papersave (Battelle, ZFB) |  | 2008-01 | LWL | 8 | F4/F5 | 3.92 |  |  |  |  | 2009-09 | LWL | 8 | F4/F5 | 9.23
Warendorf, KrA | LRA C | 192 d | 2010 |  | Papersave (Battelle, ZFB) | [10 empty] | 2010-06 | LWL | 6 | B4/B5 | 9.25
Warendorf, KrA | LRA C | 191 a | 2010 |  | Papersave (Battelle, ZFB) | [10 empty] | 2010-06 | LWL | 4 | C8 | 9.27
Warendorf, KrA | AK WAF KRA B | 83 | 2009 |  | Papersave (Battelle, ZFB) |  | 2009-02 | LWL | 3. letztes Blatt | A1 | 3.1 |  |  |  |  | 2009-07 | LWL | 3. letztes Blatt | A1 | 9.39
Warendorf, KrA | Sassenberg H | 82 | 2012 |  | Papersave (Battelle, ZFB) |  | 2012-05 | LWL | 3 | B4 | 4.51 |  |  |  |  | 2013-01 | LWL | 3 | B4 | 9.4
Warendorf, KrA | LRA C | 191 b | 2010 |  | Papersave (Battelle, ZFB) | [10 empty] | 2010-06 | LWL | 8 | G2 | 9.42
Warendorf, KrA | AK WAF KRA B | 244 | 2009 |  | Papersave (Battelle, ZFB) |  | 2009-01 | LWL | letztes Blatt | C7 | 3.72 |  |  |  |  | 2009-07 | LWL | letztes Blatt | C7 | 9.68
Warendorf, KrA | Kreis Beckum Protokolle | P 14 | 2012 |  | Papersave (Battelle, ZFB) |  | 2012-03 | LWL | 20 | G7 | 4.42 |  |  |  |  | 2012-07 | LWL | 20 | G7 | n.g.
Warendorf, KrA | Kreis Beckum Protokolle | P 14 | 2012 |  | Papersave (Battelle, ZFB) |  | 2012-03 | LWL | 7 | F7 | 4.55 |  |  |  |  | 2012-07 | LWL | 7 | F7 | n.g.
Warstein, StdA | E | 1 | 2024 | 1948 | ZfB:2 |  | 2024-05 | LWL | 8 | C5 | 3.49 |  |  |  |  | 2024-10 | LWL | 8 | C5 | 8.56
Warstein, StdA | E | 1 | 2024 | 1948 | ZfB:2 |  | 2024-05 | LWL | 8 | J5 | 3.38 |  |  |  |  | 2024-10 | LWL | 8 | J5 | 8.79
Warstein, StdA | E | 32 | 2024 | 1951 | ZfB:2 |  | 2024-05 | LWL | 11 | B7 | 5.46 |  |  |  |  | 2024-10 | LWL | 11 | B7 | 8.27
Warstein, StdA | E | 32 | 2024 | 1951 | ZfB:2 |  | 2024-05 | LWL | 11 | K4 | 4.22 |  |  |  |  | 2024-10 | LWL | 11 | K4 | 7.9
Warstein, StdA | E | 62 | 2024 | 1925 | ZfB:2 |  | 2024-05 | LWL | 5 | B3 | 4.09 |  |  |  |  | 2024-10 | LWL | 5 | B3 | 7.38
Warstein, StdA | E | 62 | 2024 | 1925 | ZfB:2 |  | 2024-05 | LWL | 5 | J7 | 4.44 |  |  |  |  | 2024-10 | LWL | 5 | J7 | 7.64
Warstein, StdA | E | 95 | 2024 | 1926 | ZfB:2 |  | 2024-05 | LWL | 6 | E7 | 4.85 |  |  |  |  | 2024-10 | LWL | 6 | E7 | 8.22
Warstein, StdA | E | 95 | 2024 | 1926 | ZfB:2 |  | 2024-05 | LWL | 6 | I4 | 6.03 |  |  |  |  | 2024-10 | LWL | 6 | I4 | 8.12
Warstein, StdA | E | 128 | 2024 | 1920 | ZfB:2 |  | 2024-05 | LWL | 3 | B2 | 4.61 |  |  |  |  | 2024-10 | LWL | 3 | B2 | 8.1
Warstein, StdA | E | 128 | 2024 | 1920 | ZfB:2 |  | 2024-05 | LWL | 3 | K5 | 4.76 |  |  |  |  | 2024-10 | LWL | 3 | K5 | 8.46
Welver, GemA | A1 | 1 | 2023 | 1850 | ZfB:2 |  | 2023-03 | LWL | 6 | A7 | 4.74 |  |  |  |  | 2023-11 | LWL | 6 | A7 | 8.83
Welver, GemA | A1 | 1 | 2023 | 1850 | ZfB:2 |  | 2023-03 | LWL | 6 | L2 | 5.62 |  |  |  |  | 2023-11 | LWL | 6 | L2 | 9.06
Welver, GemA | A2 | 3 | 2023 | 1877 | ZfB:2 |  | 2023-03 | LWL | 4 | B2 | 5.03 |  |  |  |  | 2023-11 | LWL | 4 | B2 | 8.5
Welver, GemA | A2 | 3 | 2023 | 1877 | ZfB:2 |  | 2023-03 | LWL | 4 | I6 | 4.64 |  |  |  |  | 2023-11 | LWL | 4 | I6 | 8.32
Welver, GemA | A3 | 4 | 2023 | 1938 | ZfB:2 |  | 2023-03 | LWL | 13 | E2 | 4.64 |  |  |  |  | 2023-11 | LWL | 13 | E2 | 6.8
Welver, GemA | A3 | 4 | 2023 | 1938 | ZfB:2 |  | 2023-03 | LWL | 13 | F8 | 4.66 |  |  |  |  | 2023-11 | LWL | 13 | F8 | 8.09
Welver, GemA | A3 | 70 | 2023 | 1946 | ZfB:2 |  | 2023-03 | LWL | 5 | B6 | 4.41 |  |  |  |  | 2023-11 | LWL | 5 | B6 | 8.58
Welver, GemA | A3 | 70 | 2023 | 1946 | ZfB:2 |  | 2023-03 | LWL | 5 | J6 | 4.49 |  |  |  |  | 2023-11 | LWL | 5 | J6 | 8.11
Welver, GemA | A3 | 137 | 2023 | 1959 | ZfB:2 |  | 2023-03 | LWL | 22 | B2 | 4.63 |  |  |  |  | 2023-11 | LWL | 22 | B2 | 8.83
Welver, GemA | A3 | 137 | 2023 | 1959 | ZfB:2 |  | 2023-03 | LWL | 22 | J2 | 4.76 |  |  |  |  | 2023-11 | LWL | 22 | J2 | 8.83
Wenden, GemA | C | 2468 | 2021 | 1945 | Papersave (Battelle, ZFB) |  | 2021-05 | LWL | 5 | C4 | 4.3 |  |  |  |  | 2022-01 | LWL | 5 | C4 | 6.66
Wenden, GemA | B | 240 | 2019 | 1931 | Papersave Swiss (NCA) |  | 2019-03 | LWL | 11 | B4 | 4.11 |  |  |  |  | 2019-10 | LWL | 11 | B4 | 6.94
Wenden, GemA | C | 2468 | 2021 | 1945 | Papersave (Battelle, ZFB) |  | 2021-05 | LWL | 5 | J5 | 4.28 |  |  |  |  | 2022-01 | LWL | 5 | J5 | 6.95
Wenden, GemA | C | 1326 | 2020 | 1927 | Papersave (Battelle, ZFB) |  | 2020-06 | LWL | 2 | L5 | 4.64 |  |  |  |  | 2021-03 | LWL | 2 | L5 | 6.97
Wenden, GemA | C | 2458 | 2022 | 1952 | ZFB:2 | 408 | 2022-03 | LWL | 5 | K7 | 3.98 |  |  |  |  | 2022-09 | LWL | 5 | K7 | 7.18
Wenden, GemA | B | 240 | 2019 | 1931 | Papersave Swiss (NCA) |  | 2019-03 | LWL | 11 | F6 | 4.23 |  |  |  |  | 2019-10 | LWL | 11 | F6 | 7.38
Wenden, GemA | C | 1326 | 2020 | 1927 | Papersave (Battelle, ZFB) |  | 2020-06 | LWL | 2 | C4 | 4.54 |  |  |  |  | 2021-03 | LWL | 2 | C4 | 7.39
Wenden, GemA | B | 121 | 2019 | 1898 | Papersave Swiss (NCA) |  | 2019-03 | LWL | Verzeichnis ... 17 | K7 | 5.62 |  |  |  |  | 2019-10 | LWL | Verzeichnis ... 17 | K7 | 7.4
Wenden, GemA | C | 2306 | 2022 | 1936 | ZFB:2 | 408 | 2022-03 | LWL | 18 | E7 | 4.21 |  |  |  |  | 2022-09 | LWL | 18 | E7 | 7.43
Wenden, GemA | C | 126 | 2021 | 1946 | Papersave (Battelle, ZFB) |  | 2021-05 | LWL | 4 | K2 | 4.26 |  |  |  |  | 2022-01 | LWL | 4 | K2 | 7.51
Wenden, GemA | B | 504 | 2019 | 1911 | Papersave Swiss (NCA) |  | 2019-03 | LWL | 8 | B5 | 4.56 |  |  |  |  | 2019-10 | LWL | 8 | B5 | 7.54
Wenden, GemA | B | 121 | 2019 | 1898 | Papersave Swiss (NCA) |  | 2019-03 | LWL | Verzeichnis ... 17 | B4 | 5.7 |  |  |  |  | 2019-10 | LWL | Verzeichnis ... 17 | B4 | 7.74
Wenden, GemA | B | 43 | 2019 | 1871 | Papersave Swiss (NCA) |  | 2019-03 | LWL | 6 | C7 | 4.25 |  |  |  |  | 2019-10 | LWL | 6 | C7 | 7.77
Wenden, GemA | C | 2306 | 2022 | 1936 | ZFB:2 | 408 | 2022-03 | LWL | 18 | H2 | 4.53 |  |  |  |  | 2022-09 | LWL | 18 | H2 | 7.83
Wenden, GemA | C | 300 | 2020 | 1947 | Papersave (Battelle, ZFB) |  | 2020-06 | LWL | 8 | B7 | 4.24 |  |  |  |  | 2021-03 | LWL | 8 | B7 | 7.88
Wenden, GemA | B | 504 | 2019 | 1911 | Papersave Swiss (NCA) |  | 2019-03 | LWL | 8 | K2 | 4.54 |  |  |  |  | 2019-10 | LWL | 8 | K2 | 7.9
Wenden, GemA | C | 1006 | 2020 | 1914 | Papersave (Battelle, ZFB) |  | 2020-06 | LWL | 3 | L4 | 4.61 |  |  |  |  | 2021-03 | LWL | 3 | L4 | 7.93
Wenden, GemA | C | 1006 | 2020 | 1914 | Papersave (Battelle, ZFB) |  | 2020-06 | LWL | 3 | B5 | 4.83 |  |  |  |  | 2021-03 | LWL | 3 | B5 | 8.05
Wenden, GemA | B | 469 | 2019 | 1826 | Papersave Swiss (NCA) |  | 2019-03 | LWL | (obendrauf liegende Akte) 4 | K4 | 4.01 |  |  |  |  | 2019-10 | LWL | (obendrauf liegende Akte) 4 | K4 | 8.19
Wenden, GemA | C | 1510 | 2020 | 1939 | Papersave (Battelle, ZFB) |  | 2020-05 | LWL | 1 | K6 | 5.04 |  |  |  |  | 2021-03 | LWL | 1 | K6 | 8.24
Wenden, GemA | C | 2053 | 2020 | 1955 | Papersave (Battelle, ZFB) |  | 2020-05 | LWL | 12 | D4 | 3.75 |  |  |  |  | 2021-03 | LWL | 12 | D4 | 8.24
Wenden, GemA | C | 300 | 2020 | 1947 | Papersave (Battelle, ZFB) |  | 2020-06 | LWL | 8 | E2 | 4.56 |  |  |  |  | 2021-03 | LWL | 8 | E2 | 8.28
Wenden, GemA | B | 43 | 2019 | 1871 | Papersave Swiss (NCA) |  | 2019-03 | LWL | 6 | L2 | 4.1 |  |  |  |  | 2019-10 | LWL | 6 | L2 | 8.3
Wenden, GemA | C | 366 | 2021 | 1952 | Papersave (Battelle, ZFB) |  | 2021-05 | LWL | letztes Blatt | J5 | 4.37 |  |  |  |  | 2022-01 | LWL | letztes Blatt | J5 | 8.3
Wenden, GemA | C | 468 | 2021 | 1940 | Papersave (Battelle, ZFB) |  | 2021-05 | LWL | 8 | B5 | 4.14 |  |  |  |  | 2022-01 | LWL | 8 | B5 | 8.31
Wenden, GemA | C | 2103 | 2021 | 1936 | Papersave (Battelle, ZFB) |  | 2021-05 | LWL | 4 | C7 | 4.69 |  |  |  |  | 2022-01 | LWL | 4 | C7 | 8.31
Wenden, GemA | C | 366 | 2021 | 1952 | Papersave (Battelle, ZFB) |  | 2021-05 | LWL | letztes Blatt | C3 | 4.37 |  |  |  |  | 2022-01 | LWL | letztes Blatt | C3 | 8.32
Wenden, GemA | B | 469 | 2019 | 1826 | Papersave Swiss (NCA) |  | 2019-03 | LWL | (obendrauf liegende Akte) 4 | B2 | 4.09 |  |  |  |  | 2019-10 | LWL | (obendrauf liegende Akte) 4 | B2 | 8.38
Wenden, GemA | C | 2053 | 2020 | 1955 | Papersave (Battelle, ZFB) |  | 2020-05 | LWL | 12 | J2 | 3.7 |  |  |  |  | 2021-03 | LWL | 12 | J2 | 8.43
Wenden, GemA | C | 468 | 2021 | 1940 | Papersave (Battelle, ZFB) |  | 2021-05 | LWL | 8 | J4 | 4.37 |  |  |  |  | 2022-01 | LWL | 8 | J4 | 8.47
Wenden, GemA | C | 2103 | 2021 | 1936 | Papersave (Battelle, ZFB) |  | 2021-05 | LWL | 4 | J5 | 4.72 |  |  |  |  | 2022-01 | LWL | 4 | J5 | 8.57
Wenden, GemA | C | 126 | 2021 | 1946 | Papersave (Battelle, ZFB) |  | 2021-05 | LWL | 4 | B7 | 4.1 |  |  |  |  | 2022-01 | LWL | 4 | B7 | 8.63
Wenden, GemA | D | 164 | 2022 | 1933 | ZFB:2 | 408 | 2022-03 | LWL | 6 | C7 | 4.44 |  |  |  |  | 2022-09 | LWL | 6 | C7 | 8.7
Wenden, GemA | C | 1 | 2020 | 1956 | Papersave (Battelle, ZFB) |  | 2020-06 | LWL | 3 | B6 | 4.86 |  |  |  |  | 2021-03 | LWL | 3 | B6 | 8.74
Wenden, GemA | D | 3 | 2022 | 1953 | ZFB:2 | 408 | 2022-03 | LWL | 8 | K2 | 4.11 |  |  |  |  | 2022-09 | LWL | 8 | K2 | 8.76
Wenden, GemA | C | 1510 | 2020 | 1939 | Papersave (Battelle, ZFB) |  | 2020-05 | LWL | 1 | B2 | 5.33 |  |  |  |  | 2021-03 | LWL | 1 | B2 | 8.78
Wenden, GemA | C | 2048 | 2020 | 1931 | Papersave (Battelle, ZFB) |  | 2020-06 | LWL | 13 | A8 | 3.83 |  |  |  |  | 2021-03 | LWL | 13 | A8 | 8.82
Wenden, GemA | D | 164 | 2022 | 1933 | ZFB:2 | 408 | 2022-03 | LWL | 6 | G2 | 4.6 |  |  |  |  | 2022-09 | LWL | 6 | G2 | 8.88
Wenden, GemA | C | 2048 | 2020 | 1931 | Papersave (Battelle, ZFB) |  | 2020-06 | LWL | 13 | L7 | 4.43 |  |  |  |  | 2021-03 | LWL | 13 | L7 | 8.95
Wenden, GemA | D | 3 | 2022 | 1953 | ZFB:2 | 408 | 2022-03 | LWL | 8 | A7 | 4.01 |  |  |  |  | 2022-09 | LWL | 8 | A7 | 8.96
Wenden, GemA | D | 248b | 2022 | 1973 | ZFB:2 | 408 | 2022-03 | LWL | 6 | A6/A7 | 4.97 |  |  |  |  | 2022-09 | LWL | 6 | A6/A7 | 9.02
Wenden, GemA | C | 2458 | 2022 | 1952 | ZFB:2 | 408 | 2022-03 | LWL | 5 | A3 | 5.49 |  |  |  |  | 2022-09 | LWL | 5 | A3 | 9.04
Wenden, GemA | C | 1 | 2020 | 1956 | Papersave (Battelle, ZFB) |  | 2020-06 | LWL | 3 | J3 | 4.75 |  |  |  |  | 2021-03 | LWL | 3 | J3 | 9.1
Wenden, GemA | D | 248b | 2022 | 1973 | ZFB:2 | 408 | 2022-03 | LWL | 6 | K4 | 4.78 |  |  |  |  | 2022-09 | LWL | 6 | K4 | 9.34
Wenden, GemA | D | 253 | 2024 | 1960 | ZfB:2 |  | 2024-06 | LWL | 6 | B3 | 3.97 |  |  |  |  | 2024-11 | LWL | 6 | B3 | 7.87
Wenden, GemA | D | 253 | 2024 | 1960 | ZfB:2 |  | 2024-06 | LWL | 6 | J4 | 4.25 |  |  |  |  | 2024-11 | LWL | 6 | J4 | 8.93
Wenden, GemA | D | 362 | 2024 | 1973 | ZfB:2 |  | 2024-06 | LWL | 18 | C4 | 4.62 |  |  |  |  | 2024-11 | LWL | 18 | C4 | 9.12
Wenden, GemA | D | 362 | 2024 | 1973 | ZfB:2 |  | 2024-06 | LWL | 18 | H6 | 4.68 |  |  |  |  | 2024-11 | LWL | 18 | H6 | 9.08
Wenden, GemA | D | 469 | 2024 | 1961 | ZfB:2 |  | 2024-06 | LWL | 20 | D8 | 4.73 |  |  |  |  | 2024-11 | LWL | 20 | D8 | 9.02
Wenden, GemA | D | 469 | 2024 | 1961 | ZfB:2 |  | 2024-06 | LWL | 20 | H3 | 4.68 |  |  |  |  | 2024-11 | LWL | 20 | H3 | 9.27
Wenden, GemA | D | 578 | 2024 | 1964 | ZfB:2 |  | 2024-06 | LWL | 9 | A6 | 4.69 |  |  |  |  | 2024-11 | LWL | 9 | A6 | 8.72
Wenden, GemA | D | 578 | 2024 | 1964 | ZfB:2 |  | 2024-06 | LWL | 9 | I2 | 4.94 |  |  |  |  | 2024-11 | LWL | 9 | I2 | 9.24
Wenden, GemA | D | 685 | 2024 | 1960 | ZfB:2 |  | 2024-06 | LWL | 15 | F6 | 3.79 |  |  |  |  | 2024-11 | LWL | 15 | F6 | 6.94
Wenden, GemA | D | 685 | 2024 | 1960 | ZfB:2 |  | 2024-06 | LWL | 15 | K3 | 3.97 |  |  |  |  | 2024-11 | LWL | 15 | K3 | 8.85
Werne, StdA | C V | 73 | 2015 |  | ZfB:2 |  | 2015-02 | LWL | 8 | C6 | 4.06 |  |  |  |  | 2015-09 | LWL | 8 | C6 | 6.38
Werne, StdA | C V | 73 | 2015 |  | ZfB:2 |  | 2015-02 | LWL | 8 | J4 | 4.07 |  |  |  |  | 2015-09 | LWL | 8 | J4 | 6.45
Werne, StdA | A.02.A | 2026 | 2018 | 1913 | Papersave Swiss (NCA) |  | 2018-02 | LWL | 12 | B7 | 4.57 |  |  |  |  | 2018-09 | LWL | 12 | B7 | 6.58
Werne, StdA | C III | 286 | 2014 |  | ZfB:2 |  | 2014-01 | LWL | 4 | G6 | 4.15 |  |  |  |  | 2014-08 | LWL | 4 | G6 | 6.73
Werne, StdA | C III | 279 | 2014 |  | ZfB:2 |  | 2014-01 | LWL | 10 | G2 | 3.77 |  |  |  |  | 2014-08 | LWL | 10 | G2 | 6.93
Werne, StdA | C VII | 37 | 2015 |  | ZfB:2 |  | 2015-02 | LWL | 10 | A6 | 4.36 |  |  |  |  | 2015-09 | LWL | 10 | A6 | 6.94
Werne, StdA | C VII | 37 | 2015 |  | ZfB:2 |  | 2015-02 | LWL | 10 | H3 | 4.58 |  |  |  |  | 2015-09 | LWL | 10 | H3 | 6.99
Werne, StdA | C VII | 34 | 2015 |  | ZfB:2 |  | 2015-02 | LWL | 6 | K4 | 4.62 |  |  |  |  | 2015-09 | LWL | 6 | K4 | 7.02
Werne, StdA | C V | 65 | 2015 |  | ZfB:2 |  | 2015-02 | LWL | 8 | B3 | 4.14 |  |  |  |  | 2015-09 | LWL | 8 | B3 | 7.04
Werne, StdA | C V | 65 | 2015 |  | ZfB:2 |  | 2015-02 | LWL | 8 | I2 | 4.28 |  |  |  |  | 2015-09 | LWL | 8 | I2 | 7.08
Werne, StdA | C VII | 34 | 2015 |  | ZfB:2 |  | 2015-02 | LWL | 6 | B2 | 4.59 |  |  |  |  | 2015-09 | LWL | 6 | B2 | 7.1
Werne, StdA | C III | 279 | 2014 |  | ZfB:2 |  | 2014-01 | LWL | 10 | B6 | 3.71 |  |  |  |  | 2014-08 | LWL | 10 | B6 | 7.2
Werne, StdA | A.02.A | 2026 | 2018 | 1913 | Papersave Swiss (NCA) |  | 2018-02 | LWL | 12 | K2/L2 | 4.56 |  |  |  |  | 2018-09 | LWL | 12 | K2/L2 | 7.32
Werne, StdA | C III | 286 | 2014 |  | ZfB:2 |  | 2014-01 | LWL | 4 | B2 | 4.2 |  |  |  |  | 2014-08 | LWL | 4 | B2 | 7.33
Werne, StdA | C VIII | 138 | 2016 |  | ZfB:2 |  | 2016-02 | LWL | Vorl.verz. 1904/05 3. Blatt | K4 | 4.36 |  |  |  |  | 2016-09 | LWL | Vorl.verz. 1904/05 3. Blatt | K4 | 7.46
Werne, StdA | C V | 69 | 2015 |  | ZfB:2 |  | 2015-02 | LWL | 4 | C6 | 3.73 |  |  |  |  | 2015-09 | LWL | 4 | C6 | 7.47
Werne, StdA | C VIII | 138 | 2016 |  | ZfB:2 |  | 2016-02 | LWL | Vorl.verz. 1904/05 3. Blatt | C1 | 4.25 |  |  |  |  | 2016-09 | LWL | Vorl.verz. 1904/05 3. Blatt | C1 | 7.48
Werne, StdA | C IX | 57-60 | 2017 | 1843 | CSC Book Saver (PAL) |  | 2017-03 | LWL | 10 | F6 | 4.67 |  |  |  |  | 2017-11 | LWL | 10 | F6 | 7.49
Werne, StdA | A.02.A | 1989 | 2017 | 1887 | CSC Book Saver (PAL) |  | 2017-03 | LWL | 6 | J5 | 5.49 |  |  |  |  | 2017-11 | LWL | 6 | J5 | 7.51
Werne, StdA | C II | 224 | 2012 |  | Papersave (Battelle, ZFB) | [10 empty] | 2013-01 | LWL | 5 | E5 | 7.56
Werne, StdA | C VIII | 14 | 2016 |  | ZfB:2 |  | 2016-02 | LWL | 1 | F1 | 5.1 |  |  |  |  | 2016-09 | LWL | 1 | F1 | 7.57
Werne, StdA | A.02.A | 1989 | 2017 | 1887 | CSC Book Saver (PAL) |  | 2017-03 | LWL | 6 | G3 | 5.36 |  |  |  |  | 2017-11 | LWL | 6 | G3 | 7.6
Werne, StdA | C VIII | 14 | 2016 |  | ZfB:2 |  | 2016-02 | LWL | 1 | G7 | 5.97 |  |  |  |  | 2016-09 | LWL | 1 | G7 | 7.61
Werne, StdA | C VIII | 11 | 2016 |  | ZfB:2 |  | 2016-02 | LWL | 4 | I3 | 4.18 |  |  |  |  | 2016-09 | LWL | 4 | I3 | 7.64
Werne, StdA | C VIII | 11 | 2016 |  | ZfB:2 |  | 2016-02 | LWL | 4 | E5 | 4.13 |  |  |  |  | 2016-09 | LWL | 4 | E5 | 7.65
Werne, StdA | A.02.A | 1932 | 2018 | 1882 | Papersave Swiss (NCA) |  | 2018-02 | LWL | 7 | K7/K8 | 5.48 |  |  |  |  | 2018-09 | LWL | 7 | K7/K8 | 7.67
Werne, StdA | C VIII | 48 | 2016 |  | ZfB:2 |  | 2016-02 | LWL | Pappstreifen zuoberst | B4 | 5.57 |  |  |  |  | 2016-09 | LWL | Pappstreifen zuoberst | B4 | 7.69
Werne, StdA | C VI - C VIII | Quartierliste C VI 34 | 2016 |  | ZfB:2 |  | 2016-02 | LWL | 3. Folioblatt | C7 | 4.24 |  |  |  |  | 2016-09 | LWL | 3. Folioblatt | C7 | 7.71
Werne, StdA | C VIII 48 | 48 | 2016 |  | ZfB:2 |  | 2016-02 | LWL | Pappstreifen zuoberst | K3 | 4.39 |  |  |  |  | 2016-09 | LWL | Pappstreifen zuoberst | K3 | 7.74
Werne, StdA | A.02.A | 1932 | 2018 | 1882 | Papersave Swiss (NCA) |  | 2018-02 | LWL | 7 | D3/D4 | 5.44 |  |  |  |  | 2018-09 | LWL | 7 | D3/D4 | 7.75
Werne, StdA | A.02.A | 2061 | 2018 | 1901 | Papersave Swiss (NCA) |  | 2018-02 | LWL | 7 | G3 | 4.77 |  |  |  |  | 2018-09 | LWL | 7 | G3 | 7.76
Werne, StdA | C VI - C VIII | Quartierliste C VI 34 | 2016 |  | ZfB:2 |  | 2016-02 | LWL | 3. Folioblatt | E2 | 4.19 |  |  |  |  | 2016-09 | LWL | 3. Folioblatt | E2 | 7.77
Werne, StdA | C V | 69 | 2015 |  | ZfB:2 |  | 2015-02 | LWL | 4 | J2 | 3.64 |  |  |  |  | 2015-09 | LWL | 4 | J2 | 7.81
Werne, StdA | C IV | 50 | 2014 |  | ZfB:2 |  | 2014-01 | LWL | 3 | F3 | 4.14 |  |  |  |  | 2014-08 | LWL | 3 | F3 | 7.85
Werne, StdA | C III | 118 | 2014 |  | ZfB:2 |  | 2014-01 | LWL | 2 | B3 | 3.76 |  |  |  |  | 2014-08 | LWL | 2 | B3 | 7.86
Werne, StdA | D III | 56 | 2011 |  | Papersave (Battelle, ZFB) |  | 2011-08 | LWL | 1 | B3 | 4.65 |  |  |  |  | 2012-03 | LWL | 1 | B3 | 7.86
Werne, StdA | D II | 115 | 2011 |  | Papersave (Battelle, ZFB) |  | 2011-08 | LWL | 1 | B3 | 4.57 |  |  |  |  | 2012-03 | LWL | 1 | B3 | 7.88
Werne, StdA | D III | 21 | 2011 |  | Papersave (Battelle, ZFB) |  | 2011-08 | LWL | 1 | G4 | 4.39 |  |  |  |  | 2012-03 | LWL | 1 | G4 | 7.92
Werne, StdA | C III | 118 | 2014 |  | ZfB:2 |  | 2014-01 | LWL | 2 | H3 | 3.69 |  |  |  |  | 2014-08 | LWL | 2 | H3 | 7.95
Werne, StdA | C III | 111 | 2014 |  | ZfB:2 |  | 2014-01 | LWL | 4 | B2 | 4.02 |  |  |  |  | 2014-08 | LWL | 4 | B2 | 7.96
Werne, StdA | A.02.A | 2103 | 2018 | 1909 | Papersave Swiss (NCA) |  | 2018-02 | LWL |  | H7/I7 | 4.73 |  |  |  |  | 2018-09 | LWL |  | H7/I7 | 8
Werne, StdA | C | IV 50 | 2014 |  | ZfB:2 |  | 2014-01 | LWL | 3 | B1 | 4.07 |  |  |  |  | 2014-08 | LWL | 3 | B1 | 8.02
Werne, StdA | A.02.A | 2158 | 2018 | 1911 | Papersave Swiss (NCA) |  | 2018-02 | LWL | S. 5 Katast. verwaltung | D7 | 6.4 |  |  |  |  | 2018-09 | LWL | S. 5 Katast. verwaltung | D7 | 8.08
Werne, StdA | A.02.A | 2103 | 2018 | 1909 | Papersave Swiss (NCA) |  | 2018-02 | LWL | 3 | A2 | 4.76 |  |  |  |  | 2018-09 | LWL | 3 | A2 | 8.17
Werne, StdA | C III | 111 | 2014 |  | ZfB:2 |  | 2014-01 | LWL | 4 | E4 | 4.1 |  |  |  |  | 2014-08 | LWL | 4 | E4 | 8.21
Werne, StdA | C IX | 57-60 | 2017 | 1843 | CSC Book Saver (PAL) |  | 2017-03 | LWL | 10 | J7 | 4.64 |  |  |  |  | 2017-11 | LWL | 10 | J7 | 8.3
Werne, StdA | A.02.A | 1881 b | 2017 | 1880 | CSC Book Saver (PAL) |  | 2017-03 | LWL | 17 Geb. Urkunde | K7 | 5.65 |  |  |  |  | 2017-11 | LWL | 17 Geb. Urkunde | K7 | 8.37
Werne, StdA | A.02.A | 2061 | 2018 | 1901 | Papersave Swiss (NCA) |  | 2018-02 | LWL | 7 | L7 | 7.94 |  |  |  |  | 2018-09 | LWL | 7 | L7 | 8.38
Werne, StdA | D II | 101 | 2017 | 1892 | CSC Book Saver (PAL) |  | 2017-03 | LWL | 10 | K2 | 5.14 |  |  |  |  | 2017-11 | LWL | 10 | K2 | 8.44
Werne, StdA | C VIII | 200 | 2017 | 1900 | CSC Book Saver (PAL) |  | 2017-03 | LWL | 31 (Zeichen 40/4) | A2 | 4.75 |  |  |  |  | 2017-11 | LWL | 31 (Zeichen 40/4) | A2 | 8.53
Werne, StdA | A.02.A | 2158 | 2018 | 1911 | Papersave Swiss (NCA) |  | 2018-02 | LWL | S. 5 Katast. verwaltung | L2 | 7.06 |  |  |  |  | 2018-09 | LWL | S. 5 Katast. verwaltung | L2 | 8.71
Werne, StdA | D III | 128 | 2011 |  | Papersave (Battelle, ZFB) |  | 2011-08 | LWL | 1 | J7 | 4.97 |  |  |  |  | 2012-03 | LWL | 1 | J7 | 8.74
Werne, StdA | D II | 28 | 2013 |  | ZfB:2 |  | 2013-02 | LWL | 3 | E7 | 4.36 |  |  |  |  | 2013-09 | LWL | 3 | E7 | 8.76
Werne, StdA | C VIII | 200 | 2017 | 1900 | CSC Book Saver (PAL) |  | 2017-03 | LWL | 31 (Zeichen 40/4) | J7 | 4.78 |  |  |  |  | 2017-11 | LWL | 31 (Zeichen 40/4) | J7 | 8.84
Werne, StdA | D II | 101 | 2017 | 1892 | CSC Book Saver (PAL) |  | 2017-03 | LWL | 10 | C2 | 5.62 |  |  |  |  | 2017-11 | LWL | 10 | C2 | 8.91
Werne, StdA | C II | 44 | 2012 |  | Papersave (Battelle, ZFB) | [10 empty] | 2013-01 | LWL | 2 | J8 | 9.01
Werne, StdA | A.02.A | 1881 b | 2017 | 1880 | CSC Book Saver (PAL) |  | 2017-03 | LWL | 17 Geb. Urkunde | B7 | 5.46 |  |  |  |  | 2017-11 | LWL | 17 Geb. Urkunde | B7 | 9.1
Werne, StdA | D II | 32 | 2013 |  | ZfB:2 |  | 2013-02 | LWL | 1 | K4/K5 | 3.98 |  |  |  |  | 2013-09 | LWL | 1 | K4/K5 | 9.38
Werne, StdA | D II | 19 | 2013 |  | ZfB:2 |  | 2013-02 | LWL | 1 | A8 | 4.27 |  |  |  |  | 2013-09 | LWL | 1 | A8 | 9.45
Werne, StdA | D I | 141 | 2013 |  | ZfB:2 |  | 2013-02 | LWL | 1 | K8 | 4.21 |  |  |  |  | 2013-09 | LWL | 1 | K8 | 9.46
Werne, StdA | D I | 136 | 2013 |  | ZfB:2 |  | 2013-02 | LWL | 1 | K8 | 4.19 |  |  |  |  | 2013-09 | LWL | 1 | K8 | 9.55
Werne, StdA | D IV | 19 | 2011 |  | Papersave (Battelle, ZFB) |  | 2011-08 | LWL | 1 | C4 | 7.1 |  |  |  |  | 2012-03 | LWL | 1 | C4 | n.g.
Werne, StdA | D | 12 | 2008 |  | Papersave (Battelle, ZFB) |  | 2008-03 | LWL | 1. grünes Blatt | F8 | 3.93
Werne, StdA | D | 13 | 2008 |  | Papersave (Battelle, ZFB) |  | 2008-03 | LWL | 4 | E2 | 4.78
Werne, StdA | D | 13 | 2008 |  | Papersave (Battelle, ZFB) |  | 2008-03 | LWL | letztes Blatt | F5 | 4.32
Werne, StdA | D | 321 | 2009 |  | Papersave (Battelle, ZFB) |  | 2009-10 | LWL | 10 | F4 | 3.79
Werne, StdA | D | 322 | 2009 |  | Papersave (Battelle, ZFB) |  | 2009-10 | LWL | 1 | A4 | 4.41
Werne, StdA | D | 327 | 2009 |  | Papersave (Battelle, ZFB) |  | 2009-10 | LWL | letztes Blatt | G8 | 4.31
Werne, StdA | D | 484 | 2009 |  | Papersave (Battelle, ZFB) |  | 2009-10 | LWL | 3 | F4 | 3.77
Werne, StdA | D | 487 | 2009 |  | Papersave (Battelle, ZFB) |  | 2009-10 | LWL | 1 | C8 | 4.03
Werne, StdA | D | 542 | 2008 |  | Papersave (Battelle, ZFB) |  | 2008-03 | LWL | 2 | I3 | 4.25
Werne, StdA | D | 542 | 2008 |  | Papersave (Battelle, ZFB) |  | 2008-03 | LWL | vorletztes Blatt | E4 | 4.84
Werne, StdA | D | 546 | 2008 |  | Papersave (Battelle, ZFB) |  | 2008-03 | LWL | 2 | F2 | 4.48
Werne, StdA | D | 546 | 2008 |  | Papersave (Battelle, ZFB) |  | 2008-03 | LWL | Mitte, s. Streifen (leeres Blatt) | F1 | 5.3
Werne, StdA | D | 569 | 2008 |  | Papersave (Battelle, ZFB) |  | 2008-03 | LWL | 2 | J2 | 4.52
Werne, StdA | D | 569 | 2008 |  | Papersave (Battelle, ZFB) |  | 2008-03 | LWL | letztes Blatt | C4 | 4.43
Werne, StdA | D | 572 | 2008 |  | Papersave (Battelle, ZFB) |  | 2008-03 | LWL | Mitte, s. Streifen (leeres Blatt) | F1 | 4.05
Werne, StdA | D IV | 125 | 2010 |  | Papersave (Battelle, ZFB) |  | 2010-05 | LWL | 17. letztes Blatt | G1 | 4.46
Werne, StdA | D IV | 126 | 2010 |  | Papersave (Battelle, ZFB) |  | 2010-05 | LWL | 8 | F4/F5 | 3.63
Werne, StdA | D IV | 129 | 2010 |  | Papersave (Battelle, ZFB) |  | 2010-05 | LWL | 3 | F7 | 3.95
Werne, StdA | D IV | 246 | 2010 |  | Papersave (Battelle, ZFB) |  | 2010-03 | LWL | letztes Blatt | G1 | 4.66
Werne, StdA | D IV | 249 | 2010 |  | Papersave (Battelle, ZFB) |  | 2010-03 | LWL | 1 | K5 | 4.25
Werne, StdA | D IV | 293 | 2010 |  | Papersave (Battelle, ZFB) |  | 2010-03 | LWL | letztes Blatt | A5 | 4.2
Werne, StdA | D IV | 294 | 2010 |  | Papersave (Battelle, ZFB) |  | 2010-03 | LWL | 5 | K5 | 4.21
Werne, StdA | D IV | 295 | 2010 |  | Papersave (Battelle, ZFB) |  | 2010-03 | LWL | 3 | F4 | 4.29
Werne, StdA | D IV | 42 | 2010 |  | Papersave (Battelle, ZFB) |  | 2010-05 | LWL | 5 | K5 | 3.66
Werne, StdA | D IV | 43 | 2010 |  | Papersave (Battelle, ZFB) |  | 2010-05 | LWL | 1 | A4 | 4.05
Werne, StdA | A.02.A | 2676 (76) | 2022 | 1921 | ZfB:2 | 487 | 2022-03 | LWL | 21 | A4/B4 | 4.23
Werne, StdA | A.02.A | 2676 (76) | 2022 | 1921 | ZfB:2 | 487 | 2022-03 | LWL | 21 | K7 | 4.25
Werne, StdA | A.02.A | 2571 | 2022 | 1944 | ZfB:2 | 487 | 2022-03 | LWL | 7 | B5 | 4.33
Werne, StdA | A.02.A | 2571 | 2022 | 1944 | ZfB:2 | 487 | 2022-03 | LWL | 7 | J3 | 4.23
Werne, StdA | A.02.A | 2464 | 2022 | 1842 | ZfB:2 | 487 | 2022-03 | LWL | 5 | B4 | 8.8
Werne, StdA | A.02.A | 2464 | 2022 | 1842 | ZfB:2 | 487 | 2022-03 | LWL | 5 | H3/I3 | 8.55
Werne, StdA | A.02.A | 2351 | 2022 | 1929 | ZfB:2 | 487 | 2022-03 | LWL | 8.letztes Blatt | B3 | 4.26
Werne, StdA | A.02.A | 2351 | 2022 | 1929 | ZfB:2 | 487 | 2022-03 | LWL | 8.letztes Blatt | J5 | 4.25
Werne, StdA | A.02.A | 2210 | 2022 | 1923 | ZfB:2 | 487 | 2022-03 | LWL | 18 | B3 | 4.35
Werne, StdA | A.02.A | 2210 | 2022 | 1923 | ZfB:2 | 487 | 2022-03 | LWL | 18 | K3 | 4.31
Werne, StdA | A.02.A | 2694 | 2023 | 1931 | ZfB:2 |  | 2023-06 | LWL | 2 | D2 | 3.97 |  |  |  |  | 2023-11 | LWL | 2 | D2 | 7.31
Werne, StdA | A.02.A | 2694 | 2023 | 1931 | ZfB:2 |  | 2023-06 | LWL | 2 | K7 | 3.97 |  |  |  |  | 2023-11 | LWL | 2 | K7 | 8.51
Werne, StdA | A.02.A | 2769 | 2023 | 1825 | ZfB:2 |  | 2023-06 | LWL | 8 | D2 | 3.36 |  |  |  |  | 2023-11 | LWL | 8 | D2 | 9.18
Werne, StdA | A.02.A | 2769 | 2023 | 1825 | ZfB:2 |  | 2023-06 | LWL | 8 | I5 | 3.41 |  |  |  |  | 2023-11 | LWL | 8 | I5 | 9.12
Werne, StdA | A.02.A | 2832 | 2023 | 1850 | ZfB:2 |  | 2023-06 | LWL | 4 | C4 | 3.76 |  |  |  |  | 2023-11 | LWL | 4 | C4 | 9.22
Werne, StdA | A.02.A | 2832 | 2023 | 1850 | ZfB:2 |  | 2023-06 | LWL | 4 | K5 | 3.65 |  |  |  |  | 2023-11 | LWL | 4 | K5 | 9.44
Werne, StdA | A.02.A | 2867 | 2023 | 1938 | ZfB:2 |  | 2023-06 | LWL | 10 | B4 | 3.39 |  |  |  |  | 2023-11 | LWL | 10 | B4 | 8.73
Werne, StdA | A.02.A | 2867 | 2023 | 1938 | ZfB:2 |  | 2023-06 | LWL | 10 | H7 | 3.43 |  |  |  |  | 2023-11 | LWL | 10 | H7 | 8.51
Werne, StdA | A.02.A | 2930 | 2023 | 1940 | ZfB:2 |  | 2023-06 | LWL | 3 | C7 | 3.15 |  |  |  |  | 2023-11 | LWL | 3 | C7 | 9
Werne, StdA | A.02.A | 2930 | 2023 | 1940 | ZfB:2 |  | 2023-06 | LWL | 3 | H2 | 3.09 |  |  |  |  | 2023-11 | LWL | 3 | H2 | 7.78
Werther, StdA | D | B (Egon, Bunte) | 2022 | 1936 | ZfB:2 |  | 2022-06 | LWL | 1 | B5 | 2.86 |  |  |  |  | 2023-01 | LWL | 1 | B5 | 8.97
Werther, StdA | D | B (Egon, Bunte) | 2022 | 1936 | ZfB:2 |  | 2022-06 | LWL | 1 | D1 | 2.98 |  |  |  |  | 2023-01 | LWL | 1 | D1 | 7.8
Werther, StdA | D | M (Maass, Eckart) | 2022 | 1953 | ZfB:2 |  | 2022-06 | LWL | 3 | C2 | 3.38 |  |  |  |  | 2023-01 | LWL | 3 | C2 | 8.14
Werther, StdA | D | M (Maass, Eckart) | 2022 | 1953 | ZfB:2 |  | 2022-06 | LWL | 3 | D7 | 3.49 |  |  |  |  | 2023-01 | LWL | 3 | D7 | 7.63
Werther, StdA | D | Z (Zyzik, Norbert) | 2022 | 1959 | ZfB:2 |  | 2022-06 | LWL | letztes Blatt | D2 | 4.43 |  |  |  |  | 2023-01 | LWL | letztes Blatt | D2 | 8.64
Werther, StdA | D | Z (Zyzik, Norbert) | 2022 | 1959 | ZfB:2 |  | 2022-06 | LWL | letztes Blatt | C7 | 4.24 |  |  |  |  | 2023-01 | LWL | letztes Blatt | C7 | 8.98
Witten, StdA | Annen | 23/30/Bd.15 | 2019 | 1970 | ZfB:2 |  | 2019-02 | LWL | 46 | H4 | 3.75 |  |  |  |  | 2019-07 | LWL | 46 | H4 | 4.65
Witten, StdA | Annen | 01/c/11 | 2019 | 1920 | ZfB:2 |  | 2019-02 | LWL | 1.Akten Hälfte, letztes Blatt, unten | B7 | 3.15 |  |  |  |  | 2019-07 | LWL | 1.Akten Hälfte, letztes Blatt, unten | B7 | 5.96
Witten, StdA | Bommern | 2-25_a7 | 2021 | 1895 | ZfB:2 |  | 2021-03 | LWL | 8 | B3 | 3.87 |  |  |  |  | 2021-11 | LWL | 8 | B3 | 6.38
Witten, StdA | Annen | 01/c/11 | 2019 | 1920 | ZfB:2 |  | 2019-02 | LWL | 1. Akten Hälfte, letztes Blatt, unten | F4 | 3.19 |  |  |  |  | 2019-07 | LWL | 1.Akten Hälfte, letztes Blatt, unten | F4 | 6.62
Witten, StdA | Registerbände | 1.C.1955 Bd. 2 | 2016 |  | ZfB:2 |  | 2016-06 | LWL | 451 | B2 | 4.25 |  |  |  |  | 2016-10 | LWL | 451 | B2 | 7.38
Witten, StdA | Registerbände | 1.C.1937 Bd. 2 | 2016 |  | ZfB:2 |  | 2016-06 | LWL | 577 | B3 | 4.15 |  |  |  |  | 2016-10 | LWL | 577 | B3 | 7.43
Witten, StdA | Registerbände | 1.C.1941 | 2016 |  | ZfB:2 |  | 2016-06 | LWL | 71 | J2 | 4.48 |  |  |  |  | 2016-10 | LWL | 71 | J2 | 7.66
Witten, StdA | Annen | 32/c/682 Bd.4 | 2019 | 1925 | ZfB:2 |  | 2019-02 | LWL | 4 | I5 | [5 empty] | 2019-07 | LWL | 4 | I5 | 7.66
Witten, StdA | Registerbände | 1.C.1950 | 2016 |  | ZfB:2 |  | 2016-06 | LWL | 99 | A4 | 4.39 |  |  |  |  | 2016-10 | LWL | 99 | A4 | 7.68
Witten, StdA | Registerbände | 1.C.1937 Bd. 2 | 2016 |  | ZfB:2 |  | 2016-06 | LWL | 577 | J5 | 4.11 |  |  |  |  | 2016-10 | LWL | 577 | J5 | 7.71
Witten, StdA |  | Bd. I Nr. 1 -600 | 2012 |  | Papersave (Battelle, ZFB) |  | 2012-03 | LWL | 1 | B2 | 3.84 |  |  |  |  | 2012-12 | LWL | 1 | B2 | 7.71
Witten, StdA | Registerbände | 1.C.1949 | 2016 |  | ZfB:2 |  | 2016-06 | LWL | 65 | B4/B5 | 4.69 |  |  |  |  | 2016-10 | LWL | 65 | B4/B5 | 7.73
Witten, StdA |  | Bd. I Nr. 1 -600 | 2012 |  | Papersave (Battelle, ZFB) |  | 2012-03 | LWL | 523 | J4 | 4.21 |  |  |  |  | 2012-12 | LWL | 523 | J4 | 7.75
Witten, StdA | Bommern | 2-25_a7 | 2021 | 1895 | ZfB:2 |  | 2021-03 | LWL | 8 | L3 | 3.88 |  |  |  |  | 2021-11 | LWL | 8 | L3 | 7.76
Witten, StdA | Registerbände | 1.C.1941 | 2016 |  | ZfB:2 |  | 2016-06 | LWL | 71 | B2 | 4.94 |  |  |  |  | 2016-10 | LWL | 71 | B2 | 7.79
Witten, StdA | Registerbände | 1.C.1952 | 2016 |  | ZfB:2 |  | 2016-06 | LWL | 127 | B2 | 3.91 |  |  |  |  | 2016-10 | LWL | 127 | B2 | 7.79
Witten, StdA | Registerbände | 1.C.1955 Bd. 2 | 2016 |  | ZfB:2 |  | 2016-06 | LWL | 451 | J2 | 4.1 |  |  |  |  | 2016-10 | LWL | 451 | J2 | 7.8
Witten, StdA | Registerbände | 1.C.1952 | 2016 |  | ZfB:2 |  | 2016-06 | LWL | 127 | J2 | 3.84 |  |  |  |  | 2016-10 | LWL | 127 | J2 | 7.88
Witten, StdA | Annen | 23/30/Bd.15 | 2019 | 1970 | ZfB:2 |  | 2019-02 | LWL | 46 | N2 | 3.7 |  |  |  |  | 2019-07 | LWL | 46 | N2 | 7.88
Witten, StdA |  | Bd. II Nr. 601-950 | 2012 |  | Papersave (Battelle, ZFB) |  | 2012-03 | LWL | 709 | J4 | 4.02 |  |  |  |  | 2012-12 | LWL | 709 | J4 | 7.9
Witten, StdA | Annen | 32/c/682 Bd.4 | 2019 | 1925 | ZfB:2 |  | 2019-02 | LWL | 4 | B3 | [5 empty] | 2019-07 | LWL | 4 | B3 | 7.95
Witten, StdA | Registerbände | 1.C.1950 | 2016 |  | ZfB:2 |  | 2016-06 | LWL | 99 | K4 | 4.18 |  |  |  |  | 2016-10 | LWL | 99 | K4 | 7.99
Witten, StdA | Steuern | 341-570 Bd. III | 2013 |  | ZfB:2 |  | 2013-06 | LWL | 2 | I1 | 4.7 |  |  |  |  | 2013-11 | LWL | 2 | I1 | 8.07
Witten, StdA | Registerbände | 1.C.1949 | 2016 |  | ZfB:2 |  | 2016-06 | LWL | 65 | K4/K5 | 4.54 |  |  |  |  | 2016-10 | LWL | 65 | K4/K5 | 8.09
Witten, StdA | Steuern | 3/34/5 Bd. 1 | 2013 |  | ZfB:2 |  | 2013-06 | LWL | vorletztes Blatt | G3 | 4.14 |  |  |  |  | 2013-11 | LWL | vorletztes Blatt | G3 | 8.1
Witten, StdA | Steuern | 274-340 Bd. II | 2013 |  | ZfB:2 |  | 2013-06 | LWL | 2 | H1 | 3.89 |  |  |  |  | 2013-11 | LWL | 2 | H1 | 8.15
Witten, StdA | Bommern | 1-15-41_A | 2021 | 1918 | ZfB:2 |  | 2021-03 | LWL | 4 | M2 | 4.19 |  |  |  |  | 2021-11 | LWL | 4 | M2 | 8.18
Witten, StdA | Annen | 3.32c.677 (4) | 2018 | 1912 | Papersave Swiss (NCA) |  | 2018-07 | LWL | 4 | C8 | 4.3 |  |  |  |  | 2019-01 | LWL | 4 | C8 | 8.2
Witten, StdA | Annen | HG 1, FG 14, UG -, Nr. 11 | 2022 | 1919 | ZFB:2 | 217 | 2022-04 | LWL | 16 | H3 | 4.32 |  |  |  |  | 2022-10 | LWL | 16 | H3 | 8.21
Witten, StdA | Annen | 3.34.2. Bd.25 | 2018 | 1889 | Papersave Swiss (NCA) |  | 2018-07 | LWL | 11 | N9 | 4.85 |  |  |  |  | 2019-01 | LWL | 11 | N9 | 8.23
Witten, StdA | Bommern | 4-42/4 | 2021 | 1898 | ZfB:2 |  | 2021-03 | LWL | 6 | E7 | 4.24 |  |  |  |  | 2021-11 | LWL | 6 | E7 | 8.26
Witten, StdA | Annen | 3.32c.677 (4) | 2018 | 1912 | Papersave Swiss (NCA) |  | 2018-07 | LWL | 4 | J4 | 4.1 |  |  |  |  | 2019-01 | LWL | 4 | J4 | 8.27
Witten, StdA |  | Bd. II Nr. 545-975 | 2012 |  | Papersave (Battelle, ZFB) |  | 2012-03 | LWL | 863 | B2 | 3.97 |  |  |  |  | 2012-12 | LWL | 863 | B2 | 8.3
Witten, StdA | Annen | HG 1, FG 14, UG -, Nr. 11 | 2022 | 1919 | ZFB:2 | 217 | 2022-04 | LWL | 16 | B7 | 4.48 |  |  |  |  | 2022-10 | LWL | 16 | B7 | 8.31
Witten, StdA | Steuern | 3/34/5 Bd. 3 | 2013 |  | ZfB:2 |  | 2013-06 | LWL | vorletztes Blatt | G4 | 3.76 |  |  |  |  | 2013-11 | LWL | vorletztes Blatt | G4 | 8.34
Witten, StdA | Bommern | 1-15-41_A | 2021 | 1918 | ZfB:2 |  | 2021-03 | LWL | 4 | B8 | 3.94 |  |  |  |  | 2021-11 | LWL | 4 | B8 | 8.38
Witten, StdA | Bommern | 3-33/4 | 2021 | 1900 | ZfB:2 |  | 2021-03 | LWL | 16 | J6 | 4.14 |  |  |  |  | 2021-11 | LWL | 16 | J6 | 8.39
Witten, StdA |  | 56 | 2011 |  | Papersave (Battelle, ZFB) |  | 2011-07 | LWL | 1 | B2 | 4.43 |  |  |  |  | 2011-03 | LWL | 1 | B2 | 8.4
Witten, StdA | Annen | 3.34.2. Bd.25 | 2018 | 1889 | Papersave Swiss (NCA) |  | 2018-07 | LWL | 11 | F2 | 4.68 |  |  |  |  | 2019-01 | LWL | 11 | F2 | 8.44
Witten, StdA | Annen | 3.32c.705b | 2018 | 1878 | Papersave Swiss (NCA) |  | 2018-07 | LWL | 18 | K7 | 4.61 |  |  |  |  | 2019-01 | LWL | 18 | K7 | 8.46
Witten, StdA | Annen | 3.34.2 Bd.3 | 2018 | 1878 | Papersave Swiss (NCA) |  | 2018-07 | LWL | 7 | M3 | 3.68 |  |  |  |  | 2019-01 | LWL | 7 | M3 | 8.49
Witten, StdA | Annen | 3.34.2 Bd.3 | 2018 | 1878 | Papersave Swiss (NCA) |  | 2018-07 | LWL | 7 | D6 | 3.61 |  |  |  |  | 2019-01 | LWL | 7 | D6 | 8.5
Witten, StdA | Bommern | HG 9, FG 90, UG a, Nr. 3 | 2022 | 1895 | ZFB:2 | 217 | 2022-04 | LWL | 3 | K2 | 4.64 |  |  |  |  | 2022-10 | LWL | 3 | K2 | 8.51
Witten, StdA | Bommern | 3-33/4 | 2021 | 1900 | ZfB:2 |  | 2021-03 | LWL | 16 | D2 | 4.13 |  |  |  |  | 2021-11 | LWL | 16 | D2 | 8.53
Witten, StdA |  | Bd. I Nr.1-544 | 2012 |  | Papersave (Battelle, ZFB) |  | 2012-03 | LWL | 101 | G2 | 4.22 |  |  |  |  | 2012-12 | LWL | 101 | G2 | 8.55
Witten, StdA | Bommern | 4-42/4 | 2021 | 1898 | ZfB:2 |  | 2021-03 | LWL | 6 | J2 | 4.29 |  |  |  |  | 2021-11 | LWL | 6 | J2 | 8.55
Witten, StdA | Annen | HG 0, FG 01, UG b, Nr. 3 | 2022 | 1876 | ZFB:2 | 217 | 2022-04 | LWL | 8 | J3 | 3.62 |  |  |  |  | 2022-10 | LWL | 8 | J3 | 8.55
Witten, StdA |  | 81 | 2011 |  | Papersave (Battelle, ZFB) |  | 2011-07 | LWL | 1 | I7 | 3.78 |  |  |  |  | 2011-03 | LWL | 1 | I7 | 8.62
Witten, StdA | Annen | 3.32c.705b | 2018 | 1878 | Papersave Swiss (NCA) |  | 2018-07 | LWL | 18 | C2 | 4.66 |  |  |  |  | 2019-01 | LWL | 18 | C2 | 8.62
Witten, StdA | Annen | 3.32c.683 t. Bd.17 | 2018 | 1919 | Papersave Swiss (NCA) |  | 2018-07 | LWL | 12 | F5 | 4.6 |  |  |  |  | 2019-01 | LWL | 12 | F5 | 8.76
Witten, StdA | Bommern | HG 4, FG 44, UG -, Nr. 6 | 2022 | 1910 | ZFB:2 | 217 | 2022-04 | LWL | 2 | C6 | 4.22 |  |  |  |  | 2022-10 | LWL | 2 | C6 | 8.78
Witten, StdA | Annen | 3.32c.683 t. Bd.17 | 2018 | 1919 | Papersave Swiss (NCA) |  | 2018-07 | LWL | 12 | M8 | 4.67 |  |  |  |  | 2019-01 | LWL | 12 | M8 | 8.8
Witten, StdA | Bommern | HG 9, FG 90, UG a, Nr. 3 | 2022 | 1895 | ZFB:2 | 217 | 2022-04 | LWL | 3 | C6 | 4.54 |  |  |  |  | 2022-10 | LWL | 3 | C6 | 8.8
Witten, StdA |  | 20 | 2011 |  | ZfB:2 |  | 2011-07 | LWL | 1 | I7 | 4.26 |  |  |  |  | 2011-03 | LWL | 1 | I7 | 8.84
Witten, StdA | Bommern | HG 4, FG 44, UG -, Nr. 6 | 2022 | 1910 | ZFB:2 | 217 | 2022-04 | LWL | 2 | J2 | 4.14 |  |  |  |  | 2022-10 | LWL | 2 | J2 | 8.88
Witten, StdA | Annen | HG 0, FG 01, UG b, Nr. 3 | 2022 | 1876 | ZFB:2 | 217 | 2022-04 | LWL | 8 | B4 | 3.57 |  |  |  |  | 2022-10 | LWL | 8 | B4 | 8.97
Witten, StdA | Bommern | HG 7, FG 70, UG 30, Nr. 3 (Otto Wrede) | 2022 | 1922 | ZFB:2 | 217 | 2022-04 | LWL | 5 | F7 | 4.98 |  |  |  |  | 2022-10 | LWL | 5 | F7 | 8.97
Witten, StdA | Bommern | HG 7, FG 70, UG 30, Nr. 3 (Otto Wrede) | 2022 | 1922 | ZFB:2 | 217 | 2022-04 | LWL | 5 | B2 | 4.89 |  |  |  |  | 2022-10 | LWL | 5 | B2 | 9.14
Witten, StdA | Bommern | 1907, 1908, 1909, 1910 | 2021 | 1907 | ZfB:2 |  | 2021-03 | LWL | 11 | D5 | 5.52 |  |  |  |  | 2021-11 | LWL | 11 | D5 | nicht gefunden
Witten, StdA | Bommern | 1907, 1908, 1909, 1910 | 2021 | 1907 | ZfB:2 |  | 2021-03 | LWL | 11 | I4 | 5.06 |  |  |  |  | 2021-11 | LWL | 11 | I4 | nicht gefunden
Witten, StdA | Annen | 32/c/683 | 2019 | 1902 | ZfB:2 |  | 2019-02 | LWL | Reg. Evankeli.Kirchenkasse | A2 | 5.04 |  |  |  |  | 2019-07 | LWL | Reg. Evankeli.Kirchenkasse | A2
Witten, StdA | Annen | 32/c/683 | 2019 | 1902 | ZfB:2 |  | 2019-02 | LWL | Reg. Evankeli.Kirchenkasse | C6 | 4.6 |  |  |  |  | 2019-07 | LWL | Reg. Evankeli.Kirchenkasse | C6
Witten, StdA | Annen | 1/15/6/Bd.4 | 2023 | 1916 | ZfB:2 |  | 2023-06 | LWL | 13 | D3 | 4.49 |  |  |  |  | 2024-01 | LWL | 13 | D3 | 10.12
Witten, StdA | Annen | 1/15/6/Bd.4 | 2023 | 1916 | ZfB:2 |  | 2023-06 | LWL | 13 | I6 | 4.54 |  |  |  |  | 2024-01 | LWL | 13 | I6 | 9.55
Witten, StdA | Annen | 1/15/-/52 | 2023 | 1917 | ZfB:2 |  | 2023-06 | LWL | 10 | B5 | 4.61 |  |  |  |  | 2024-01 | LWL | 10 | B5 | 8.67
Witten, StdA | Annen | 1/15/-52 | 2023 | 1917 | ZfB:2 |  | 2023-06 | LWL | 10 | K5 | 4.51 |  |  |  |  | 2024-01 | LWL | 10 | K5 | 8.84
Witten, StdA | Annen | 2/22/-/2 | 2023 | 1897 | ZfB:2 |  | 2023-06 | LWL | 3 | F7 | 4.69 |  |  |  |  | 2024-01 | LWL | 3 | F7 | 8.77
Witten, StdA | Annen | 2/22/-/2 | 2023 | 1897 | ZfB:2 |  | 2023-06 | LWL | 3 | H2 | 4.83 |  |  |  |  | 2024-01 | LWL | 3 | H2 | 8.58
Witten, StdA | Annen | 3/32/a/20 | 2023 | 1905 | ZfB:2 |  | 2023-06 | LWL | 8 | C6 | 4.96 |  |  |  |  | 2024-01 | LWL | 8 | C6 | 8.84
Witten, StdA | Annen | 3/32/a/20 | 2023 | 1905 | ZfB:2 |  | 2023-06 | LWL | 8 | K6 | 5.08 |  |  |  |  | 2024-01 | LWL | 8 | K6 | 8.92
Witten, StdA | Annen | 3/32/c/26 | 2023 | 1873 | ZfB:2 |  | 2023-06 | LWL | 3 | C6 | 3.89 |  |  |  |  | 2024-01 | LWL | 3 | C6 | 8.28
Witten, StdA | Annen | 3/32/c/26 | 2023 | 1873 | ZfB:2 |  | 2023-06 | LWL | 3 | L3 | 4.01 |  |  |  |  | 2024-01 | LWL | 3 | L3 | 8.52
Witten, StdA | Annen | A (II) 113-224; 30.3. - 26.6.43 | 2024 | 1943 | ZfB:2 |  | 2024-04 | LWL | 11 | B3 | 4.71 |  |  |  |  | 2024-08 | LWL | 11 | B3 | 8.45
Witten, StdA | Annen | A (II) 113-224; 30.3. - 26.6.43 | 2024 | 1943 | ZfB:2 |  | 2024-04 | LWL | 11 | H7 | 5.72 |  |  |  |  | 2024-08 | LWL | 11 | H7 | 8.57
Witten, StdA | Annen | 40 | 2024 | 1877 | ZfB:2 |  | 2024-04 | LWL | 3 | B2 | 3.7 |  |  |  |  | 2024-08 | LWL | 3 | B2 | 8.59
Witten, StdA | Annen | 40 | 2024 | 1877 | ZfB:2 |  | 2024-04 | LWL | 3 | K3 | 3.84 |  |  |  |  | 2024-08 | LWL | 3 | K3 | 9.06
Witten, StdA | Annen | 374a | 2024 | 1928 | ZfB:2 |  | 2024-04 | LWL | 14. letztes Blatt | F7 | 3.77 |  |  |  |  | 2024-08 | LWL | 14. letztes Blatt | F7 | 7.6
Witten, StdA | Annen | 374a | 2024 | 1928 | ZfB:2 |  | 2024-04 | LWL | 14. letztes Blatt | K3 | 3.62 |  |  |  |  | 2024-08 | LWL | 14. letztes Blatt | K3 | 8.49
Witten, StdA | Annen | 32 Bd.I | 2024 | 1894 | ZfB:2 |  | 2024-04 | LWL | 7 | C7 | 4.56 |  |  |  |  | 2024-08 | LWL | 7 | C7 | 8.75
Witten, StdA | Annen | 32 Bd.I | 2024 | 1894 | ZfB:2 |  | 2024-04 | LWL | 7 | J3 | 4.6 |  |  |  |  | 2024-08 | LWL | 7 | J3 | 8.35
Witten, StdA | Annen | 112 | 2024 | 1913 | ZfB:2 |  | 2024-04 | LWL | 7 | E9 | 4.37 |  |  |  |  | 2024-08 | LWL | 7 | E9 | 8.38
Witten, StdA | Annen | 112 | 2024 | 1913 | ZfB:2 |  | 2024-04 | LWL | 7 | M3 | 4.52 |  |  |  |  | 2024-08 | LWL | 7 | M3 | 8.48
Note on Q1: Katharina Fahrenkamp:Die Tabelle "pH-Wert vor der Entsäuerung" habe ich komplett umgebaut
Note on AF3: Birgit Geller: auch beim Kaltextrakt sollte der Entnahmeort der Probe angegeben werden können. Daher dieser Vorschlag zur Erweiterung und Umsortierung der Spalten innerhalb dieses Abschnittes.
Note on AO3: Birgit Geller: auch beim Kaltextrakt sollte der Entnahmeort der Probe angegeben werden können. Daher dieser Vorschlag zur Erweiterung und Umsortierung der Spalten innerhalb dieses Abschnittes.
Note on U239: Sabrina Heumüller: gemessen mit pH-Indikatorstäbchen
Note on U375: Sarah Sittig:gemessen mit pH-Indikatorstäbchen
Note on U402: P325RA20 Nachhermessung nur bei den ersten 8 Messungen gemacht
Note on U1091: Sabrina Heumüller: gemessen mit pH-Indikatorstäbchen
Note on U1108: P325RA20: mit Indikatorstäbchen gemessen
Note on L1114: P325RA20: nur Einpunktmessung durchgeführt
Note on U1546: Sabrina Heumüller: gemessen mit pH-Indikatorstänchen
Note on U1610: p3250018: wurde nachgebessert, keine Daten zur Nachkontrolle vorhanden
Note on U1611: p3250018: wurde nachgebessert, keine Daten zur Nachkontrolle
Note on U1612: p3250018: wurde nachgebesser, keine Daten zur Nachkontrolle
Note on U1613: p3250018: wurde nachgebessert, keine Daten zur Nachkontrolle
Note on U1779: Sarah Sittig: Schimmelakte nicht entsäuert
Note on U1780: Sabrina Heumüller: nicht entsäuert da kaschiert
Note on U2246: Sarah Sittig: Akten nicht entsäuert, da Mittel nicht reichten
Note on U2277: Sabrina Heumüller: gemessen mit pH-Indikatorstäbchen
Note on U4959: Sabrina Heumüller: gemessen mit pH-Indikatorstäbchen
Note on U5640: P325RA20:Die Nachhermessung wurde nur an den ersten 5 Messungen durchgeführt
Note on U5677: P325RA20: 3. Messung erfolgte um auszuschließen, dass pH Meter kaputt ist - anderes Messgerät als bei den ersten Messungen
Note on L6152: P325RA20: vorher erfolgte nur eine 1 Punktmessung
Note on L6346: P325RA20: Vorher andere Akte gemessen, s.u
Note on U6386: P325RA20: nachher wurde andere Akte gemessen s.o.
Note on U7261: Sabrina Heumüller: Akte wurde nicht entsäuert, da zu viele Fotographische Reprodutionen enthielt
Note on U7767: Sabrina Heumüller: gleichen Akten wurden 2013 nochmal